## コンテンツ
1 | 品質情報
2 | 特性要因図
3 | 原料受入
4 | A工程検査①
5 | A工程検査②
6 | A日常点検記録
7 | B工程検査①
8 | B工程検査②
9 | B日常点検記録
10 | 出荷試験
11 | 改善案

## 1.品質情報
品質情報
| 製品名 | ダボ
| ロットNo. | 20200824
| 不具合 | 凹部に嵌（ハマ）らない
| 不良数 | １個/100個入り
品質保証課 |  |  |  | 1回目 | 2回目 | 3回目
| 現品検査結果 | 寸法測定 | 直径 | 1.61 | 1.6 | 1.61
ｍｍ
|  | 形状 | ヒケ、キズ無し
バリが若干
|  | 異物 | 無し

## 2.特性要因図
期待される結果
製造を支援するシステム
金型清掃等の作業
教育・訓練
規格
標準化ＳＯＰ
Machine
Material
Man
Method
原料・資材
成型機
製造方法・操作条件
作業員
エアー
圧力
清浄度
冷却水
圧力
温度
成形条件
金型芯ずれ
圧力
時間
温度
新人
確認不足
金型摩耗
作業ミス
設定不良
故障
寸法異常

## 3.原料受入
原料受入 |  | 業者 |  |  |  |  | 受入規格 | MFR：50～100 |  | MFR： Melt Mass-Flow Rate
受入日 | 受入ロットNo. | 成績書（MFR) | 異物 | 受入判定 | 使用している製品ロットNo. | [9 empty] | MFR上 | MFR下
2020-03-10 | P201 | 84 | なし | 合格 | 20200401 | 20200402 | 20200403 | 20200404 | 20200405 | 20200406 | 20200407 | 20200408 | 20200409 | 20200410 | 100 | 50
2020-03-15 | P202 | 85 | なし | 合格 | 20200411 | 20200412 | 20200413 | 20200414 | 20200415 | 20200416 | 20200417 | 20200418 | 20200419 | 20200420 | 100 | 50
2020-03-20 | P203 | 79 | なし | 合格 | 20200421 | 20200422 | 20200423 | 20200424 | 20200425 | 20200426 | 20200427 | 20200428 | 20200429 | 20200430 | 100 | 50
2020-03-25 | P204 | 75 | なし | 合格 | 20200506 | 20200507 | 20200508 | 20200509 | 20200510 | 20200511 | 20200512 | 20200513 | 20200514 | 20200515 | 100 | 50
2020-03-30 | P205 | 76 | なし | 合格 | 20200516 | 20200517 | 20200518 | 20200519 | 20200520 | 20200521 | 20200522 | 20200523 | 20200524 | 20200525 | 100 | 50
2020-04-04 | P206 | 80 | なし | 合格 | 20200526 | 20200527 | 20200528 | 20200529 | 20200530 | 20200531 | 20200601 | 20200602 | 20200603 | 20200604 | 100 | 50
2020-04-09 | P207 | 77 | なし | 合格 | 20200605 | 20200606 | 20200607 | 20200608 | 20200609 | 20200610 | 20200611 | 20200612 | 20200613 | 20200614 | 100 | 50
2020-04-14 | P208 | 80 | なし | 合格 | 20200615 | 20200616 | 20200617 | 20200618 | 20200619 | 20200620 | 20200621 | 20200622 | 20200623 | 20200624 | 100 | 50
2020-04-19 | P209 | 82 | なし | 合格 | 20200625 | 20200626 | 20200627 | 20200628 | 20200629 | 20200630 | 20200701 | 20200702 | 20200703 | 20200704 | 100 | 50
2020-04-24 | P210 | 83 | なし | 合格 | 20200705 | 20200706 | 20200707 | 20200708 | 20200709 | 20200710 | 20200711 | 20200712 | 20200713 | 20200714 | 100 | 50
2020-04-29 | P211 | 85 | なし | 合格 | 20200715 | 20200716 | 20200717 | 20200718 | 20200719 | 20200720 | 20200721 | 20200722 | 20200723 | 20200724 | 100 | 50
2020-05-04 | P212 | 77 | なし | 合格 | 20200725 | 20200726 | 20200727 | 20200728 | 20200729 | 20200730 | 20200731 | 20200801 | 20200802 | 20200803 | 100 | 50
2020-05-09 | P213 | 84 | なし | 合格 | 20200804 | 20200805 | 20200806 | 20200807 | 20200808 | 20200814 | 20200815 | 20200816 | 20200817 | 20200818 | 100 | 50
2020-05-14 | P214 | 98 | なし | 合格 | 20200819 | 20200820 | 20200821 | 20200822 | 20200823 | 20200824 | 20200825 | 20200826 | 20200827 | 20200828 | 100 | 50
2020-05-19 | P215 | 77 | なし | 合格 | 20200829 | 20200830 | 20200831 | 20200901 | 20200902 | 20200903 | 20200904 | 20200905 | 20200906 | 20200907 | 100 | 50
2020-05-24 | P216 | 80 | なし | 合格 | 20200908 | 20200909 | 20200910 | 20200911 | 20200912 | 20200913 | 20200914 | 20200915 | 20200916 | 20200917 | 100 | 50
2020-05-29 | P217 | 76 | なし | 合格 | 20200918 | 20200919 | 20200920 | 20200921 | 20200922 | 20200923 | 20200924 | 20200925 | 20200926 | 20200927 | 100 | 50
2020-06-03 | P218 | 76 | なし | 合格 | 20200928 | 20200929 | 20200930 | 20201001 | 20201002 | 20201003 | 20201004 | 20201005 | 20201006 | 20201007 | 100 | 50
2020-06-08 | P219 | 85 | なし | 合格 | 20201008 | 20201009 | 20201010 | 20201011 | 20201012 | 20201013 | 20201014 | 20201015 | 20201016 | 20201017 | 100 | 50
2020-06-13 | P220 | 79 | なし | 合格 | 20201018 | 20201019 | 20201020 | 20201021 | 20201022 | 20201023 | 20201024 | 20201025 | 20201026 | 20201027 | 100 | 50
2020-06-18 | P221 | 81 | なし | 合格 | 20201028 | 20201029 | 20201030 | 20201101 | 20201102 | 20201103 | 20201104 | 20201105 | 20201106 | 20201107 | 100 | 50
2020-06-23 | P222 | 84 | なし | 合格 | 20201108 | 20201109 | 20201110 | 20201111 | 20201112 | 20201113 | 20201114 | 20201115 | 20201116 | 20201117 | 100 | 50
2020-06-28 | P223 | 83 | なし | 合格 | 20201118 | 20201119 | 20201120 | 20201121 | 20201122 | 20201123 | 20201124 | 20201125 | 20201126 | 20201127 | 100 | 50
2020-07-03 | P224 | 77 | なし | 合格 | 20201128 | 20201129 | 20201130 | 20201201 | 20201202 | 20201203 | 20201204 | 20201205 | 20201206 | 20201207 | 100 | 50
2020-07-08 | P225 | 75 | なし | 合格 | 20201208 | 20201209 | 20201210 | 20201211 | 20201212 | 20201213 | 20201214 | 20201215 | 20201216 | 20201217 | 100 | 50
2020-07-13 | P226 | 84 | なし | 合格 | 20201218 | 20201219 | 20201220 | 20201221 | 20201222 | 20201223 | 20201224 | 20201225 | 20201226 | 20201227 | 100 | 50
2020-07-18 | P227 | 85 | なし | 合格 | 20201228 | 20210107 | 20210108 | 20210109 | 20210110 | 20210111 | 20210112 | 20210113 | 20210114 | 20210115 | 100 | 50
2020-07-23 | P228 | 80 | なし | 合格 | 20210116 | 20210117 | 20210118 | 20210119 | 20210120 | 20210121 | 20210122 | 20210123 | 20210124 | 20210125 | 100 | 50
2020-07-28 | P229 | 85 | なし | 合格 | 20210126 | 20210127 | 20210128 | 20210129 | 20210130 | 20210201 | 20210202 | 20210203 | 20210204 | 20210205 | 100 | 50
2020-08-02 | P228 | 77 | なし | 合格 | 20210206 | 20210207 | 20210208 | 20210209 | 20210210 | 20210211 | 20210212 | 20210213 | 20210214 | 20210215 | 100 | 50
2020-08-07 | P229 | 80 | なし | 合格 | 20210216 | 20210217 | 20210218 | 20210219 | 20210220 | 20210221 | 20210222 | 20210223 | 20210224 | 20210225 | 100 | 50
2020-08-12 | P228 | 78 | なし | 合格 | 20210226 | 20210227 | 20210228 | 20210301 | 20210302 | 20210303 | 20210304 | 20210305 | 20210306 | 20210307 | 100 | 50
2020-08-17 | P221 | 77 | なし | 合格 | 20210308 | 20210309 | 20210310 | 20210311 | 20210312 | 20210313 | 20210314 | 20210315 | 20210316 | 20210317 | 100 | 50
2020-08-22 | P222 | 80 | なし | 合格 | 20210318 | 20210319 | 20210320 | 20210321 | 20210322 | 20210323 | 20210324 | 20210325 | 20210326 | 20210327 | 100 | 50
2020-08-27 | P223 | 78 | なし | 合格 | 20210328 | 20210329 | 20210330 | [7 empty] | 100 | 50

## 4.A工程検査①
|  | 工程検査結果（Aライン） | [22 empty] | 原因究明、対策
作業日時 |  | ロットNo. | 作業日 | A | B | C | D | E | F | G | H | I | 曜日 | 平均 | MAX | MIN | R | 規格下限値 | 規格上限値 | UCL | CL | LCL | 平均値＋３σ | 平均値-３σ | 作業日 | A | B | C | D | E | F | G | H | I | 平均 | MAX | MIN | R | UCL | CL | LCL | 平均値＋３σ | 平均値-３σ
2020-04-01 | 8:00 | 20200401A | 2020/4/1 8:00 | 1.529054 | 1.551772 | 1.595 | 1.521732 | 1.531551 | 1.6 | 1.575852 | 1.571771 | 1.580335 | Mon | 1.561896 | 1.6 | 1.521732 | 0.07826836 | 1.46 | 1.6 | 1.551006 | 1.53 | 1.502426 | 1.609 | 1.444 | 2020/4/1 8:00 | 1.529054 | 1.551772 | 1.535396 | 1.521732 | 1.531551 | 1.6 | 1.575852 | 1.571771 | 1.580335
2020-04-01 | 10:00 |  | 2020/4/1 10:00 | 1.465 | 1.529711 | 1.527013 | 1.541211 | 1.564944 | 1.597894 | 1.57539 | 1.561516 | 1.597 | Mon | 1.551076 | 1.597894 | 1.465 | 0.132894 | 1.46 | 1.6 | 1.551006 | 1.53 | 1.502426 | 1.609 | 1.444 | 2020/4/1 10:00 | 1.515684 | 1.529711 | 1.527013 | 1.541211 | 1.564944 | 1.597894 | 1.57539 | 1.561516 | 1.58813
2020-04-01 | 12:00 |  | 2020/4/1 12:00 | 1.503323 | 1.502586 | 1.495331 | 1.490824 | 1.514761 | 1.572928 | 1.534715 | 1.557733 | 1.597 | Mon | 1.529911 | 1.597 | 1.490824 | 0.1061759 | 1.46 | 1.6 | 1.551006 | 1.53 | 1.502426 | 1.609 | 1.444 | 2020/4/1 12:00 | 1.503323 | 1.502586 | 1.495331 | 1.490824 | 1.514761 | 1.572928 | 1.534715 | 1.557733 | 1.537754
2020-04-01 | 14:00 |  | 2020/4/1 14:00 | 1.529577 | 1.533723 | 1.532943 | 1.512962 | 1.49769 | 1.572558 | 1.554757 | 1.522737 | 1.5599 | Mon | 1.535205 | 1.572558 | 1.49769 | 0.07486871 | 1.46 | 1.6 | 1.551006 | 1.53 | 1.502426 | 1.609 | 1.444 | 2020/4/1 14:00 | 1.529577 | 1.533723 | 1.532943 | 1.512962 | 1.49769 | 1.572558 | 1.554757 | 1.522737 | 1.5599
2020-04-01 | 16:00 |  | 2020/4/1 16:00 | 1.526369 | 1.533794 | 1.529241 | 1.471173 | 1.537002 | 1.552721 | 1.465 | 1.55235 | 1.525112 | Mon | 1.521418 | 1.552721 | 1.465 | 0.08772052 | 1.46 | 1.6 | 1.551006 | 1.53 | 1.502426 | 1.609 | 1.444 | 2020/4/1 16:00 | 1.526369 | 1.533794 | 1.529241 | 1.471173 | 1.537002 | 1.552721 | 1.519457 | 1.55235 | 1.525112
2020-04-02 | 8:00 | 20200402A | 2020/4/2 8:00 | 1.535989 | 1.531854 | 1.525649 | 1.51975 | 1.541433 | 1.56696 | 1.548626 | 1.544712 | 1.55292 | Tue | 1.540877 | 1.56696 | 1.51975 | 0.04720989 | 1.46 | 1.6 | 1.551006 | 1.53 | 1.502426 | 1.609 | 1.444 | 2020/4/2 8:00 | 1.535989 | 1.531854 | 1.525649 | 1.51975 | 1.541433 | 1.56696 | 1.548626 | 1.544712 | 1.55292
2020-04-02 | 10:00 |  | 2020/4/2 10:00 | 1.525861 | 1.511925 | 1.504021 | 1.496246 | 1.53283 | 1.574723 | 1.557745 | 1.554397 | 1.577243 | Tue | 1.537221 | 1.577243 | 1.496246 | 0.08099722 | 1.46 | 1.6 | 1.551006 | 1.53 | 1.502426 | 1.609 | 1.444 | 2020/4/2 10:00 | 1.525861 | 1.511925 | 1.504021 | 1.496246 | 1.53283 | 1.574723 | 1.557745 | 1.554397 | 1.577243
2020-04-02 | 12:00 |  | 2020/4/2 12:00 | 1.521897 | 1.506822 | 1.512893 | 1.498889 | 1.491151 | 1.546138 | 1.520526 | 1.52129 | 1.52372 | Tue | 1.515925 | 1.546138 | 1.491151 | 0.05498713 | 1.46 | 1.6 | 1.551006 | 1.53 | 1.502426 | 1.609 | 1.444 | 2020/4/2 12:00 | 1.521897 | 1.506822 | 1.512893 | 1.498889 | 1.491151 | 1.546138 | 1.520526 | 1.52129 | 1.52372
2020-04-02 | 14:00 |  | 2020/4/2 14:00 | 1.526688 | 1.517944 | 1.536904 | 1.512056 | 1.538214 | 1.545574 | 1.547193 | 1.549597 | 1.557518 | Tue | 1.536854 | 1.557518 | 1.512056 | 0.04546129 | 1.46 | 1.6 | 1.551006 | 1.53 | 1.502426 | 1.609 | 1.444 | 2020/4/2 14:00 | 1.526688 | 1.517944 | 1.536904 | 1.512056 | 1.538214 | 1.545574 | 1.547193 | 1.549597 | 1.557518
2020-04-02 | 16:00 |  | 2020/4/2 16:00 | 1.490641 | 1.530599 | 1.503553 | 1.514178 | 1.49293 | 1.563448 | 1.513735 | 1.514544 | 1.569063 | Tue | 1.52141 | 1.569063 | 1.490641 | 0.07842232 | 1.46 | 1.6 | 1.551006 | 1.53 | 1.502426 | 1.609 | 1.444 | 2020/4/2 16:00 | 1.490641 | 1.530599 | 1.503553 | 1.514178 | 1.49293 | 1.563448 | 1.513735 | 1.514544 | 1.569063
2020-04-03 | 8:00 | 20200403A | 2020/4/3 8:00 | 1.491382 | 1.522135 | 1.507152 | 1.473497 | 1.492908 | 1.545449 | 1.556812 | 1.54632 | 1.544843 | Wed | 1.520055 | 1.556812 | 1.473497 | 0.08331569 | 1.46 | 1.6 | 1.551006 | 1.53 | 1.502426 | 1.609 | 1.444 | 2020/4/3 8:00 | 1.491382 | 1.522135 | 1.507152 | 1.473497 | 1.492908 | 1.545449 | 1.556812 | 1.54632 | 1.544843
2020-04-03 | 10:00 |  | 2020/4/3 10:00 | 1.526933 | 1.491252 | 1.502829 | 1.482045 | 1.507482 | 1.55999 | 1.545962 | 1.521927 | 1.529351 | Wed | 1.518641 | 1.55999 | 1.482045 | 0.07794503 | 1.46 | 1.6 | 1.551006 | 1.53 | 1.502426 | 1.609 | 1.444 | 2020/4/3 10:00 | 1.526933 | 1.491252 | 1.502829 | 1.482045 | 1.507482 | 1.55999 | 1.545962 | 1.521927 | 1.529351
2020-04-03 | 12:00 |  | 2020/4/3 12:00 | 1.511821 | 1.494281 | 1.519933 | 1.497513 | 1.514673 | 1.573059 | 1.522195 | 1.532208 | 1.553654 | Wed | 1.524371 | 1.573059 | 1.494281 | 0.07877791 | 1.46 | 1.6 | 1.551006 | 1.53 | 1.502426 | 1.609 | 1.444 | 2020/4/3 12:00 | 1.511821 | 1.494281 | 1.519933 | 1.497513 | 1.514673 | 1.573059 | 1.522195 | 1.532208 | 1.553654
2020-04-03 | 14:00 |  | 2020/4/3 14:00 | 1.488109 | 1.495945 | 1.498325 | 1.4723 | 1.511659 | 1.566516 | 1.523006 | 1.539238 | 1.545405 | Wed | 1.515611 | 1.566516 | 1.4723 | 0.09421611 | 1.46 | 1.6 | 1.551006 | 1.53 | 1.502426 | 1.609 | 1.444 | 2020/4/3 14:00 | 1.488109 | 1.495945 | 1.498325 | 1.4723 | 1.511659 | 1.566516 | 1.523006 | 1.539238 | 1.545405
2020-04-03 | 16:00 |  | 2020/4/3 16:00 | 1.505833 | 1.506828 | 1.511065 | 1.51111 | 1.510123 | 1.575809 | 1.520674 | 1.54313 | 1.534352 | Wed | 1.524325 | 1.575809 | 1.505833 | 0.06997616 | 1.46 | 1.6 | 1.551006 | 1.53 | 1.502426 | 1.609 | 1.444 | 2020/4/3 16:00 | 1.505833 | 1.506828 | 1.511065 | 1.51111 | 1.510123 | 1.575809 | 1.520674 | 1.54313 | 1.534352
2020-04-04 | 8:00 | 20200404A | 2020/4/4 8:00 | 1.521989 | 1.541617 | 1.519 | 1.497222 | 1.508912 | 1.58416 | 1.559204 | 1.565705 | 1.536765 | Thu | 1.537175 | 1.58416 | 1.497222 | 0.08693848 | 1.46 | 1.6 | 1.551006 | 1.53 | 1.502426 | 1.609 | 1.444 | 2020/4/4 8:00 | 1.521989 | 1.541617 | 1.519 | 1.497222 | 1.508912 | 1.58416 | 1.559204 | 1.565705 | 1.536765
2020-04-04 | 10:00 |  | 2020/4/4 10:00 | 1.488042 | 1.508863 | 1.529535 | 1.512952 | 1.524327 | 1.565005 | 1.556415 | 1.540457 | 1.534176 | Thu | 1.528863 | 1.565005 | 1.488042 | 0.07696328 | 1.46 | 1.6 | 1.551006 | 1.53 | 1.502426 | 1.609 | 1.444 | 2020/4/4 10:00 | 1.488042 | 1.508863 | 1.529535 | 1.512952 | 1.524327 | 1.565005 | 1.556415 | 1.540457 | 1.534176
2020-04-04 | 12:00 |  | 2020/4/4 12:00 | 1.527702 | 1.519838 | 1.496763 | 1.487925 | 1.524482 | 1.548153 | 1.516728 | 1.559794 | 1.549276 | Thu | 1.525629 | 1.559794 | 1.487925 | 0.07186886 | 1.46 | 1.6 | 1.551006 | 1.53 | 1.502426 | 1.609 | 1.444 | 2020/4/4 12:00 | 1.527702 | 1.519838 | 1.496763 | 1.487925 | 1.524482 | 1.548153 | 1.516728 | 1.559794 | 1.549276
2020-04-04 | 14:00 |  | 2020/4/4 14:00 | 1.510184 | 1.53919 | 1.516437 | 1.506891 | 1.517721 | 1.554271 | 1.556855 | 1.528417 | 1.528401 | Thu | 1.528707 | 1.556855 | 1.506891 | 0.049964 | 1.46 | 1.6 | 1.551006 | 1.53 | 1.502426 | 1.609 | 1.444 | 2020/4/4 14:00 | 1.510184 | 1.53919 | 1.516437 | 1.506891 | 1.517721 | 1.554271 | 1.556855 | 1.528417 | 1.528401
2020-04-04 | 16:00 |  | 2020/4/4 16:00 | 1.523791 | 1.528264 | 1.503242 | 1.48657 | 1.513232 | 1.565796 | 1.549429 | 1.545405 | 1.526109 | Thu | 1.526871 | 1.565796 | 1.48657 | 0.07922636 | 1.46 | 1.6 | 1.551006 | 1.53 | 1.502426 | 1.609 | 1.444 | 2020/4/4 16:00 | 1.523791 | 1.528264 | 1.503242 | 1.48657 | 1.513232 | 1.565796 | 1.549429 | 1.545405 | 1.526109
2020-04-05 | 8:00 | 20200405A | 2020/4/5 8:00 | 1.512296 | 1.511382 | 1.502048 | 1.505101 | 1.519744 | 1.547805 | 1.539046 | 1.522416 | 1.558092 | Fri | 1.524214 | 1.558092 | 1.502048 | 0.05604402 | 1.46 | 1.6 | 1.551006 | 1.53 | 1.502426 | 1.609 | 1.444 | 2020/4/5 8:00 | 1.512296 | 1.511382 | 1.502048 | 1.505101 | 1.519744 | 1.547805 | 1.539046 | 1.522416 | 1.558092
2020-04-05 | 10:00 |  | 2020/4/5 10:00 | 1.52918 | 1.51541 | 1.490353 | 1.504628 | 1.522765 | 1.570283 | 1.559951 | 1.529264 | 1.554497 | Fri | 1.530704 | 1.570283 | 1.490353 | 0.07993013 | 1.46 | 1.6 | 1.551006 | 1.53 | 1.502426 | 1.609 | 1.444 | 2020/4/5 10:00 | 1.52918 | 1.51541 | 1.490353 | 1.504628 | 1.522765 | 1.570283 | 1.559951 | 1.529264 | 1.554497
2020-04-05 | 12:00 |  | 2020/4/5 12:00 | 1.521602 | 1.537207 | 1.492459 | 1.507738 | 1.535458 | 1.556758 | 1.552849 | 1.53065 | 1.550385 | Fri | 1.531678 | 1.556758 | 1.492459 | 0.06429913 | 1.46 | 1.6 | 1.551006 | 1.53 | 1.502426 | 1.609 | 1.444 | 2020/4/5 12:00 | 1.521602 | 1.537207 | 1.492459 | 1.507738 | 1.535458 | 1.556758 | 1.552849 | 1.53065 | 1.550385
2020-04-05 | 14:00 |  | 2020/4/5 14:00 | 1.501727 | 1.50959 | 1.517255 | 1.475099 | 1.497117 | 1.579762 | 1.525199 | 1.556392 | 1.568908 | Fri | 1.525672 | 1.579762 | 1.475099 | 0.1046622 | 1.46 | 1.6 | 1.551006 | 1.53 | 1.502426 | 1.609 | 1.444 | 2020/4/5 14:00 | 1.501727 | 1.50959 | 1.517255 | 1.475099 | 1.497117 | 1.579762 | 1.525199 | 1.556392 | 1.568908
2020-04-05 | 16:00 |  | 2020/4/5 16:00 | 1.529895 | 1.515739 | 1.521057 | 1.513104 | 1.51084 | 1.560246 | 1.524406 | 1.557713 | 1.559409 | Fri | 1.53249 | 1.560246 | 1.51084 | 0.04940518 | 1.46 | 1.6 | 1.551006 | 1.53 | 1.502426 | 1.609 | 1.444 | 2020/4/5 16:00 | 1.529895 | 1.515739 | 1.521057 | 1.513104 | 1.51084 | 1.560246 | 1.524406 | 1.557713 | 1.559409
2020-04-06 | 8:00 | 20200406A | 2020/4/6 8:00 | 1.542446 | 1.546914 | 1.53741 | 1.519831 | 1.544745 | 1.598758 | 1.560778 | 1.55966 | 1.6 | Mon | 1.556727 | 1.6 | 1.519831 | 0.08016897 | 1.46 | 1.6 | 1.551006 | 1.53 | 1.502426 | 1.609 | 1.444 | 平均値 | [9 empty] | #DIV/0! |  |  | #DIV/0!
2020-04-06 | 10:00 |  | 2020/4/6 10:00 | 1.538412 | 1.561484 | 1.523718 | 1.500893 | 1.530712 | 1.563406 | 1.568374 | 1.560888 | 1.598 | Mon | 1.549543 | 1.598 | 1.500893 | 0.09710712 | 1.46 | 1.6 | 1.551006 | 1.53 | 1.502426 | 1.609 | 1.444 | MAX
2020-04-06 | 12:00 |  | 2020/4/6 12:00 | 1.529376 | 1.524124 | 1.524474 | 1.475 | 1.507154 | 1.574759 | 1.557015 | 1.53875 | 1.568102 | Mon | 1.533195 | 1.574759 | 1.475 | 0.09975942 | 1.46 | 1.6 | 1.551006 | 1.53 | 1.502426 | 1.609 | 1.444 | MIN | [13 empty] | 1.666667
2020-04-06 | 14:00 |  | 2020/4/6 14:00 | 1.491916 | 1.505337 | 1.538074 | 1.500068 | 1.519179 | 1.570491 | 1.530428 | 1.524956 | 1.561518 | Mon | 1.526885 | 1.570491 | 1.491916 | 0.07857531 | 1.46 | 1.6 | 1.551006 | 1.53 | 1.502426 | 1.609 | 1.444 | 標準偏差 | [9 empty] | 0.02575625
2020-04-06 | 16:00 |  | 2020/4/6 16:00 | 1.502534 | 1.507887 | 1.5267 | 1.507588 | 1.51778 | 1.542917 | 1.523066 | 1.519799 | 1.552014 | Mon | 1.522254 | 1.552014 | 1.502534 | 0.04947962 | 1.46 | 1.6 | 1.551006 | 1.53 | 1.502426 | 1.609 | 1.444 | 工程能力指数Cp
2020-04-07 | 8:00 | 20200407A | 2020/4/7 8:00 | 1.505225 | 1.559435 | 1.544451 | 1.497205 | 1.546549 | 1.561326 | 1.567008 | 1.53691 | 1.541627 | Tue | 1.539971 | 1.567008 | 1.497205 | 0.0698025 | 1.46 | 1.6 | 1.551006 | 1.53 | 1.502426 | 1.609 | 1.444 | Cpu
2020-04-07 | 10:00 |  | 2020/4/7 10:00 | 1.49653 | 1.53967 | 1.500016 | 1.515478 | 1.500398 | 1.549452 | 1.551023 | 1.542787 | 1.566587 | Tue | 1.529105 | 1.566587 | 1.49653 | 0.07005654 | 1.46 | 1.6 | 1.551006 | 1.53 | 1.502426 | 1.609 | 1.444 | Cpｌ
2020-04-07 | 12:00 |  | 2020/4/7 12:00 | 1.507327 | 1.513858 | 1.507666 | 1.480975 | 1.513089 | 1.56821 | 1.558849 | 1.519544 | 1.538128 | Tue | 1.523072 | 1.56821 | 1.480975 | 0.0872346 | 1.46 | 1.6 | 1.551006 | 1.53 | 1.502426 | 1.609 | 1.444 | Cpk
2020-04-07 | 14:00 |  | 2020/4/7 14:00 | 1.52836 | 1.493274 | 1.521294 | 1.47872 | 1.524539 | 1.575143 | 1.534218 | 1.527742 | 1.523474 | Tue | 1.522974 | 1.575143 | 1.47872 | 0.09642334 | 1.46 | 1.6 | 1.551006 | 1.53 | 1.502426 | 1.609 | 1.444
2020-04-07 | 16:00 |  | 2020/4/7 16:00 | 1.514656 | 1.506737 | 1.531239 | 1.482895 | 1.501723 | 1.535684 | 1.529471 | 1.519144 | 1.52672 | Tue | 1.516474 | 1.535684 | 1.482895 | 0.05278974 | 1.46 | 1.6 | 1.551006 | 1.53 | 1.502426 | 1.609 | 1.444
2020-04-08 | 8:00 | 20200408A | 2020/4/8 8:00 | 1.513201 | 1.520249 | 1.504795 | 1.504169 | 1.53816 | 1.537074 | 1.549149 | 1.546533 | 1.56593 | Wed | 1.531029 | 1.56593 | 1.504169 | 0.06176121 | 1.46 | 1.6 | 1.551006 | 1.53 | 1.502426 | 1.609 | 1.444
2020-04-08 | 10:00 |  | 2020/4/8 10:00 | 1.49882 | 1.513213 | 1.534475 | 1.489738 | 1.497989 | 1.544613 | 1.545143 | 1.523495 | 1.54621 | Wed | 1.521522 | 1.54621 | 1.489738 | 0.05647246 | 1.46 | 1.6 | 1.551006 | 1.53 | 1.502426 | 1.609 | 1.444 | UCL=
2020-04-08 | 12:00 |  | 2020/4/8 12:00 | 1.485979 | 1.526703 | 1.504447 | 1.513239 | 1.512945 | 1.535849 | 1.520912 | 1.535127 | 1.535109 | Wed | 1.518923 | 1.535849 | 1.485979 | 0.04987049 | 1.46 | 1.6 | 1.551006 | 1.53 | 1.502426 | 1.609 | 1.444 | LCL=
2020-04-08 | 14:00 |  | 2020/4/8 14:00 | 1.503427 | 1.518976 | 1.515231 | 1.477252 | 1.50555 | 1.5324 | 1.537763 | 1.5557 | 1.528963 | Wed | 1.519473 | 1.5557 | 1.477252 | 0.07844763 | 1.46 | 1.6 | 1.551006 | 1.53 | 1.502426 | 1.609 | 1.444
2020-04-08 | 16:00 |  | 2020/4/8 16:00 | 1.524817 | 1.527881 | 1.512326 | 1.517069 | 1.494998 | 1.545784 | 1.553116 | 1.522272 | 1.530628 | Wed | 1.525432 | 1.553116 | 1.494998 | 0.05811871 | 1.46 | 1.6 | 1.551006 | 1.53 | 1.502426 | 1.609 | 1.444 | UCL=
2020-04-09 | 8:00 | 20200409A | 2020/4/9 8:00 | 1.502788 | 1.541036 | 1.545522 | 1.498636 | 1.547208 | 1.574532 | 1.566372 | 1.546596 | 1.531067 | Thu | 1.539306 | 1.574532 | 1.498636 | 0.07589655 | 1.46 | 1.6 | 1.551006 | 1.53 | 1.502426 | 1.609 | 1.444 | LCL=
2020-04-09 | 10:00 |  | 2020/4/9 10:00 | 1.522113 | 1.506187 | 1.501654 | 1.499925 | 1.52072 | 1.571694 | 1.550519 | 1.531521 | 1.552748 | Thu | 1.528564 | 1.571694 | 1.499925 | 0.0717692 | 1.46 | 1.6 | 1.551006 | 1.53 | 1.502426 | 1.609 | 1.444
2020-04-09 | 12:00 |  | 2020/4/9 12:00 | 1.511195 | 1.519938 | 1.497639 | 1.498873 | 1.510257 | 1.556829 | 1.550178 | 1.547794 | 1.560749 | Thu | 1.528161 | 1.560749 | 1.497639 | 0.06311075 | 1.46 | 1.6 | 1.551006 | 1.53 | 1.502426 | 1.609 | 1.444
2020-04-09 | 14:00 |  | 2020/4/9 14:00 | 1.513967 | 1.507025 | 1.507082 | 1.50104 | 1.539049 | 1.544203 | 1.549721 | 1.537083 | 1.567851 | Thu | 1.529669 | 1.567851 | 1.50104 | 0.06681136 | 1.46 | 1.6 | 1.551006 | 1.53 | 1.502426 | 1.609 | 1.444
2020-04-09 | 16:00 |  | 2020/4/9 16:00 | 1.518388 | 1.518804 | 1.534209 | 1.517 | 1.533069 | 1.57369 | 1.539313 | 1.547193 | 1.523248 | Thu | 1.533879 | 1.57369 | 1.517 | 0.05668959 | 1.46 | 1.6 | 1.551006 | 1.53 | 1.502426 | 1.609 | 1.444
2020-04-10 | 8:00 | 20200410A | 2020/4/10 8:00 | 1.531457 | 1.504918 | 1.533454 | 1.481831 | 1.549425 | 1.552608 | 1.563036 | 1.523672 | 1.534256 | Fri | 1.530518 | 1.563036 | 1.481831 | 0.08120473 | 1.46 | 1.6 | 1.551006 | 1.53 | 1.502426 | 1.609 | 1.444
2020-04-10 | 10:00 |  | 2020/4/10 10:00 | 1.504366 | 1.498775 | 1.512284 | 1.508985 | 1.497043 | 1.571028 | 1.544467 | 1.518654 | 1.549112 | Fri | 1.522746 | 1.571028 | 1.497043 | 0.07398504 | 1.46 | 1.6 | 1.551006 | 1.53 | 1.502426 | 1.609 | 1.444
2020-04-10 | 12:00 |  | 2020/4/10 12:00 | 1.487172 | 1.530438 | 1.511459 | 1.478205 | 1.503195 | 1.54641 | 1.550453 | 1.523014 | 1.544088 | Fri | 1.519382 | 1.550453 | 1.478205 | 0.07224732 | 1.46 | 1.6 | 1.551006 | 1.53 | 1.502426 | 1.609 | 1.444
2020-04-10 | 14:00 |  | 2020/4/10 14:00 | 1.487403 | 1.520246 | 1.499835 | 1.513896 | 1.496516 | 1.571468 | 1.540018 | 1.515392 | 1.524617 | Fri | 1.518821 | 1.571468 | 1.487403 | 0.08406537 | 1.46 | 1.6 | 1.551006 | 1.53 | 1.502426 | 1.609 | 1.444
2020-04-10 | 16:00 |  | 2020/4/10 16:00 | 1.502905 | 1.532239 | 1.516094 | 1.472521 | 1.490942 | 1.562987 | 1.544307 | 1.549567 | 1.525152 | Fri | 1.521857 | 1.562987 | 1.472521 | 0.09046591 | 1.46 | 1.6 | 1.551006 | 1.53 | 1.502426 | 1.609 | 1.444
2020-04-11 | 8:00 | 20200411A | 2020/4/11 8:00 | 1.535981 | 1.550249 | 1.539908 | 1.515821 | 1.542784 | 1.573327 | 1.557016 | 1.595257 | 1.604895 | Mon | 1.557249 | 1.604895 | 1.515821 | 0.08907441 | 1.46 | 1.6 | 1.551006 | 1.53 | 1.502426 | 1.609 | 1.444
2020-04-11 | 10:00 |  | 2020/4/11 10:00 | 1.546814 | 1.564572 | 1.557401 | 1.542102 | 1.534037 | 1.576552 | 1.597 | 1.547732 | 1.577816 | Mon | 1.560447 | 1.597 | 1.534037 | 0.0629631 | 1.46 | 1.6 | 1.551006 | 1.53 | 1.502426 | 1.609 | 1.444
2020-04-11 | 12:00 |  | 2020/4/11 12:00 | 1.480622 | 1.519075 | 1.537371 | 1.479295 | 1.50534 | 1.546051 | 1.547047 | 1.522034 | 1.567034 | Mon | 1.522652 | 1.567034 | 1.479295 | 0.08773908 | 1.46 | 1.6 | 1.551006 | 1.53 | 1.502426 | 1.609 | 1.444
2020-04-11 | 14:00 |  | 2020/4/11 14:00 | 1.494219 | 1.53168 | 1.52582 | 1.519006 | 1.493977 | 1.540766 | 1.551743 | 1.538987 | 1.544207 | Mon | 1.526712 | 1.551743 | 1.493977 | 0.0577668 | 1.46 | 1.6 | 1.551006 | 1.53 | 1.502426 | 1.609 | 1.444
2020-04-11 | 16:00 |  | 2020/4/11 16:00 | 1.512508 | 1.536767 | 1.531237 | 1.505622 | 1.528863 | 1.531354 | 1.530428 | 1.55343 | 1.536347 | Mon | 1.529617 | 1.55343 | 1.505622 | 0.04780735 | 1.46 | 1.6 | 1.551006 | 1.53 | 1.502426 | 1.609 | 1.444
2020-04-12 | 8:00 | 20200412A | 2020/4/12 8:00 | 1.54111 | 1.538977 | 1.511116 | 1.495085 | 1.536718 | 1.569744 | 1.543073 | 1.556313 | 1.55211 | Tue | 1.538249 | 1.569744 | 1.495085 | 0.0746585 | 1.46 | 1.6 | 1.551006 | 1.53 | 1.502426 | 1.609 | 1.444
2020-04-12 | 10:00 |  | 2020/4/12 10:00 | 1.522909 | 1.51568 | 1.510373 | 1.510779 | 1.503927 | 1.597 | 1.548185 | 1.557781 | 1.576299 | Tue | 1.538103 | 1.597 | 1.503927 | 0.09307311 | 1.46 | 1.6 | 1.551006 | 1.53 | 1.502426 | 1.609 | 1.444
2020-04-12 | 12:00 |  | 2020/4/12 12:00 | 1.522127 | 1.526083 | 1.538656 | 1.472058 | 1.525094 | 1.554792 | 1.542327 | 1.527127 | 1.554543 | Tue | 1.529201 | 1.554792 | 1.472058 | 0.08273405 | 1.46 | 1.6 | 1.551006 | 1.53 | 1.502426 | 1.609 | 1.444
2020-04-12 | 14:00 |  | 2020/4/12 14:00 | 1.521571 | 1.50339 | 1.52253 | 1.513272 | 1.519981 | 1.571337 | 1.5535 | 1.526429 | 1.545856 | Tue | 1.530874 | 1.571337 | 1.50339 | 0.06794732 | 1.46 | 1.6 | 1.551006 | 1.53 | 1.502426 | 1.609 | 1.444
2020-04-12 | 16:00 |  | 2020/4/12 16:00 | 1.481765 | 1.499021 | 1.533642 | 1.51525 | 1.500569 | 1.57198 | 1.5177 | 1.51702 | 1.568378 | Tue | 1.522814 | 1.57198 | 1.481765 | 0.09021434 | 1.46 | 1.6 | 1.551006 | 1.53 | 1.502426 | 1.609 | 1.444
2020-04-13 | 8:00 | 202004013A | 2020/4/13 8:00 | 1.498144 | 1.519441 | 1.5331 | 1.508684 | 1.513592 | 1.560245 | 1.546329 | 1.536111 | 1.530857 | Wed | 1.527389 | 1.560245 | 1.498144 | 0.06210145 | 1.46 | 1.6 | 1.551006 | 1.53 | 1.502426 | 1.609 | 1.444
2020-04-13 | 10:00 |  | 2020/4/13 10:00 | 1.484363 | 1.508511 | 1.498412 | 1.47291 | 1.530411 | 1.548373 | 1.514632 | 1.518063 | 1.536265 | Wed | 1.512438 | 1.548373 | 1.47291 | 0.07546359 | 1.46 | 1.6 | 1.551006 | 1.53 | 1.502426 | 1.609 | 1.444
2020-04-13 | 12:00 |  | 2020/4/13 12:00 | 1.500684 | 1.535695 | 1.51733 | 1.512698 | 1.535005 | 1.571382 | 1.539077 | 1.519646 | 1.552412 | Wed | 1.531548 | 1.571382 | 1.500684 | 0.07069815 | 1.46 | 1.6 | 1.551006 | 1.53 | 1.502426 | 1.609 | 1.444
2020-04-13 | 14:00 |  | 2020/4/13 14:00 | 1.526967 | 1.501328 | 1.502978 | 1.478352 | 1.493355 | 1.55699 | 1.542409 | 1.51157 | 1.559761 | Wed | 1.519301 | 1.559761 | 1.478352 | 0.08140913 | 1.46 | 1.6 | 1.551006 | 1.53 | 1.502426 | 1.609 | 1.444
2020-04-13 | 16:00 |  | 2020/4/13 16:00 | 1.488059 | 1.493183 | 1.50142 | 1.504237 | 1.534262 | 1.57435 | 1.527024 | 1.511726 | 1.563849 | Wed | 1.522012 | 1.57435 | 1.488059 | 0.0862911 | 1.46 | 1.6 | 1.551006 | 1.53 | 1.502426 | 1.609 | 1.444
2020-04-14 | 8:00 | 202004014A | 2020/4/14 8:00 | 1.49344 | 1.510604 | 1.547813 | 1.510581 | 1.537566 | 1.574666 | 1.537167 | 1.56387 | 1.565418 | Thu | 1.537903 | 1.574666 | 1.49344 | 0.08122524 | 1.46 | 1.6 | 1.551006 | 1.53 | 1.502426 | 1.609 | 1.444
2020-04-14 | 10:00 |  | 2020/4/14 10:00 | 1.52219 | 1.537425 | 1.539684 | 1.506757 | 1.515424 | 1.57001 | 1.516437 | 1.519425 | 1.53057 | Thu | 1.528658 | 1.57001 | 1.506757 | 0.06325315 | 1.46 | 1.6 | 1.551006 | 1.53 | 1.502426 | 1.609 | 1.444
2020-04-14 | 12:00 |  | 2020/4/14 12:00 | 1.505045 | 1.519281 | 1.522132 | 1.491218 | 1.53553 | 1.554185 | 1.559924 | 1.516699 | 1.560384 | Thu | 1.529378 | 1.560384 | 1.491218 | 0.06916573 | 1.46 | 1.6 | 1.551006 | 1.53 | 1.502426 | 1.609 | 1.444
2020-04-14 | 14:00 |  | 2020/4/14 14:00 | 1.499539 | 1.518345 | 1.529605 | 1.514144 | 1.497857 | 1.576078 | 1.519976 | 1.549883 | 1.549055 | Thu | 1.528276 | 1.576078 | 1.497857 | 0.07822115 | 1.46 | 1.6 | 1.551006 | 1.53 | 1.502426 | 1.609 | 1.444
2020-04-14 | 16:00 |  | 2020/4/14 16:00 | 1.483011 | 1.520127 | 1.53276 | 1.476698 | 1.491622 | 1.567634 | 1.548161 | 1.519782 | 1.531782 | Thu | 1.519064 | 1.567634 | 1.476698 | 0.09093632 | 1.46 | 1.6 | 1.551006 | 1.53 | 1.502426 | 1.609 | 1.444
2020-04-15 | 8:00 | 202004015A | 2020/4/15 8:00 | 1.539852 | 1.543895 | 1.507295 | 1.483341 | 1.526046 | 1.583759 | 1.550868 | 1.535403 | 1.54144 | Fri | 1.534655 | 1.583759 | 1.483341 | 0.1004185 | 1.46 | 1.6 | 1.551006 | 1.53 | 1.502426 | 1.609 | 1.444
2020-04-15 | 10:00 |  | 2020/4/15 10:00 | 1.52563 | 1.491339 | 1.519202 | 1.489609 | 1.493005 | 1.558702 | 1.556223 | 1.51698 | 1.549729 | Fri | 1.522269 | 1.558702 | 1.489609 | 0.06909274 | 1.46 | 1.6 | 1.551006 | 1.53 | 1.502426 | 1.609 | 1.444
2020-04-15 | 12:00 |  | 2020/4/15 12:00 | 1.486065 | 1.510964 | 1.497927 | 1.471562 | 1.515046 | 1.554717 | 1.558518 | 1.523405 | 1.538751 | Fri | 1.517439 | 1.558518 | 1.471562 | 0.08695594 | 1.46 | 1.6 | 1.551006 | 1.53 | 1.502426 | 1.609 | 1.444
2020-04-15 | 14:00 |  | 2020/4/15 14:00 | 1.480338 | 1.501959 | 1.517106 | 1.477432 | 1.531492 | 1.579777 | 1.526934 | 1.545564 | 1.543379 | Fri | 1.522665 | 1.579777 | 1.477432 | 0.1023451 | 1.46 | 1.6 | 1.551006 | 1.53 | 1.502426 | 1.609 | 1.444
2020-04-15 | 16:00 |  | 2020/4/15 16:00 | 1.523117 | 1.516034 | 1.51139 | 1.487541 | 1.526788 | 1.541341 | 1.542135 | 1.516599 | 1.524659 | Fri | 1.521067 | 1.542135 | 1.487541 | 0.05459372 | 1.46 | 1.6 | 1.551006 | 1.53 | 1.502426 | 1.609 | 1.444
2020-04-16 | 8:00 | 202004016A | 2020/4/16 8:00 | 1.561606 | 1.542115 | 1.569071 | 1.544127 | 1.557588 | 1.6 | 1.598 | 1.598 | 1.567081 | Mon | 1.570843 | 1.6 | 1.542115 | 0.05788478 | 1.46 | 1.6 | 1.551006 | 1.53 | 1.502426 | 1.609 | 1.444
2020-04-16 | 10:00 |  | 2020/4/16 10:00 | 1.541996 | 1.528968 | 1.552735 | 1.52182 | 1.538001 | 1.6 | 1.553161 | 1.578423 | 1.554364 | Mon | 1.552163 | 1.6 | 1.52182 | 0.07818016 | 1.46 | 1.6 | 1.551006 | 1.53 | 1.502426 | 1.609 | 1.444
2020-04-16 | 12:00 |  | 2020/4/16 12:00 | 1.522622 | 1.532333 | 1.49345 | 1.511216 | 1.510504 | 1.530298 | 1.51312 | 1.520736 | 1.561135 | Mon | 1.521713 | 1.561135 | 1.49345 | 0.06768487 | 1.46 | 1.6 | 1.551006 | 1.53 | 1.502426 | 1.609 | 1.444
2020-04-16 | 14:00 |  | 2020/4/16 14:00 | 1.482916 | 1.497071 | 1.5318 | 1.510892 | 1.49587 | 1.560041 | 1.546692 | 1.5276 | 1.538023 | Mon | 1.521212 | 1.560041 | 1.482916 | 0.07712496 | 1.46 | 1.6 | 1.551006 | 1.53 | 1.502426 | 1.609 | 1.444
2020-04-16 | 16:00 |  | 2020/4/16 16:00 | 1.508303 | 1.492803 | 1.504194 | 1.508268 | 1.503328 | 1.57706 | 1.538722 | 1.519217 | 1.546397 | Mon | 1.522032 | 1.57706 | 1.492803 | 0.08425686 | 1.46 | 1.6 | 1.551006 | 1.53 | 1.502426 | 1.609 | 1.444
2020-04-17 | 8:00 | 202004017A | 2020/4/17 8:00 | 1.509637 | 1.519805 | 1.513943 | 1.497647 | 1.527471 | 1.584601 | 1.548027 | 1.55566 | 1.570792 | Tue | 1.536398 | 1.584601 | 1.497647 | 0.08695397 | 1.46 | 1.6 | 1.551006 | 1.53 | 1.502426 | 1.609 | 1.444
2020-04-17 | 10:00 |  | 2020/4/17 10:00 | 1.523974 | 1.517013 | 1.504943 | 1.509614 | 1.513252 | 1.541413 | 1.536898 | 1.527803 | 1.539107 | Tue | 1.52378 | 1.541413 | 1.504943 | 0.0364705 | 1.46 | 1.6 | 1.551006 | 1.53 | 1.502426 | 1.609 | 1.444
2020-04-17 | 12:00 |  | 2020/4/17 12:00 | 1.507938 | 1.520996 | 1.521756 | 1.483908 | 1.510259 | 1.531205 | 1.51326 | 1.528205 | 1.560466 | Tue | 1.519777 | 1.560466 | 1.483908 | 0.07655785 | 1.46 | 1.6 | 1.551006 | 1.53 | 1.502426 | 1.609 | 1.444
2020-04-17 | 14:00 |  | 2020/4/17 14:00 | 1.519253 | 1.539476 | 1.515447 | 1.484677 | 1.512289 | 1.531544 | 1.535491 | 1.558608 | 1.561578 | Tue | 1.528707 | 1.561578 | 1.484677 | 0.07690025 | 1.46 | 1.6 | 1.551006 | 1.53 | 1.502426 | 1.609 | 1.444
2020-04-17 | 16:00 |  | 2020/4/17 16:00 | 1.514777 | 1.52726 | 1.500337 | 1.500622 | 1.498962 | 1.564128 | 1.541189 | 1.519866 | 1.542538 | Tue | 1.523298 | 1.564128 | 1.498962 | 0.06516545 | 1.46 | 1.6 | 1.551006 | 1.53 | 1.502426 | 1.609 | 1.444 |  | MAX | MIN | 平均値 |  | 中心値
2020-04-18 | 8:00 | 202004018A | 2020/4/18 8:00 | 1.500754 | 1.514154 | 1.537281 | 1.477235 | 1.534536 | 1.570494 | 1.538097 | 1.531127 | 1.560378 | Wed | 1.52934 | 1.570494 | 1.477235 | 0.09325971 | 1.46 | 1.6 | 1.551006 | 1.53 | 1.502426 | 1.609 | 1.444 | A
2020-04-18 | 10:00 |  | 2020/4/18 10:00 | 1.507675 | 1.531141 | 1.525653 | 1.519911 | 1.516564 | 1.552777 | 1.512305 | 1.546843 | 1.534864 | Wed | 1.527526 | 1.552777 | 1.507675 | 0.04510192 | 1.46 | 1.6 | 1.551006 | 1.53 | 1.502426 | 1.609 | 1.444 | B
2020-04-18 | 12:00 |  | 2020/4/18 12:00 | 1.494788 | 1.530641 | 1.503035 | 1.501946 | 1.503614 | 1.545435 | 1.533215 | 1.526828 | 1.568481 | Wed | 1.523109 | 1.568481 | 1.494788 | 0.07369333 | 1.46 | 1.6 | 1.551006 | 1.53 | 1.502426 | 1.609 | 1.444 | C
2020-04-18 | 14:00 |  | 2020/4/18 14:00 | 1.509844 | 1.533434 | 1.50672 | 1.475528 | 1.504588 | 1.571005 | 1.535104 | 1.510417 | 1.525533 | Wed | 1.519131 | 1.571005 | 1.475528 | 0.09547733 | 1.46 | 1.6 | 1.551006 | 1.53 | 1.502426 | 1.609 | 1.444 | D
2020-04-18 | 16:00 |  | 2020/4/18 16:00 | 1.50766 | 1.506744 | 1.514319 | 1.506735 | 1.514672 | 1.542879 | 1.542823 | 1.518939 | 1.553983 | Wed | 1.523195 | 1.553983 | 1.506735 | 0.04724767 | 1.46 | 1.6 | 1.551006 | 1.53 | 1.502426 | 1.609 | 1.444 | E
2020-04-19 | 8:00 | 202004019A | 2020/4/19 8:00 | 1.537685 | 1.520194 | 1.504637 | 1.480276 | 1.503877 | 1.548699 | 1.547949 | 1.526374 | 1.531937 | Thu | 1.522403 | 1.548699 | 1.480276 | 0.06842386 | 1.46 | 1.6 | 1.551006 | 1.53 | 1.502426 | 1.609 | 1.444 | F
2020-04-19 | 10:00 |  | 2020/4/19 10:00 | 1.498849 | 1.535226 | 1.523691 | 1.49524 | 1.496666 | 1.574467 | 1.525142 | 1.554944 | 1.521437 | Thu | 1.525074 | 1.574467 | 1.49524 | 0.07922777 | 1.46 | 1.6 | 1.551006 | 1.53 | 1.502426 | 1.609 | 1.444 | G
2020-04-19 | 12:00 |  | 2020/4/19 12:00 | 1.523515 | 1.50071 | 1.524895 | 1.476909 | 1.522053 | 1.575535 | 1.543804 | 1.553851 | 1.538127 | Thu | 1.528822 | 1.575535 | 1.476909 | 0.09862563 | 1.46 | 1.6 | 1.551006 | 1.53 | 1.502426 | 1.609 | 1.444 | H
2020-04-19 | 14:00 |  | 2020/4/19 14:00 | 1.517185 | 1.502942 | 1.508437 | 1.512804 | 1.510656 | 1.53875 | 1.532291 | 1.535589 | 1.554201 | Thu | 1.523651 | 1.554201 | 1.502942 | 0.05125909 | 1.46 | 1.6 | 1.551006 | 1.53 | 1.502426 | 1.609 | 1.444 | I
2020-04-19 | 16:00 |  | 2020/4/19 16:00 | 1.480256 | 1.538917 | 1.53324 | 1.482481 | 1.497972 | 1.536547 | 1.51294 | 1.53685 | 1.539076 | Thu | 1.517587 | 1.539076 | 1.480256 | 0.05882037 | 1.46 | 1.6 | 1.551006 | 1.53 | 1.502426 | 1.609 | 1.444
2020-04-20 | 8:00 | 202004020A | 2020/4/20 8:00 | 1.534334 | 1.52909 | 1.541794 | 1.52397 | 1.526538 | 1.542806 | 1.546807 | 1.559496 | 1.534274 | Fri | 1.537679 | 1.559496 | 1.52397 | 0.03552695 | 1.46 | 1.6 | 1.551006 | 1.53 | 1.502426 | 1.609 | 1.444
2020-04-20 | 10:00 |  | 2020/4/20 10:00 | 1.508089 | 1.500751 | 1.521138 | 1.517698 | 1.510328 | 1.531961 | 1.559931 | 1.513501 | 1.53045 | Fri | 1.521539 | 1.559931 | 1.500751 | 0.05917987 | 1.46 | 1.6 | 1.551006 | 1.53 | 1.502426 | 1.609 | 1.444 |  | A | B | C
2020-04-20 | 12:00 |  | 2020/4/20 12:00 | 1.529319 | 1.503942 | 1.527052 | 1.508579 | 1.522211 | 1.535979 | 1.520932 | 1.535373 | 1.544467 | Fri | 1.525317 | 1.544467 | 1.503942 | 0.04052443 | 1.46 | 1.6 | 1.551006 | 1.53 | 1.502426 | 1.609 | 1.444 | ABC
2020-04-20 | 14:00 |  | 2020/4/20 14:00 | 1.521817 | 1.490916 | 1.490849 | 1.495402 | 1.519772 | 1.535448 | 1.540284 | 1.513125 | 1.54893 | Fri | 1.517394 | 1.54893 | 1.490849 | 0.05808121 | 1.46 | 1.6 | 1.551006 | 1.53 | 1.502426 | 1.609 | 1.444 | DEF
2020-04-20 | 16:00 |  | 2020/4/20 16:00 | 1.494572 | 1.503318 | 1.502823 | 1.513702 | 1.527762 | 1.555579 | 1.544012 | 1.535705 | 1.54205 | Fri | 1.524391 | 1.555579 | 1.494572 | 0.06100634 | 1.46 | 1.6 | 1.551006 | 1.53 | 1.502426 | 1.609 | 1.444 | GHI
2020-04-21 | 8:00 | 202004021A | 2020/4/21 8:00 | 1.557364 | 1.573901 | 1.553909 | 1.5587 | 1.570571 | 1.6 | 1.563548 | 1.598129 | 1.567189 | Mon | 1.571479 | 1.6 | 1.553909 | 0.0460907 | 1.46 | 1.6 | 1.551006 | 1.53 | 1.502426 | 1.609 | 1.444
2020-04-21 | 10:00 |  | 2020/4/21 10:00 | 1.511201 | 1.564868 | 1.552277 | 1.536905 | 1.554862 | 1.595739 | 1.56534 | 1.568773 | 1.57228 | Mon | 1.558027 | 1.595739 | 1.511201 | 0.08453877 | 1.46 | 1.6 | 1.551006 | 1.53 | 1.502426 | 1.609 | 1.444
2020-04-21 | 12:00 |  | 2020/4/21 12:00 | 1.516511 | 1.493266 | 1.511246 | 1.49879 | 1.495433 | 1.548671 | 1.511278 | 1.552221 | 1.521443 | Mon | 1.51654 | 1.552221 | 1.493266 | 0.05895548 | 1.46 | 1.6 | 1.551006 | 1.53 | 1.502426 | 1.609 | 1.444
2020-04-21 | 14:00 |  | 2020/4/21 14:00 | 1.506906 | 1.500891 | 1.535231 | 1.48523 | 1.536356 | 1.542468 | 1.532081 | 1.511173 | 1.564673 | Mon | 1.52389 | 1.564673 | 1.48523 | 0.07944282 | 1.46 | 1.6 | 1.551006 | 1.53 | 1.502426 | 1.609 | 1.444
2020-04-21 | 16:00 |  | 2020/4/21 16:00 | 1.507818 | 1.493459 | 1.525118 | 1.496322 | 1.506111 | 1.568846 | 1.555367 | 1.529768 | 1.526821 | Mon | 1.523292 | 1.568846 | 1.493459 | 0.07538686 | 1.46 | 1.6 | 1.551006 | 1.53 | 1.502426 | 1.609 | 1.444
2020-04-22 | 8:00 | 202004022A | 2020/4/22 8:00 | 1.534733 | 1.557839 | 1.524519 | 1.51432 | 1.515134 | 1.560083 | 1.553467 | 1.550002 | 1.545923 | Tue | 1.539558 | 1.560083 | 1.51432 | 0.04576297 | 1.46 | 1.6 | 1.551006 | 1.53 | 1.502426 | 1.609 | 1.444
2020-04-22 | 10:00 |  | 2020/4/22 10:00 | 1.518228 | 1.535526 | 1.515803 | 1.518878 | 1.54242 | 1.551382 | 1.539513 | 1.556017 | 1.575909 | Tue | 1.539297 | 1.575909 | 1.515803 | 0.0601064 | 1.46 | 1.6 | 1.551006 | 1.53 | 1.502426 | 1.609 | 1.444
2020-04-22 | 12:00 |  | 2020/4/22 12:00 | 1.50896 | 1.516825 | 1.505519 | 1.495076 | 1.530208 | 1.548461 | 1.546827 | 1.524327 | 1.552296 | Tue | 1.525389 | 1.552296 | 1.495076 | 0.05722018 | 1.46 | 1.6 | 1.551006 | 1.53 | 1.502426 | 1.609 | 1.444
2020-04-22 | 14:00 |  | 2020/4/22 14:00 | 1.481205 | 1.517611 | 1.522101 | 1.496595 | 1.500146 | 1.558793 | 1.547166 | 1.539308 | 1.52148 | Tue | 1.520489 | 1.558793 | 1.481205 | 0.07758843 | 1.46 | 1.6 | 1.551006 | 1.53 | 1.502426 | 1.609 | 1.444
2020-04-22 | 16:00 |  | 2020/4/22 16:00 | 1.486086 | 1.512414 | 1.507753 | 1.51527 | 1.528557 | 1.551839 | 1.540582 | 1.559371 | 1.55917 | Tue | 1.529004 | 1.559371 | 1.486086 | 0.07328525 | 1.46 | 1.6 | 1.551006 | 1.53 | 1.502426 | 1.609 | 1.444
2020-04-23 | 8:00 | 202004023A | 2020/4/23 8:00 | 1.507201 | 1.508131 | 1.521247 | 1.470868 | 1.517878 | 1.572463 | 1.517473 | 1.530544 | 1.539695 | Wed | 1.520611 | 1.572463 | 1.470868 | 0.1015956 | 1.46 | 1.6 | 1.551006 | 1.53 | 1.502426 | 1.609 | 1.444
2020-04-23 | 10:00 |  | 2020/4/23 10:00 | 1.503903 | 1.530866 | 1.506785 | 1.472453 | 1.528552 | 1.538288 | 1.514002 | 1.536571 | 1.554307 | Wed | 1.520636 | 1.554307 | 1.472453 | 0.08185419 | 1.46 | 1.6 | 1.551006 | 1.53 | 1.502426 | 1.609 | 1.444
2020-04-23 | 12:00 |  | 2020/4/23 12:00 | 1.50863 | 1.533444 | 1.495525 | 1.484369 | 1.498221 | 1.562818 | 1.557909 | 1.529323 | 1.55747 | Wed | 1.525301 | 1.562818 | 1.484369 | 0.07844912 | 1.46 | 1.6 | 1.551006 | 1.53 | 1.502426 | 1.609 | 1.444
2020-04-23 | 14:00 |  | 2020/4/23 14:00 | 1.498755 | 1.512149 | 1.52041 | 1.492154 | 1.517326 | 1.568334 | 1.514747 | 1.540313 | 1.556004 | Wed | 1.524466 | 1.568334 | 1.492154 | 0.07618077 | 1.46 | 1.6 | 1.551006 | 1.53 | 1.502426 | 1.609 | 1.444
2020-04-23 | 16:00 |  | 2020/4/23 16:00 | 1.497268 | 1.519329 | 1.508248 | 1.482185 | 1.512736 | 1.5326 | 1.535004 | 1.551103 | 1.552844 | Wed | 1.521257 | 1.552844 | 1.482185 | 0.07065936 | 1.46 | 1.6 | 1.551006 | 1.53 | 1.502426 | 1.609 | 1.444
2020-04-24 | 8:00 | 202004024A | 2020/4/24 8:00 | 1.527272 | 1.53895 | 1.512101 | 1.489583 | 1.545171 | 1.547285 | 1.521909 | 1.52029 | 1.56961 | Thu | 1.530241 | 1.56961 | 1.489583 | 0.08002674 | 1.46 | 1.6 | 1.551006 | 1.53 | 1.502426 | 1.609 | 1.444
2020-04-24 | 10:00 |  | 2020/4/24 10:00 | 1.50046 | 1.537511 | 1.506741 | 1.484778 | 1.52248 | 1.576016 | 1.524421 | 1.555349 | 1.550316 | Thu | 1.528675 | 1.576016 | 1.484778 | 0.09123804 | 1.46 | 1.6 | 1.551006 | 1.53 | 1.502426 | 1.609 | 1.444
2020-04-24 | 12:00 |  | 2020/4/24 12:00 | 1.496627 | 1.509945 | 1.52338 | 1.49252 | 1.522271 | 1.564932 | 1.53765 | 1.514907 | 1.536466 | Thu | 1.522078 | 1.564932 | 1.49252 | 0.0724121 | 1.46 | 1.6 | 1.551006 | 1.53 | 1.502426 | 1.609 | 1.444
2020-04-24 | 14:00 |  | 2020/4/24 14:00 | 1.508234 | 1.521202 | 1.539723 | 1.478329 | 1.523837 | 1.549659 | 1.547017 | 1.533465 | 1.538075 | Thu | 1.526616 | 1.549659 | 1.478329 | 0.07132961 | 1.46 | 1.6 | 1.551006 | 1.53 | 1.502426 | 1.609 | 1.444
2020-04-24 | 16:00 |  | 2020/4/24 16:00 | 1.524166 | 1.490943 | 1.512807 | 1.503835 | 1.517333 | 1.573961 | 1.531952 | 1.553284 | 1.562115 | Thu | 1.530044 | 1.573961 | 1.490943 | 0.083018 | 1.46 | 1.6 | 1.551006 | 1.53 | 1.502426 | 1.609 | 1.444
2020-04-25 | 8:00 | 202004025A | 2020/4/25 8:00 | 1.494815 | 1.519481 | 1.527966 | 1.495017 | 1.532143 | 1.558289 | 1.541629 | 1.52333 | 1.566418 | Fri | 1.528788 | 1.566418 | 1.494815 | 0.07160248 | 1.46 | 1.6 | 1.551006 | 1.53 | 1.502426 | 1.609 | 1.444
2020-04-25 | 10:00 |  | 2020/4/25 10:00 | 1.502911 | 1.504903 | 1.510714 | 1.47142 | 1.49908 | 1.538373 | 1.53627 | 1.538951 | 1.542855 | Fri | 1.516164 | 1.542855 | 1.47142 | 0.07143508 | 1.46 | 1.6 | 1.551006 | 1.53 | 1.502426 | 1.609 | 1.444
2020-04-25 | 12:00 |  | 2020/4/25 12:00 | 1.514226 | 1.491728 | 1.499188 | 1.517663 | 1.53666 | 1.536272 | 1.536283 | 1.51296 | 1.562387 | Fri | 1.523041 | 1.562387 | 1.491728 | 0.07065924 | 1.46 | 1.6 | 1.551006 | 1.53 | 1.502426 | 1.609 | 1.444
2020-04-25 | 14:00 |  | 2020/4/25 14:00 | 1.485489 | 1.526773 | 1.511 | 1.516066 | 1.49354 | 1.555852 | 1.549825 | 1.540578 | 1.539958 | Fri | 1.524342 | 1.555852 | 1.485489 | 0.07036237 | 1.46 | 1.6 | 1.551006 | 1.53 | 1.502426 | 1.609 | 1.444
2020-04-25 | 16:00 |  | 2020/4/25 16:00 | 1.496218 | 1.537338 | 1.526853 | 1.497677 | 1.533871 | 1.538883 | 1.521306 | 1.525872 | 1.559188 | Fri | 1.526356 | 1.559188 | 1.496218 | 0.06296945 | 1.46 | 1.6 | 1.551006 | 1.53 | 1.502426 | 1.609 | 1.444
2020-04-26 | 8:00 | 202004026A | 2020/4/26 8:00 | 1.528657 | 1.57862 | 1.568318 | 1.545512 | 1.535832 | 1.577825 | 1.573641 | 1.572695 | 1.6 | Mon | 1.564567 | 1.6 | 1.528657 | 0.07134342 | 1.46 | 1.6 | 1.551006 | 1.53 | 1.502426 | 1.609 | 1.444
2020-04-26 | 10:00 |  | 2020/4/26 10:00 | 1.515185 | 1.542804 | 1.535295 | 1.519755 | 1.542794 | 1.6 | 1.575714 | 1.56146 | 1.559287 | Mon | 1.550255 | 1.6 | 1.515185 | 0.08481468 | 1.46 | 1.6 | 1.551006 | 1.53 | 1.502426 | 1.609 | 1.444
2020-04-26 | 12:00 |  | 2020/4/26 12:00 | 1.491911 | 1.525564 | 1.501109 | 1.503743 | 1.521606 | 1.555528 | 1.533718 | 1.541887 | 1.558912 | Mon | 1.525997 | 1.558912 | 1.491911 | 0.06700105 | 1.46 | 1.6 | 1.551006 | 1.53 | 1.502426 | 1.609 | 1.444
2020-04-26 | 14:00 |  | 2020/4/26 14:00 | 1.52536 | 1.515818 | 1.522068 | 1.511411 | 1.509875 | 1.538732 | 1.548713 | 1.518473 | 1.526135 | Mon | 1.524065 | 1.548713 | 1.509875 | 0.03883824 | 1.46 | 1.6 | 1.551006 | 1.53 | 1.502426 | 1.609 | 1.444
2020-04-26 | 16:00 |  | 2020/4/26 16:00 | 1.480961 | 1.513745 | 1.512942 | 1.497226 | 1.520604 | 1.579056 | 1.55094 | 1.533557 | 1.569614 | Mon | 1.528738 | 1.579056 | 1.480961 | 0.0980951 | 1.46 | 1.6 | 1.551006 | 1.53 | 1.502426 | 1.609 | 1.444
2020-04-27 | 8:00 | 202004027A | 2020/4/27 8:00 | 1.500198 | 1.527755 | 1.518912 | 1.527185 | 1.522965 | 1.576693 | 1.543774 | 1.530926 | 1.549446 | Tue | 1.533095 | 1.576693 | 1.500198 | 0.07649437 | 1.46 | 1.6 | 1.551006 | 1.53 | 1.502426 | 1.609 | 1.444
2020-04-27 | 10:00 |  | 2020/4/27 10:00 | 1.491083 | 1.546001 | 1.514348 | 1.495417 | 1.532449 | 1.559502 | 1.569714 | 1.544017 | 1.550652 | Tue | 1.533687 | 1.569714 | 1.491083 | 0.07863131 | 1.46 | 1.6 | 1.551006 | 1.53 | 1.502426 | 1.609 | 1.444
2020-04-27 | 12:00 |  | 2020/4/27 12:00 | 1.495762 | 1.511573 | 1.512225 | 1.496386 | 1.49785 | 1.545511 | 1.522678 | 1.533972 | 1.556987 | Tue | 1.519216 | 1.556987 | 1.495762 | 0.06122435 | 1.46 | 1.6 | 1.551006 | 1.53 | 1.502426 | 1.609 | 1.444
2020-04-27 | 14:00 |  | 2020/4/27 14:00 | 1.508823 | 1.503192 | 1.50401 | 1.491315 | 1.490622 | 1.566349 | 1.539273 | 1.53384 | 1.529278 | Tue | 1.518523 | 1.566349 | 1.490622 | 0.07572684 | 1.46 | 1.6 | 1.551006 | 1.53 | 1.502426 | 1.609 | 1.444
2020-04-27 | 16:00 |  | 2020/4/27 16:00 | 1.504615 | 1.495688 | 1.531987 | 1.484906 | 1.494687 | 1.563125 | 1.540677 | 1.526287 | 1.558416 | Tue | 1.522265 | 1.563125 | 1.484906 | 0.07821832 | 1.46 | 1.6 | 1.551006 | 1.53 | 1.502426 | 1.609 | 1.444
2020-04-28 | 8:00 | 202004028A | 2020/4/28 8:00 | 1.509513 | 1.491495 | 1.51199 | 1.510385 | 1.492442 | 1.547997 | 1.531434 | 1.515068 | 1.5616 | Wed | 1.519103 | 1.5616 | 1.491495 | 0.07010488 | 1.46 | 1.6 | 1.551006 | 1.53 | 1.502426 | 1.609 | 1.444
2020-04-28 | 10:00 |  | 2020/4/28 10:00 | 1.494592 | 1.512075 | 1.510234 | 1.503554 | 1.538226 | 1.558736 | 1.531417 | 1.55211 | 1.547242 | Wed | 1.527576 | 1.558736 | 1.494592 | 0.06414405 | 1.46 | 1.6 | 1.551006 | 1.53 | 1.502426 | 1.609 | 1.444
2020-04-28 | 12:00 |  | 2020/4/28 12:00 | 1.494127 | 1.507089 | 1.531598 | 1.493594 | 1.491968 | 1.53468 | 1.540157 | 1.538029 | 1.558784 | Wed | 1.521114 | 1.558784 | 1.491968 | 0.06681602 | 1.46 | 1.6 | 1.551006 | 1.53 | 1.502426 | 1.609 | 1.444
2020-04-28 | 14:00 |  | 2020/4/28 14:00 | 1.507163 | 1.492072 | 1.495658 | 1.49271 | 1.536039 | 1.558318 | 1.510164 | 1.558216 | 1.540411 | Wed | 1.521195 | 1.558318 | 1.492072 | 0.06624676 | 1.46 | 1.6 | 1.551006 | 1.53 | 1.502426 | 1.609 | 1.444
2020-04-28 | 16:00 |  | 2020/4/28 16:00 | 1.48645 | 1.525046 | 1.539407 | 1.518583 | 1.518291 | 1.569312 | 1.54206 | 1.540267 | 1.53641 | Wed | 1.530647 | 1.569312 | 1.48645 | 0.08286199 | 1.46 | 1.6 | 1.551006 | 1.53 | 1.502426 | 1.609 | 1.444
2020-04-29 | 8:00 | 202004029A | 2020/4/29 8:00 | 1.530428 | 1.528442 | 1.511797 | 1.503742 | 1.504318 | 1.543194 | 1.569692 | 1.536405 | 1.572321 | Thu | 1.533371 | 1.572321 | 1.503742 | 0.06857946 | 1.46 | 1.6 | 1.551006 | 1.53 | 1.502426 | 1.609 | 1.444
2020-04-29 | 10:00 |  | 2020/4/29 10:00 | 1.519183 | 1.526872 | 1.494219 | 1.513696 | 1.509338 | 1.549179 | 1.512291 | 1.523259 | 1.536028 | Thu | 1.520452 | 1.549179 | 1.494219 | 0.05496042 | 1.46 | 1.6 | 1.551006 | 1.53 | 1.502426 | 1.609 | 1.444
2020-04-29 | 12:00 |  | 2020/4/29 12:00 | 1.529091 | 1.492077 | 1.51662 | 1.515857 | 1.492275 | 1.535846 | 1.555096 | 1.548287 | 1.556788 | Thu | 1.526882 | 1.556788 | 1.492077 | 0.06471109 | 1.46 | 1.6 | 1.551006 | 1.53 | 1.502426 | 1.609 | 1.444
2020-04-29 | 14:00 |  | 2020/4/29 14:00 | 1.517155 | 1.521776 | 1.517428 | 1.471727 | 1.500792 | 1.565418 | 1.555985 | 1.54413 | 1.531189 | Thu | 1.525066 | 1.565418 | 1.471727 | 0.09369134 | 1.46 | 1.6 | 1.551006 | 1.53 | 1.502426 | 1.609 | 1.444
2020-04-29 | 16:00 |  | 2020/4/29 16:00 | 1.507161 | 1.510854 | 1.497588 | 1.475134 | 1.529449 | 1.570392 | 1.510914 | 1.544256 | 1.551197 | Thu | 1.521883 | 1.570392 | 1.475134 | 0.09525796 | 1.46 | 1.6 | 1.551006 | 1.53 | 1.502426 | 1.609 | 1.444
2020-04-30 | 8:00 | 202004030A | 2020/4/30 8:00 | 1.519318 | 1.537041 | 1.517369 | 1.480106 | 1.533363 | 1.562966 | 1.554535 | 1.539544 | 1.559208 | Fri | 1.533717 | 1.562966 | 1.480106 | 0.08285942 | 1.46 | 1.6 | 1.551006 | 1.53 | 1.502426 | 1.609 | 1.444
2020-04-30 | 10:00 |  | 2020/4/30 10:00 | 1.486801 | 1.539466 | 1.517671 | 1.519436 | 1.509849 | 1.533796 | 1.535401 | 1.552377 | 1.523592 | Fri | 1.524265 | 1.552377 | 1.486801 | 0.06557624 | 1.46 | 1.6 | 1.551006 | 1.53 | 1.502426 | 1.609 | 1.444
2020-04-30 | 12:00 |  | 2020/4/30 12:00 | 1.519055 | 1.491865 | 1.529375 | 1.514048 | 1.517164 | 1.532421 | 1.529625 | 1.556697 | 1.521019 | Fri | 1.523474 | 1.556697 | 1.491865 | 0.0648321 | 1.46 | 1.6 | 1.551006 | 1.53 | 1.502426 | 1.609 | 1.444
2020-04-30 | 14:00 |  | 2020/4/30 14:00 | 1.510051 | 1.529201 | 1.536897 | 1.510388 | 1.508926 | 1.53408 | 1.535877 | 1.528433 | 1.536813 | Fri | 1.52563 | 1.536897 | 1.508926 | 0.02797039 | 1.46 | 1.6 | 1.551006 | 1.53 | 1.502426 | 1.609 | 1.444
2020-04-30 | 16:00 |  | 2020/4/30 16:00 | 1.493416 | 1.536734 | 1.492374 | 1.484269 | 1.504296 | 1.564567 | 1.557442 | 1.551065 | 1.55058 | Fri | 1.526083 | 1.564567 | 1.484269 | 0.0802974 | 1.46 | 1.6 | 1.551006 | 1.53 | 1.502426 | 1.609 | 1.444
2020-05-06 | 8:00 | 20200506A | 2020/5/6 8:00 | 1.554297 | 1.564445 | 1.565637 | 1.548884 | 1.533516 | 1.6 | 1.572006 | 1.593752 | 1.578999 | Mon | 1.567949 | 1.6 | 1.533516 | 0.06648408 | 1.46 | 1.6 | 1.551006 | 1.53 | 1.502426 | 1.609 | 1.444
2020-05-06 | 10:00 |  | 2020/5/6 10:00 | 1.536439 | 1.524726 | 1.537794 | 1.537618 | 1.547726 | 1.575274 | 1.5674 | 1.553266 | 1.567271 | Mon | 1.549724 | 1.575274 | 1.524726 | 0.0505486 | 1.46 | 1.6 | 1.551006 | 1.53 | 1.502426 | 1.609 | 1.444
2020-05-06 | 12:00 |  | 2020/5/6 12:00 | 1.487238 | 1.491637 | 1.508601 | 1.504385 | 1.528827 | 1.572222 | 1.521161 | 1.532382 | 1.523917 | Mon | 1.51893 | 1.572222 | 1.487238 | 0.08498381 | 1.46 | 1.6 | 1.551006 | 1.53 | 1.502426 | 1.609 | 1.444
2020-05-06 | 14:00 |  | 2020/5/6 14:00 | 1.518752 | 1.509349 | 1.537901 | 1.4759 | 1.53428 | 1.567365 | 1.557015 | 1.523252 | 1.553208 | Mon | 1.53078 | 1.567365 | 1.4759 | 0.09146516 | 1.46 | 1.6 | 1.551006 | 1.53 | 1.502426 | 1.609 | 1.444
2020-05-06 | 16:00 |  | 2020/5/6 16:00 | 1.514523 | 1.511038 | 1.492941 | 1.495489 | 1.523257 | 1.541713 | 1.545312 | 1.54728 | 1.557982 | Mon | 1.525504 | 1.557982 | 1.492941 | 0.06504107 | 1.46 | 1.6 | 1.551006 | 1.53 | 1.502426 | 1.609 | 1.444
2020-05-07 | 8:00 | 20200507A | 2020/5/7 8:00 | 1.519669 | 1.544845 | 1.542015 | 1.513319 | 1.543201 | 1.596 | 1.566747 | 1.560113 | 1.583341 | Tue | 1.552139 | 1.596 | 1.513319 | 0.08268135 | 1.46 | 1.6 | 1.551006 | 1.53 | 1.502426 | 1.609 | 1.444
2020-05-07 | 10:00 |  | 2020/5/7 10:00 | 1.493619 | 1.503463 | 1.523665 | 1.496538 | 1.510697 | 1.554361 | 1.567635 | 1.535108 | 1.556375 | Tue | 1.526829 | 1.567635 | 1.493619 | 0.07401651 | 1.46 | 1.6 | 1.551006 | 1.53 | 1.502426 | 1.609 | 1.444
2020-05-07 | 12:00 |  | 2020/5/7 12:00 | 1.523778 | 1.493937 | 1.500353 | 1.511759 | 1.528237 | 1.554002 | 1.518834 | 1.515137 | 1.53915 | Tue | 1.520576 | 1.554002 | 1.493937 | 0.06006494 | 1.46 | 1.6 | 1.551006 | 1.53 | 1.502426 | 1.609 | 1.444
2020-05-07 | 14:00 |  | 2020/5/7 14:00 | 1.52128 | 1.515687 | 1.535438 | 1.493278 | 1.515315 | 1.556325 | 1.539171 | 1.524092 | 1.561559 | Tue | 1.529127 | 1.561559 | 1.493278 | 0.06828135 | 1.46 | 1.6 | 1.551006 | 1.53 | 1.502426 | 1.609 | 1.444
2020-05-07 | 16:00 |  | 2020/5/7 16:00 | 1.495077 | 1.494299 | 1.526481 | 1.515937 | 1.49281 | 1.579525 | 1.538964 | 1.535399 | 1.526801 | Tue | 1.52281 | 1.579525 | 1.49281 | 0.08671419 | 1.46 | 1.6 | 1.551006 | 1.53 | 1.502426 | 1.609 | 1.444
2020-05-08 | 8:00 | 20200508A | 2020/5/8 8:00 | 1.513631 | 1.493963 | 1.496052 | 1.508064 | 1.502209 | 1.557773 | 1.547812 | 1.544873 | 1.564011 | Wed | 1.525376 | 1.564011 | 1.493963 | 0.07004799 | 1.46 | 1.6 | 1.551006 | 1.53 | 1.502426 | 1.609 | 1.444
2020-05-08 | 10:00 |  | 2020/5/8 10:00 | 1.51163 | 1.529018 | 1.493502 | 1.501518 | 1.492964 | 1.571845 | 1.525821 | 1.521262 | 1.539815 | Wed | 1.520819 | 1.571845 | 1.492964 | 0.07888109 | 1.46 | 1.6 | 1.551006 | 1.53 | 1.502426 | 1.609 | 1.444
2020-05-08 | 12:00 |  | 2020/5/8 12:00 | 1.512408 | 1.498009 | 1.517371 | 1.503616 | 1.522995 | 1.552514 | 1.558156 | 1.544101 | 1.56257 | Wed | 1.530193 | 1.56257 | 1.498009 | 0.06456039 | 1.46 | 1.6 | 1.551006 | 1.53 | 1.502426 | 1.609 | 1.444
2020-05-08 | 14:00 |  | 2020/5/8 14:00 | 1.481111 | 1.518336 | 1.520899 | 1.475936 | 1.501811 | 1.578754 | 1.539273 | 1.51858 | 1.537516 | Wed | 1.519135 | 1.578754 | 1.475936 | 0.1028178 | 1.46 | 1.6 | 1.551006 | 1.53 | 1.502426 | 1.609 | 1.444
2020-05-08 | 16:00 |  | 2020/5/8 16:00 | 1.48169 | 1.49282 | 1.531855 | 1.516553 | 1.492259 | 1.537792 | 1.519442 | 1.539383 | 1.532218 | Wed | 1.516001 | 1.539383 | 1.48169 | 0.05769212 | 1.46 | 1.6 | 1.551006 | 1.53 | 1.502426 | 1.609 | 1.444
2020-05-09 | 8:00 | 20200509A | 2020/5/9 8:00 | 1.500223 | 1.545599 | 1.513396 | 1.520932 | 1.504794 | 1.571304 | 1.528047 | 1.549067 | 1.537756 | Thu | 1.530124 | 1.571304 | 1.500223 | 0.07108123 | 1.46 | 1.6 | 1.551006 | 1.53 | 1.502426 | 1.609 | 1.444
2020-05-09 | 10:00 |  | 2020/5/9 10:00 | 1.50091 | 1.523362 | 1.515892 | 1.506162 | 1.503255 | 1.556275 | 1.544558 | 1.529623 | 1.567477 | Thu | 1.527502 | 1.567477 | 1.50091 | 0.06656673 | 1.46 | 1.6 | 1.551006 | 1.53 | 1.502426 | 1.609 | 1.444
2020-05-09 | 12:00 |  | 2020/5/9 12:00 | 1.50476 | 1.532651 | 1.538862 | 1.507971 | 1.51789 | 1.558348 | 1.55342 | 1.53725 | 1.560903 | Thu | 1.534673 | 1.560903 | 1.50476 | 0.05614371 | 1.46 | 1.6 | 1.551006 | 1.53 | 1.502426 | 1.609 | 1.444
2020-05-09 | 14:00 |  | 2020/5/9 14:00 | 1.497888 | 1.506953 | 1.53524 | 1.503607 | 1.504589 | 1.557714 | 1.516149 | 1.532138 | 1.569582 | Thu | 1.524873 | 1.569582 | 1.497888 | 0.07169343 | 1.46 | 1.6 | 1.551006 | 1.53 | 1.502426 | 1.609 | 1.444
2020-05-09 | 16:00 |  | 2020/5/9 16:00 | 1.499013 | 1.531738 | 1.492674 | 1.513279 | 1.538425 | 1.543819 | 1.521138 | 1.526855 | 1.539999 | Thu | 1.522993 | 1.543819 | 1.492674 | 0.05114529 | 1.46 | 1.6 | 1.551006 | 1.53 | 1.502426 | 1.609 | 1.444
2020-05-10 | 8:00 | 20200510A | 2020/5/10 8:00 | 1.494142 | 1.545246 | 1.516768 | 1.526936 | 1.513586 | 1.578374 | 1.536786 | 1.565171 | 1.564096 | Fri | 1.5379 | 1.578374 | 1.494142 | 0.08423198 | 1.46 | 1.6 | 1.551006 | 1.53 | 1.502426 | 1.609 | 1.444
2020-05-10 | 10:00 |  | 2020/5/10 10:00 | 1.500984 | 1.495376 | 1.492664 | 1.482099 | 1.497245 | 1.572516 | 1.557975 | 1.549175 | 1.557009 | Fri | 1.522783 | 1.572516 | 1.482099 | 0.09041713 | 1.46 | 1.6 | 1.551006 | 1.53 | 1.502426 | 1.609 | 1.444
2020-05-10 | 12:00 |  | 2020/5/10 12:00 | 1.524611 | 1.49526 | 1.53594 | 1.48844 | 1.501217 | 1.574043 | 1.528077 | 1.539874 | 1.565816 | Fri | 1.528142 | 1.574043 | 1.48844 | 0.0856029 | 1.46 | 1.6 | 1.551006 | 1.53 | 1.502426 | 1.609 | 1.444
2020-05-10 | 14:00 |  | 2020/5/10 14:00 | 1.519499 | 1.504942 | 1.492407 | 1.479257 | 1.496716 | 1.562422 | 1.546616 | 1.548349 | 1.558512 | Fri | 1.523191 | 1.562422 | 1.479257 | 0.08316497 | 1.46 | 1.6 | 1.551006 | 1.53 | 1.502426 | 1.609 | 1.444
2020-05-10 | 16:00 |  | 2020/5/10 16:00 | 1.511863 | 1.501031 | 1.530033 | 1.507542 | 1.503102 | 1.559139 | 1.54837 | 1.555028 | 1.56377 | Fri | 1.531097 | 1.56377 | 1.501031 | 0.06273873 | 1.46 | 1.6 | 1.551006 | 1.53 | 1.502426 | 1.609 | 1.444
2020-05-11 | 8:00 | 20200511A | 2020/5/11 8:00 | 1.526741 | 1.566321 | 1.56738 | 1.550781 | 1.564049 | 1.581543 | 1.580532 | 1.550596 | 1.597 | Mon | 1.564993 | 1.597 | 1.526741 | 0.07025947 | 1.46 | 1.6 | 1.551006 | 1.53 | 1.502426 | 1.609 | 1.444
2020-05-11 | 10:00 |  | 2020/5/11 10:00 | 1.555935 | 1.526599 | 1.539133 | 1.521241 | 1.526676 | 1.596 | 1.567527 | 1.559018 | 1.597 | Mon | 1.554348 | 1.597 | 1.521241 | 0.07575858 | 1.46 | 1.6 | 1.551006 | 1.53 | 1.502426 | 1.609 | 1.444
2020-05-11 | 12:00 |  | 2020/5/11 12:00 | 1.480056 | 1.49073 | 1.533888 | 1.518236 | 1.491306 | 1.562297 | 1.51794 | 1.517529 | 1.556504 | Mon | 1.518721 | 1.562297 | 1.480056 | 0.08224071 | 1.46 | 1.6 | 1.551006 | 1.53 | 1.502426 | 1.609 | 1.444
2020-05-11 | 14:00 |  | 2020/5/11 14:00 | 1.520994 | 1.538923 | 1.516795 | 1.508908 | 1.505569 | 1.547623 | 1.53068 | 1.542105 | 1.546594 | Mon | 1.528688 | 1.547623 | 1.505569 | 0.04205425 | 1.46 | 1.6 | 1.551006 | 1.53 | 1.502426 | 1.609 | 1.444
2020-05-11 | 16:00 |  | 2020/5/11 16:00 | 1.515738 | 1.537842 | 1.516803 | 1.501506 | 1.536392 | 1.560524 | 1.514773 | 1.538423 | 1.547847 | Mon | 1.529983 | 1.560524 | 1.501506 | 0.05901843 | 1.46 | 1.6 | 1.551006 | 1.53 | 1.502426 | 1.609 | 1.444
2020-05-12 | 8:00 | 20200512A | 2020/5/12 8:00 | 1.535743 | 1.514805 | 1.555169 | 1.508753 | 1.51675 | 1.574677 | 1.576011 | 1.544675 | 1.56068 | Tue | 1.543029 | 1.576011 | 1.508753 | 0.0672585 | 1.46 | 1.6 | 1.551006 | 1.53 | 1.502426 | 1.609 | 1.444
2020-05-12 | 10:00 |  | 2020/5/12 10:00 | 1.522669 | 1.508248 | 1.505185 | 1.517762 | 1.50196 | 1.555674 | 1.553678 | 1.562917 | 1.545917 | Tue | 1.530446 | 1.562917 | 1.50196 | 0.06095727 | 1.46 | 1.6 | 1.551006 | 1.53 | 1.502426 | 1.609 | 1.444
2020-05-12 | 12:00 |  | 2020/5/12 12:00 | 1.518354 | 1.502022 | 1.49581 | 1.50648 | 1.50696 | 1.567918 | 1.547773 | 1.533969 | 1.5675 | Tue | 1.527421 | 1.567918 | 1.49581 | 0.07210802 | 1.46 | 1.6 | 1.551006 | 1.53 | 1.502426 | 1.609 | 1.444
2020-05-12 | 14:00 |  | 2020/5/12 14:00 | 1.527457 | 1.498423 | 1.525603 | 1.501952 | 1.520943 | 1.542248 | 1.51801 | 1.540947 | 1.527752 | Tue | 1.522593 | 1.542248 | 1.498423 | 0.0438247 | 1.46 | 1.6 | 1.551006 | 1.53 | 1.502426 | 1.609 | 1.444
2020-05-12 | 16:00 |  | 2020/5/12 16:00 | 1.524775 | 1.537155 | 1.492197 | 1.516775 | 1.506211 | 1.574986 | 1.527733 | 1.545054 | 1.562705 | Tue | 1.531955 | 1.574986 | 1.492197 | 0.08278855 | 1.46 | 1.6 | 1.551006 | 1.53 | 1.502426 | 1.609 | 1.444
2020-05-13 | 8:00 | 202005013A | 2020/5/13 8:00 | 1.520127 | 1.502373 | 1.531778 | 1.519386 | 1.511127 | 1.533468 | 1.53488 | 1.547612 | 1.565794 | Wed | 1.529616 | 1.565794 | 1.502373 | 0.06342138 | 1.46 | 1.6 | 1.551006 | 1.53 | 1.502426 | 1.609 | 1.444
2020-05-13 | 10:00 |  | 2020/5/13 10:00 | 1.520581 | 1.507763 | 1.507339 | 1.494291 | 1.510896 | 1.552615 | 1.555303 | 1.527885 | 1.551774 | Wed | 1.525383 | 1.555303 | 1.494291 | 0.06101148 | 1.46 | 1.6 | 1.551006 | 1.53 | 1.502426 | 1.609 | 1.444
2020-05-13 | 12:00 |  | 2020/5/13 12:00 | 1.498022 | 1.515125 | 1.52176 | 1.472425 | 1.52436 | 1.561786 | 1.539948 | 1.545923 | 1.538545 | Wed | 1.52421 | 1.561786 | 1.472425 | 0.08936141 | 1.46 | 1.6 | 1.551006 | 1.53 | 1.502426 | 1.609 | 1.444
2020-05-13 | 14:00 |  | 2020/5/13 14:00 | 1.52798 | 1.496697 | 1.491625 | 1.496618 | 1.52341 | 1.535985 | 1.55313 | 1.513352 | 1.564137 | Wed | 1.522548 | 1.564137 | 1.491625 | 0.07251168 | 1.46 | 1.6 | 1.551006 | 1.53 | 1.502426 | 1.609 | 1.444
2020-05-13 | 16:00 |  | 2020/5/13 16:00 | 1.487663 | 1.537101 | 1.533847 | 1.497528 | 1.49975 | 1.553148 | 1.53018 | 1.528123 | 1.559416 | Wed | 1.525195 | 1.559416 | 1.487663 | 0.07175262 | 1.46 | 1.6 | 1.551006 | 1.53 | 1.502426 | 1.609 | 1.444
2020-05-14 | 8:00 | 202005014A | 2020/5/14 8:00 | 1.505447 | 1.539588 | 1.547273 | 1.528339 | 1.536225 | 1.576412 | 1.56145 | 1.545659 | 1.55369 | Thu | 1.543787 | 1.576412 | 1.505447 | 0.07096504 | 1.46 | 1.6 | 1.551006 | 1.53 | 1.502426 | 1.609 | 1.444
2020-05-14 | 10:00 |  | 2020/5/14 10:00 | 1.513822 | 1.504595 | 1.535369 | 1.481906 | 1.521194 | 1.558466 | 1.515958 | 1.515295 | 1.52382 | Thu | 1.518936 | 1.558466 | 1.481906 | 0.07656003 | 1.46 | 1.6 | 1.551006 | 1.53 | 1.502426 | 1.609 | 1.444
2020-05-14 | 12:00 |  | 2020/5/14 12:00 | 1.516087 | 1.526714 | 1.523624 | 1.498733 | 1.532367 | 1.550289 | 1.531024 | 1.558165 | 1.558311 | Thu | 1.532813 | 1.558311 | 1.498733 | 0.0595779 | 1.46 | 1.6 | 1.551006 | 1.53 | 1.502426 | 1.609 | 1.444
2020-05-14 | 14:00 |  | 2020/5/14 14:00 | 1.505973 | 1.5235 | 1.497544 | 1.482406 | 1.523361 | 1.545993 | 1.535569 | 1.528472 | 1.551952 | Thu | 1.521641 | 1.551952 | 1.482406 | 0.06954574 | 1.46 | 1.6 | 1.551006 | 1.53 | 1.502426 | 1.609 | 1.444
2020-05-14 | 16:00 |  | 2020/5/14 16:00 | 1.487868 | 1.535817 | 1.49228 | 1.471001 | 1.52925 | 1.536153 | 1.522654 | 1.552009 | 1.539339 | Thu | 1.518485 | 1.552009 | 1.471001 | 0.08100766 | 1.46 | 1.6 | 1.551006 | 1.53 | 1.502426 | 1.609 | 1.444
2020-05-15 | 8:00 | 202005015A | 2020/5/15 8:00 | 1.494247 | 1.536061 | 1.538297 | 1.486325 | 1.539109 | 1.548016 | 1.554174 | 1.530186 | 1.531305 | Fri | 1.528636 | 1.554174 | 1.486325 | 0.0678492 | 1.46 | 1.6 | 1.551006 | 1.53 | 1.502426 | 1.609 | 1.444
2020-05-15 | 10:00 |  | 2020/5/15 10:00 | 1.504394 | 1.533642 | 1.497363 | 1.49287 | 1.510773 | 1.531917 | 1.536851 | 1.551318 | 1.564054 | Fri | 1.524798 | 1.564054 | 1.49287 | 0.07118365 | 1.46 | 1.6 | 1.551006 | 1.53 | 1.502426 | 1.609 | 1.444
2020-05-15 | 12:00 |  | 2020/5/15 12:00 | 1.480336 | 1.522872 | 1.534245 | 1.516501 | 1.505905 | 1.540059 | 1.517083 | 1.549125 | 1.545923 | Fri | 1.523561 | 1.549125 | 1.480336 | 0.06878914 | 1.46 | 1.6 | 1.551006 | 1.53 | 1.502426 | 1.609 | 1.444
2020-05-15 | 14:00 |  | 2020/5/15 14:00 | 1.51108 | 1.496073 | 1.516888 | 1.499132 | 1.51745 | 1.530551 | 1.527603 | 1.533125 | 1.542539 | Fri | 1.519382 | 1.542539 | 1.496073 | 0.04646556 | 1.46 | 1.6 | 1.551006 | 1.53 | 1.502426 | 1.609 | 1.444
2020-05-15 | 16:00 |  | 2020/5/15 16:00 | 1.499528 | 1.516585 | 1.501153 | 1.476532 | 1.522575 | 1.549046 | 1.542173 | 1.555024 | 1.555917 | Fri | 1.524281 | 1.555917 | 1.476532 | 0.07938475 | 1.46 | 1.6 | 1.551006 | 1.53 | 1.502426 | 1.609 | 1.444
2020-05-16 | 8:00 | 202005016A | 2020/5/16 8:00 | 1.555297 | 1.57556 | 1.572997 | 1.558772 | 1.558583 | 1.592346 | 1.579807 | 1.597403 | 1.6 | Mon | 1.576752 | 1.6 | 1.555297 | 0.04470339 | 1.46 | 1.6 | 1.551006 | 1.53 | 1.502426 | 1.609 | 1.444
2020-05-16 | 10:00 |  | 2020/5/16 10:00 | 1.517951 | 1.540053 | 1.52549 | 1.543467 | 1.540753 | 1.6 | 1.554106 | 1.546337 | 1.577229 | Mon | 1.549487 | 1.6 | 1.517951 | 0.0820491 | 1.46 | 1.6 | 1.551006 | 1.53 | 1.502426 | 1.609 | 1.444
2020-05-16 | 12:00 |  | 2020/5/16 12:00 | 1.501066 | 1.532043 | 1.491315 | 1.507779 | 1.526959 | 1.566816 | 1.55335 | 1.540854 | 1.562546 | Mon | 1.531414 | 1.566816 | 1.491315 | 0.07550167 | 1.46 | 1.6 | 1.551006 | 1.53 | 1.502426 | 1.609 | 1.444
2020-05-16 | 14:00 |  | 2020/5/16 14:00 | 1.482655 | 1.493082 | 1.50916 | 1.475193 | 1.518721 | 1.566631 | 1.524445 | 1.523526 | 1.528687 | Mon | 1.513567 | 1.566631 | 1.475193 | 0.09143804 | 1.46 | 1.6 | 1.551006 | 1.53 | 1.502426 | 1.609 | 1.444
2020-05-16 | 16:00 |  | 2020/5/16 16:00 | 1.519942 | 1.535132 | 1.531569 | 1.475716 | 1.520463 | 1.564342 | 1.559444 | 1.54029 | 1.560399 | Mon | 1.534144 | 1.564342 | 1.475716 | 0.0886254 | 1.46 | 1.6 | 1.551006 | 1.53 | 1.502426 | 1.609 | 1.444
2020-05-17 | 8:00 | 202005017A | 2020/5/17 8:00 | 1.521972 | 1.511791 | 1.55553 | 1.531021 | 1.52869 | 1.578193 | 1.535724 | 1.554 | 1.550676 | Tue | 1.540844 | 1.578193 | 1.511791 | 0.06640241 | 1.46 | 1.6 | 1.551006 | 1.53 | 1.502426 | 1.609 | 1.444
2020-05-17 | 10:00 |  | 2020/5/17 10:00 | 1.519239 | 1.539012 | 1.549871 | 1.494385 | 1.530892 | 1.569666 | 1.52397 | 1.559882 | 1.572427 | Tue | 1.539927 | 1.572427 | 1.494385 | 0.07804209 | 1.46 | 1.6 | 1.551006 | 1.53 | 1.502426 | 1.609 | 1.444
2020-05-17 | 12:00 |  | 2020/5/17 12:00 | 1.522654 | 1.539507 | 1.493438 | 1.481594 | 1.526434 | 1.577662 | 1.558813 | 1.513964 | 1.532642 | Tue | 1.527412 | 1.577662 | 1.481594 | 0.09606832 | 1.46 | 1.6 | 1.551006 | 1.53 | 1.502426 | 1.609 | 1.444
2020-05-17 | 14:00 |  | 2020/5/17 14:00 | 1.512578 | 1.525762 | 1.517959 | 1.506277 | 1.519465 | 1.553708 | 1.558969 | 1.53537 | 1.521733 | Tue | 1.52798 | 1.558969 | 1.506277 | 0.05269203 | 1.46 | 1.6 | 1.551006 | 1.53 | 1.502426 | 1.609 | 1.444
2020-05-17 | 16:00 |  | 2020/5/17 16:00 | 1.513653 | 1.494278 | 1.493096 | 1.472042 | 1.507381 | 1.530769 | 1.523736 | 1.549217 | 1.565522 | Tue | 1.516633 | 1.565522 | 1.472042 | 0.0934798 | 1.46 | 1.6 | 1.551006 | 1.53 | 1.502426 | 1.609 | 1.444
2020-05-18 | 8:00 | 202005018A | 2020/5/18 8:00 | 1.501839 | 1.530925 | 1.525362 | 1.474703 | 1.502688 | 1.564637 | 1.55782 | 1.526172 | 1.522877 | Wed | 1.523002 | 1.564637 | 1.474703 | 0.0899338 | 1.46 | 1.6 | 1.551006 | 1.53 | 1.502426 | 1.609 | 1.444
2020-05-18 | 10:00 |  | 2020/5/18 10:00 | 1.494964 | 1.49374 | 1.538212 | 1.472533 | 1.497009 | 1.564568 | 1.559882 | 1.538718 | 1.541892 | Wed | 1.522391 | 1.564568 | 1.472533 | 0.09203477 | 1.46 | 1.6 | 1.551006 | 1.53 | 1.502426 | 1.609 | 1.444
2020-05-18 | 12:00 |  | 2020/5/18 12:00 | 1.482702 | 1.510093 | 1.529926 | 1.509951 | 1.499598 | 1.550386 | 1.515435 | 1.511964 | 1.550413 | Wed | 1.51783 | 1.550413 | 1.482702 | 0.06771031 | 1.46 | 1.6 | 1.551006 | 1.53 | 1.502426 | 1.609 | 1.444
2020-05-18 | 14:00 |  | 2020/5/18 14:00 | 1.48145 | 1.525509 | 1.535288 | 1.477109 | 1.516734 | 1.549145 | 1.516307 | 1.54003 | 1.536101 | Wed | 1.519742 | 1.549145 | 1.477109 | 0.07203652 | 1.46 | 1.6 | 1.551006 | 1.53 | 1.502426 | 1.609 | 1.444
2020-05-18 | 16:00 |  | 2020/5/18 16:00 | 1.493435 | 1.527164 | 1.502159 | 1.507761 | 1.522962 | 1.559504 | 1.539682 | 1.557761 | 1.53831 | Wed | 1.527638 | 1.559504 | 1.493435 | 0.06606851 | 1.46 | 1.6 | 1.551006 | 1.53 | 1.502426 | 1.609 | 1.444
2020-05-19 | 8:00 | 202005019A | 2020/5/19 8:00 | 1.515878 | 1.548798 | 1.5339 | 1.483492 | 1.500848 | 1.55197 | 1.558665 | 1.533089 | 1.574192 | Thu | 1.533426 | 1.574192 | 1.483492 | 0.09069974 | 1.46 | 1.6 | 1.551006 | 1.53 | 1.502426 | 1.609 | 1.444
2020-05-19 | 10:00 |  | 2020/5/19 10:00 | 1.498572 | 1.495765 | 1.51237 | 1.508672 | 1.533405 | 1.539005 | 1.536185 | 1.54662 | 1.521545 | Thu | 1.521349 | 1.54662 | 1.495765 | 0.05085484 | 1.46 | 1.6 | 1.551006 | 1.53 | 1.502426 | 1.609 | 1.444
2020-05-19 | 12:00 |  | 2020/5/19 12:00 | 1.496893 | 1.49836 | 1.510371 | 1.478989 | 1.499742 | 1.563294 | 1.529628 | 1.523596 | 1.566522 | Thu | 1.518599 | 1.566522 | 1.478989 | 0.08753356 | 1.46 | 1.6 | 1.551006 | 1.53 | 1.502426 | 1.609 | 1.444
2020-05-19 | 14:00 |  | 2020/5/19 14:00 | 1.505027 | 1.536517 | 1.532938 | 1.514924 | 1.492683 | 1.578245 | 1.513084 | 1.547218 | 1.549265 | Thu | 1.529989 | 1.578245 | 1.492683 | 0.08556208 | 1.46 | 1.6 | 1.551006 | 1.53 | 1.502426 | 1.609 | 1.444
2020-05-19 | 16:00 |  | 2020/5/19 16:00 | 1.502528 | 1.52233 | 1.537185 | 1.48088 | 1.535904 | 1.531955 | 1.526638 | 1.556995 | 1.558283 | Thu | 1.528078 | 1.558283 | 1.48088 | 0.07740314 | 1.46 | 1.6 | 1.551006 | 1.53 | 1.502426 | 1.609 | 1.444
2020-05-20 | 8:00 | 202005020A | 2020/5/20 8:00 | 1.526814 | 1.53582 | 1.50739 | 1.501849 | 1.512907 | 1.580454 | 1.520233 | 1.567925 | 1.553212 | Fri | 1.534067 | 1.580454 | 1.501849 | 0.07860503 | 1.46 | 1.6 | 1.551006 | 1.53 | 1.502426 | 1.609 | 1.444
2020-05-20 | 10:00 |  | 2020/5/20 10:00 | 1.487599 | 1.513766 | 1.514777 | 1.496052 | 1.49598 | 1.543242 | 1.541182 | 1.520217 | 1.523249 | Fri | 1.515118 | 1.543242 | 1.487599 | 0.05564333 | 1.46 | 1.6 | 1.551006 | 1.53 | 1.502426 | 1.609 | 1.444
2020-05-20 | 12:00 |  | 2020/5/20 12:00 | 1.495517 | 1.527384 | 1.520773 | 1.487365 | 1.535491 | 1.56561 | 1.529198 | 1.528525 | 1.561867 | Fri | 1.52797 | 1.56561 | 1.487365 | 0.0782449 | 1.46 | 1.6 | 1.551006 | 1.53 | 1.502426 | 1.609 | 1.444
2020-05-20 | 14:00 |  | 2020/5/20 14:00 | 1.508112 | 1.505011 | 1.492022 | 1.491655 | 1.536576 | 1.576313 | 1.511081 | 1.523892 | 1.551307 | Fri | 1.521774 | 1.576313 | 1.491655 | 0.08465845 | 1.46 | 1.6 | 1.551006 | 1.53 | 1.502426 | 1.609 | 1.444
2020-05-20 | 16:00 |  | 2020/5/20 16:00 | 1.48494 | 1.52826 | 1.537402 | 1.478281 | 1.522982 | 1.54655 | 1.511447 | 1.552012 | 1.555552 | Fri | 1.524159 | 1.555552 | 1.478281 | 0.07727105 | 1.46 | 1.6 | 1.551006 | 1.53 | 1.502426 | 1.609 | 1.444
2020-05-21 | 8:00 | 202005021A | 2020/5/21 8:00 | 1.553662 | 1.544016 | 1.535132 | 1.551194 | 1.551915 | 1.6 | 1.595687 | 1.559739 | 1.581554 | Mon | 1.563655 | 1.6 | 1.535132 | 0.06486809 | 1.46 | 1.6 | 1.551006 | 1.53 | 1.502426 | 1.609 | 1.444
2020-05-21 | 10:00 |  | 2020/5/21 10:00 | 1.545456 | 1.541129 | 1.555285 | 1.548698 | 1.554929 | 1.57111 | 1.576623 | 1.581897 | 1.564279 | Mon | 1.559934 | 1.581897 | 1.541129 | 0.04076735 | 1.46 | 1.6 | 1.551006 | 1.53 | 1.502426 | 1.609 | 1.444
2020-05-21 | 12:00 |  | 2020/5/21 12:00 | 1.488568 | 1.498668 | 1.509425 | 1.511104 | 1.527626 | 1.569352 | 1.55483 | 1.513193 | 1.546819 | Mon | 1.524398 | 1.569352 | 1.488568 | 0.08078349 | 1.46 | 1.6 | 1.551006 | 1.53 | 1.502426 | 1.609 | 1.444
2020-05-21 | 14:00 |  | 2020/5/21 14:00 | 1.482952 | 1.497196 | 1.496504 | 1.484328 | 1.515944 | 1.548046 | 1.558939 | 1.554918 | 1.544863 | Mon | 1.52041 | 1.558939 | 1.482952 | 0.07598631 | 1.46 | 1.6 | 1.551006 | 1.53 | 1.502426 | 1.609 | 1.444
2020-05-21 | 16:00 |  | 2020/5/21 16:00 | 1.495809 | 1.517324 | 1.51132 | 1.494912 | 1.521175 | 1.552803 | 1.553727 | 1.51173 | 1.556808 | Mon | 1.523957 | 1.556808 | 1.494912 | 0.06189561 | 1.46 | 1.6 | 1.551006 | 1.53 | 1.502426 | 1.609 | 1.444
2020-05-22 | 8:00 | 202005022A | 2020/5/22 8:00 | 1.512996 | 1.513984 | 1.524692 | 1.526936 | 1.536235 | 1.596 | 1.574935 | 1.544584 | 1.598 | Tue | 1.547596 | 1.598 | 1.512996 | 0.0850042 | 1.46 | 1.6 | 1.551006 | 1.53 | 1.502426 | 1.609 | 1.444
2020-05-22 | 10:00 |  | 2020/5/22 10:00 | 1.506749 | 1.540674 | 1.505454 | 1.5122 | 1.506538 | 1.571497 | 1.538583 | 1.522943 | 1.577645 | Tue | 1.531365 | 1.577645 | 1.505454 | 0.07219102 | 1.46 | 1.6 | 1.551006 | 1.53 | 1.502426 | 1.609 | 1.444
2020-05-22 | 12:00 |  | 2020/5/22 12:00 | 1.487509 | 1.508679 | 1.525352 | 1.501239 | 1.505072 | 1.542777 | 1.538861 | 1.51396 | 1.557827 | Tue | 1.520142 | 1.557827 | 1.487509 | 0.0703175 | 1.46 | 1.6 | 1.551006 | 1.53 | 1.502426 | 1.609 | 1.444
2020-05-22 | 14:00 |  | 2020/5/22 14:00 | 1.486889 | 1.493996 | 1.494805 | 1.473758 | 1.504435 | 1.571211 | 1.554746 | 1.520665 | 1.558227 | Tue | 1.517637 | 1.571211 | 1.473758 | 0.0974528 | 1.46 | 1.6 | 1.551006 | 1.53 | 1.502426 | 1.609 | 1.444
2020-05-22 | 16:00 |  | 2020/5/22 16:00 | 1.481915 | 1.539873 | 1.493312 | 1.47731 | 1.495276 | 1.558405 | 1.515244 | 1.54777 | 1.565104 | Tue | 1.519357 | 1.565104 | 1.47731 | 0.08779394 | 1.46 | 1.6 | 1.551006 | 1.53 | 1.502426 | 1.609 | 1.444
2020-05-23 | 8:00 | 202005023A | 2020/5/23 8:00 | 1.491462 | 1.503383 | 1.501909 | 1.510306 | 1.507233 | 1.572102 | 1.547656 | 1.519945 | 1.540499 | Wed | 1.521611 | 1.572102 | 1.491462 | 0.08064 | 1.46 | 1.6 | 1.551006 | 1.53 | 1.502426 | 1.609 | 1.444
2020-05-23 | 10:00 |  | 2020/5/23 10:00 | 1.516154 | 1.53768 | 1.494201 | 1.474181 | 1.534471 | 1.563719 | 1.525466 | 1.520838 | 1.550372 | Wed | 1.52412 | 1.563719 | 1.474181 | 0.08953782 | 1.46 | 1.6 | 1.551006 | 1.53 | 1.502426 | 1.609 | 1.444
2020-05-23 | 12:00 |  | 2020/5/23 12:00 | 1.518261 | 1.491804 | 1.506134 | 1.471685 | 1.524255 | 1.539643 | 1.522642 | 1.546973 | 1.565908 | Wed | 1.520812 | 1.565908 | 1.471685 | 0.09422311 | 1.46 | 1.6 | 1.551006 | 1.53 | 1.502426 | 1.609 | 1.444
2020-05-23 | 14:00 |  | 2020/5/23 14:00 | 1.523209 | 1.504736 | 1.53608 | 1.494808 | 1.531166 | 1.55289 | 1.54384 | 1.549838 | 1.539019 | Wed | 1.530621 | 1.55289 | 1.494808 | 0.05808193 | 1.46 | 1.6 | 1.551006 | 1.53 | 1.502426 | 1.609 | 1.444
2020-05-23 | 16:00 |  | 2020/5/23 16:00 | 1.524105 | 1.51159 | 1.509595 | 1.488013 | 1.533869 | 1.547918 | 1.521653 | 1.530804 | 1.531695 | Wed | 1.522138 | 1.547918 | 1.488013 | 0.05990453 | 1.46 | 1.6 | 1.551006 | 1.53 | 1.502426 | 1.609 | 1.444
2020-05-24 | 8:00 | 202005024A | 2020/5/24 8:00 | 1.534583 | 1.514715 | 1.508557 | 1.522526 | 1.507982 | 1.558429 | 1.558747 | 1.546299 | 1.571642 | Thu | 1.535942 | 1.571642 | 1.507982 | 0.06365962 | 1.46 | 1.6 | 1.551006 | 1.53 | 1.502426 | 1.609 | 1.444
2020-05-24 | 10:00 |  | 2020/5/24 10:00 | 1.509413 | 1.506003 | 1.506266 | 1.48274 | 1.515376 | 1.532634 | 1.511915 | 1.553913 | 1.525094 | Thu | 1.515928 | 1.553913 | 1.48274 | 0.07117351 | 1.46 | 1.6 | 1.551006 | 1.53 | 1.502426 | 1.609 | 1.444
2020-05-24 | 12:00 |  | 2020/5/24 12:00 | 1.510747 | 1.516316 | 1.525109 | 1.480819 | 1.515381 | 1.534464 | 1.51334 | 1.552246 | 1.555405 | Thu | 1.522647 | 1.555405 | 1.480819 | 0.07458571 | 1.46 | 1.6 | 1.551006 | 1.53 | 1.502426 | 1.609 | 1.444
2020-05-24 | 14:00 |  | 2020/5/24 14:00 | 1.521097 | 1.531214 | 1.515349 | 1.47194 | 1.511004 | 1.560777 | 1.557651 | 1.517392 | 1.550041 | Thu | 1.526274 | 1.560777 | 1.47194 | 0.08883639 | 1.46 | 1.6 | 1.551006 | 1.53 | 1.502426 | 1.609 | 1.444
2020-05-24 | 16:00 |  | 2020/5/24 16:00 | 1.507388 | 1.516934 | 1.498748 | 1.487887 | 1.493028 | 1.56452 | 1.515786 | 1.553148 | 1.526522 | Thu | 1.518218 | 1.56452 | 1.487887 | 0.076633 | 1.46 | 1.6 | 1.551006 | 1.53 | 1.502426 | 1.609 | 1.444
2020-05-25 | 8:00 | 202005025A | 2020/5/25 8:00 | 1.518567 | 1.533108 | 1.511851 | 1.481162 | 1.535877 | 1.584544 | 1.532748 | 1.562217 | 1.563992 | Fri | 1.536007 | 1.584544 | 1.481162 | 0.1033819 | 1.46 | 1.6 | 1.551006 | 1.53 | 1.502426 | 1.609 | 1.444
2020-05-25 | 10:00 |  | 2020/5/25 10:00 | 1.52583 | 1.538626 | 1.494288 | 1.487739 | 1.494834 | 1.570173 | 1.543503 | 1.556484 | 1.543456 | Fri | 1.528326 | 1.570173 | 1.487739 | 0.08243448 | 1.46 | 1.6 | 1.551006 | 1.53 | 1.502426 | 1.609 | 1.444
2020-05-25 | 12:00 |  | 2020/5/25 12:00 | 1.508816 | 1.511154 | 1.517728 | 1.488395 | 1.526195 | 1.552015 | 1.555681 | 1.541358 | 1.555921 | Fri | 1.528585 | 1.555921 | 1.488395 | 0.06752552 | 1.46 | 1.6 | 1.551006 | 1.53 | 1.502426 | 1.609 | 1.444
2020-05-25 | 14:00 |  | 2020/5/25 14:00 | 1.497014 | 1.537307 | 1.537675 | 1.515096 | 1.498594 | 1.559389 | 1.531479 | 1.518566 | 1.55343 | Fri | 1.527617 | 1.559389 | 1.497014 | 0.06237433 | 1.46 | 1.6 | 1.551006 | 1.53 | 1.502426 | 1.609 | 1.444
2020-05-25 | 16:00 |  | 2020/5/25 16:00 | 1.505071 | 1.491767 | 1.492035 | 1.478723 | 1.509323 | 1.532323 | 1.512672 | 1.531244 | 1.534088 | Fri | 1.509694 | 1.534088 | 1.478723 | 0.05536538 | 1.46 | 1.6 | 1.551006 | 1.53 | 1.502426 | 1.609 | 1.444
2020-05-26 | 8:00 | 202005026A | 2020/5/26 8:00 | 1.558885 | 1.533673 | 1.563936 | 1.54219 | 1.567619 | 1.582338 | 1.58269 | 1.594021 | 1.603578 | Mon | 1.569881 | 1.603578 | 1.533673 | 0.06990483 | 1.46 | 1.6 | 1.551006 | 1.53 | 1.502426 | 1.609 | 1.444
2020-05-26 | 10:00 |  | 2020/5/26 10:00 | 1.547986 | 1.525917 | 1.529361 | 1.534679 | 1.557941 | 1.6 | 1.553933 | 1.569517 | 1.551862 | Mon | 1.552355 | 1.6 | 1.525917 | 0.07408286 | 1.46 | 1.6 | 1.551006 | 1.53 | 1.502426 | 1.609 | 1.444
2020-05-26 | 12:00 |  | 2020/5/26 12:00 | 1.484399 | 1.510833 | 1.538113 | 1.470161 | 1.509959 | 1.537951 | 1.510342 | 1.515452 | 1.5512 | Mon | 1.514268 | 1.5512 | 1.470161 | 0.08103865 | 1.46 | 1.6 | 1.551006 | 1.53 | 1.502426 | 1.609 | 1.444
2020-05-26 | 14:00 |  | 2020/5/26 14:00 | 1.502615 | 1.530165 | 1.514928 | 1.485755 | 1.526664 | 1.540418 | 1.53262 | 1.516146 | 1.525618 | Mon | 1.519436 | 1.540418 | 1.485755 | 0.05466266 | 1.46 | 1.6 | 1.551006 | 1.53 | 1.502426 | 1.609 | 1.444
2020-05-26 | 16:00 |  | 2020/5/26 16:00 | 1.529681 | 1.5282 | 1.536511 | 1.473796 | 1.503166 | 1.56577 | 1.552807 | 1.517676 | 1.520136 | Mon | 1.525305 | 1.56577 | 1.473796 | 0.0919741 | 1.46 | 1.6 | 1.551006 | 1.53 | 1.502426 | 1.609 | 1.444
2020-05-27 | 8:00 | 202005027A | 2020/5/27 8:00 | 1.545152 | 1.555875 | 1.52082 | 1.511965 | 1.527406 | 1.581039 | 1.538933 | 1.572783 | 1.564429 | Tue | 1.546489 | 1.581039 | 1.511965 | 0.0690744 | 1.46 | 1.6 | 1.551006 | 1.53 | 1.502426 | 1.609 | 1.444
2020-05-27 | 10:00 |  | 2020/5/27 10:00 | 1.50338 | 1.514631 | 1.51387 | 1.521803 | 1.512647 | 1.583701 | 1.567044 | 1.554658 | 1.53459 | Tue | 1.534036 | 1.583701 | 1.50338 | 0.08032109 | 1.46 | 1.6 | 1.551006 | 1.53 | 1.502426 | 1.609 | 1.444
2020-05-27 | 12:00 |  | 2020/5/27 12:00 | 1.480518 | 1.497044 | 1.507407 | 1.502399 | 1.524126 | 1.569988 | 1.529144 | 1.520707 | 1.561316 | Tue | 1.521405 | 1.569988 | 1.480518 | 0.08946969 | 1.46 | 1.6 | 1.551006 | 1.53 | 1.502426 | 1.609 | 1.444
2020-05-27 | 14:00 |  | 2020/5/27 14:00 | 1.494297 | 1.493035 | 1.520643 | 1.499841 | 1.523394 | 1.568075 | 1.516272 | 1.54858 | 1.541414 | Tue | 1.522839 | 1.568075 | 1.493035 | 0.0750398 | 1.46 | 1.6 | 1.551006 | 1.53 | 1.502426 | 1.609 | 1.444
2020-05-27 | 16:00 |  | 2020/5/27 16:00 | 1.498737 | 1.530229 | 1.504354 | 1.509822 | 1.500259 | 1.548314 | 1.55634 | 1.521874 | 1.545375 | Tue | 1.523923 | 1.55634 | 1.498737 | 0.0576025 | 1.46 | 1.6 | 1.551006 | 1.53 | 1.502426 | 1.609 | 1.444
2020-05-28 | 8:00 | 202005028A | 2020/5/28 8:00 | 1.523782 | 1.499804 | 1.508968 | 1.494824 | 1.515446 | 1.542258 | 1.529726 | 1.531506 | 1.528797 | Wed | 1.519457 | 1.542258 | 1.494824 | 0.04743373 | 1.46 | 1.6 | 1.551006 | 1.53 | 1.502426 | 1.609 | 1.444
2020-05-28 | 10:00 |  | 2020/5/28 10:00 | 1.525707 | 1.499087 | 1.518231 | 1.498289 | 1.494217 | 1.561624 | 1.536087 | 1.525505 | 1.520084 | Wed | 1.51987 | 1.561624 | 1.494217 | 0.06740717 | 1.46 | 1.6 | 1.551006 | 1.53 | 1.502426 | 1.609 | 1.444
2020-05-28 | 12:00 |  | 2020/5/28 12:00 | 1.502191 | 1.522293 | 1.521749 | 1.509577 | 1.490724 | 1.569151 | 1.521949 | 1.527694 | 1.543334 | Wed | 1.523185 | 1.569151 | 1.490724 | 0.07842716 | 1.46 | 1.6 | 1.551006 | 1.53 | 1.502426 | 1.609 | 1.444
2020-05-28 | 14:00 |  | 2020/5/28 14:00 | 1.493097 | 1.509463 | 1.503626 | 1.484211 | 1.515803 | 1.547755 | 1.544244 | 1.548791 | 1.529404 | Wed | 1.519599 | 1.548791 | 1.484211 | 0.06458048 | 1.46 | 1.6 | 1.551006 | 1.53 | 1.502426 | 1.609 | 1.444
2020-05-28 | 16:00 |  | 2020/5/28 16:00 | 1.526544 | 1.510175 | 1.524757 | 1.492319 | 1.491421 | 1.572223 | 1.529975 | 1.542738 | 1.561886 | Wed | 1.528004 | 1.572223 | 1.491421 | 0.0808016 | 1.46 | 1.6 | 1.551006 | 1.53 | 1.502426 | 1.609 | 1.444
2020-05-29 | 8:00 | 202005029A | 2020/5/29 8:00 | 1.510892 | 1.543207 | 1.529491 | 1.503583 | 1.53191 | 1.554786 | 1.54147 | 1.524328 | 1.545441 | Thu | 1.531679 | 1.554786 | 1.503583 | 0.05120327 | 1.46 | 1.6 | 1.551006 | 1.53 | 1.502426 | 1.609 | 1.444
2020-05-29 | 10:00 |  | 2020/5/29 10:00 | 1.499906 | 1.52299 | 1.496214 | 1.480423 | 1.503208 | 1.547441 | 1.544201 | 1.538538 | 1.56765 | Thu | 1.522286 | 1.56765 | 1.480423 | 0.08722712 | 1.46 | 1.6 | 1.551006 | 1.53 | 1.502426 | 1.609 | 1.444
2020-05-29 | 12:00 |  | 2020/5/29 12:00 | 1.502799 | 1.506703 | 1.528074 | 1.48677 | 1.51812 | 1.537947 | 1.51358 | 1.537909 | 1.53007 | Thu | 1.517997 | 1.537947 | 1.48677 | 0.05117678 | 1.46 | 1.6 | 1.551006 | 1.53 | 1.502426 | 1.609 | 1.444
2020-05-29 | 14:00 |  | 2020/5/29 14:00 | 1.519745 | 1.512706 | 1.503228 | 1.493777 | 1.521434 | 1.540146 | 1.551607 | 1.512983 | 1.561383 | Thu | 1.524112 | 1.561383 | 1.493777 | 0.06760632 | 1.46 | 1.6 | 1.551006 | 1.53 | 1.502426 | 1.609 | 1.444
2020-05-29 | 16:00 |  | 2020/5/29 16:00 | 1.502478 | 1.490807 | 1.521217 | 1.49373 | 1.491948 | 1.550235 | 1.550071 | 1.536298 | 1.553313 | Thu | 1.521122 | 1.553313 | 1.490807 | 0.0625055 | 1.46 | 1.6 | 1.551006 | 1.53 | 1.502426 | 1.609 | 1.444
2020-05-30 | 8:00 | 202005030A | 2020/5/30 8:00 | 1.520287 | 1.545204 | 1.535856 | 1.483184 | 1.539659 | 1.569486 | 1.554017 | 1.562453 | 1.578213 | Fri | 1.543151 | 1.578213 | 1.483184 | 0.09502861 | 1.46 | 1.6 | 1.551006 | 1.53 | 1.502426 | 1.609 | 1.444
2020-05-30 | 10:00 |  | 2020/5/30 10:00 | 1.506519 | 1.509108 | 1.535357 | 1.516106 | 1.490561 | 1.575941 | 1.555531 | 1.548298 | 1.527143 | Fri | 1.529396 | 1.575941 | 1.490561 | 0.08538011 | 1.46 | 1.6 | 1.551006 | 1.53 | 1.502426 | 1.609 | 1.444
2020-05-30 | 12:00 |  | 2020/5/30 12:00 | 1.49495 | 1.529145 | 1.533491 | 1.501127 | 1.492886 | 1.550085 | 1.526635 | 1.529235 | 1.546964 | Fri | 1.522724 | 1.550085 | 1.492886 | 0.0571982 | 1.46 | 1.6 | 1.551006 | 1.53 | 1.502426 | 1.609 | 1.444
2020-05-30 | 14:00 |  | 2020/5/30 14:00 | 1.50819 | 1.503773 | 1.493283 | 1.484898 | 1.49525 | 1.534005 | 1.517463 | 1.555862 | 1.520202 | Fri | 1.512547 | 1.555862 | 1.484898 | 0.07096348 | 1.46 | 1.6 | 1.551006 | 1.53 | 1.502426 | 1.609 | 1.444
2020-05-30 | 16:00 |  | 2020/5/30 16:00 | 1.524892 | 1.509779 | 1.496851 | 1.471126 | 1.503396 | 1.575389 | 1.531465 | 1.510423 | 1.53994 | Fri | 1.51814 | 1.575389 | 1.471126 | 0.1042627 | 1.46 | 1.6 | 1.551006 | 1.53 | 1.502426 | 1.609 | 1.444
2020-05-31 | 8:00 | 202005031A | 2020/5/31 8:00 | 1.551649 | 1.577829 | 1.577963 | 1.545861 | 1.56948 | 1.602921 | 1.565728 | 1.554826 | 1.572173 | Mon | 1.568714 | 1.602921 | 1.545861 | 0.05705955 | 1.46 | 1.6 | 1.551006 | 1.53 | 1.502426 | 1.609 | 1.444
2020-05-31 | 10:00 |  | 2020/5/31 10:00 | 1.555236 | 1.549929 | 1.544773 | 1.534391 | 1.551225 | 1.597322 | 1.563702 | 1.554416 | 1.567963 | Mon | 1.557662 | 1.597322 | 1.534391 | 0.06293117 | 1.46 | 1.6 | 1.551006 | 1.53 | 1.502426 | 1.609 | 1.444
2020-05-31 | 12:00 |  | 2020/5/31 12:00 | 1.507565 | 1.50935 | 1.528276 | 1.493833 | 1.533673 | 1.547721 | 1.529212 | 1.513398 | 1.521813 | Mon | 1.520538 | 1.547721 | 1.493833 | 0.05388759 | 1.46 | 1.6 | 1.551006 | 1.53 | 1.502426 | 1.609 | 1.444
2020-05-31 | 14:00 |  | 2020/5/31 14:00 | 1.490638 | 1.510428 | 1.528216 | 1.476164 | 1.520906 | 1.531887 | 1.553474 | 1.552557 | 1.544042 | Mon | 1.523146 | 1.553474 | 1.476164 | 0.07730948 | 1.46 | 1.6 | 1.551006 | 1.53 | 1.502426 | 1.609 | 1.444
2020-05-31 | 16:00 |  | 2020/5/31 16:00 | 1.515842 | 1.495452 | 1.513946 | 1.508357 | 1.516558 | 1.555364 | 1.552264 | 1.523558 | 1.528983 | Mon | 1.523369 | 1.555364 | 1.495452 | 0.05991168 | 1.46 | 1.6 | 1.551006 | 1.53 | 1.502426 | 1.609 | 1.444
2020-06-01 | 8:00 | 20200601A | 2020/6/1 8:00 | 1.510341 | 1.549301 | 1.524959 | 1.49317 | 1.517449 | 1.557094 | 1.574628 | 1.535248 | 1.575386 | Tue | 1.537508 | 1.575386 | 1.49317 | 0.08221575 | 1.46 | 1.6 | 1.551006 | 1.53 | 1.502426 | 1.609 | 1.444
2020-06-01 | 10:00 |  | 2020/6/1 10:00 | 1.522172 | 1.50821 | 1.515368 | 1.51635 | 1.532617 | 1.579344 | 1.558688 | 1.568053 | 1.561736 | Tue | 1.540282 | 1.579344 | 1.50821 | 0.07113451 | 1.46 | 1.6 | 1.551006 | 1.53 | 1.502426 | 1.609 | 1.444
2020-06-01 | 12:00 |  | 2020/6/1 12:00 | 1.506356 | 1.494384 | 1.527958 | 1.508509 | 1.49008 | 1.550964 | 1.556674 | 1.553412 | 1.560066 | Tue | 1.5276 | 1.560066 | 1.49008 | 0.06998527 | 1.46 | 1.6 | 1.551006 | 1.53 | 1.502426 | 1.609 | 1.444
2020-06-01 | 14:00 |  | 2020/6/1 14:00 | 1.496745 | 1.538613 | 1.498765 | 1.48837 | 1.531478 | 1.576105 | 1.537922 | 1.532464 | 1.53615 | Tue | 1.52629 | 1.576105 | 1.48837 | 0.08773488 | 1.46 | 1.6 | 1.551006 | 1.53 | 1.502426 | 1.609 | 1.444
2020-06-01 | 16:00 |  | 2020/6/1 16:00 | 1.488135 | 1.530923 | 1.509987 | 1.48332 | 1.508219 | 1.530138 | 1.512077 | 1.526343 | 1.559315 | Tue | 1.516495 | 1.559315 | 1.48332 | 0.07599541 | 1.46 | 1.6 | 1.551006 | 1.53 | 1.502426 | 1.609 | 1.444
2020-06-02 | 8:00 | 20200602A | 2020/6/2 8:00 | 1.485767 | 1.499686 | 1.531847 | 1.475151 | 1.523446 | 1.547797 | 1.511496 | 1.559898 | 1.545308 | Wed | 1.520044 | 1.559898 | 1.475151 | 0.08474628 | 1.46 | 1.6 | 1.551006 | 1.53 | 1.502426 | 1.609 | 1.444
2020-06-02 | 10:00 |  | 2020/6/2 10:00 | 1.51581 | 1.529233 | 1.496122 | 1.519992 | 1.49794 | 1.564633 | 1.513265 | 1.525292 | 1.540243 | Wed | 1.522503 | 1.564633 | 1.496122 | 0.06851153 | 1.46 | 1.6 | 1.551006 | 1.53 | 1.502426 | 1.609 | 1.444
2020-06-02 | 12:00 |  | 2020/6/2 12:00 | 1.509151 | 1.532102 | 1.50239 | 1.492145 | 1.521994 | 1.559866 | 1.548612 | 1.52569 | 1.526369 | Wed | 1.524258 | 1.559866 | 1.492145 | 0.06772058 | 1.46 | 1.6 | 1.551006 | 1.53 | 1.502426 | 1.609 | 1.444
2020-06-02 | 14:00 |  | 2020/6/2 14:00 | 1.521696 | 1.505701 | 1.503478 | 1.487506 | 1.498825 | 1.534552 | 1.528462 | 1.54539 | 1.532699 | Wed | 1.51759 | 1.54539 | 1.487506 | 0.05788396 | 1.46 | 1.6 | 1.551006 | 1.53 | 1.502426 | 1.609 | 1.444
2020-06-02 | 16:00 |  | 2020/6/2 16:00 | 1.493222 | 1.528415 | 1.530239 | 1.518823 | 1.521602 | 1.558934 | 1.542223 | 1.540292 | 1.547815 | Wed | 1.531285 | 1.558934 | 1.493222 | 0.06571202 | 1.46 | 1.6 | 1.551006 | 1.53 | 1.502426 | 1.609 | 1.444
2020-06-03 | 8:00 | 20200603A | 2020/6/3 8:00 | 1.497877 | 1.535811 | 1.537396 | 1.489097 | 1.548825 | 1.584209 | 1.527494 | 1.531713 | 1.558888 | Thu | 1.53459 | 1.584209 | 1.489097 | 0.09511254 | 1.46 | 1.6 | 1.551006 | 1.53 | 1.502426 | 1.609 | 1.444
2020-06-03 | 10:00 |  | 2020/6/3 10:00 | 1.486862 | 1.496811 | 1.507603 | 1.47405 | 1.520872 | 1.537866 | 1.539828 | 1.544976 | 1.539593 | Thu | 1.516496 | 1.544976 | 1.47405 | 0.07092611 | 1.46 | 1.6 | 1.551006 | 1.53 | 1.502426 | 1.609 | 1.444
2020-06-03 | 12:00 |  | 2020/6/3 12:00 | 1.519786 | 1.536329 | 1.504647 | 1.497699 | 1.517093 | 1.563718 | 1.510351 | 1.539723 | 1.537662 | Thu | 1.525223 | 1.563718 | 1.497699 | 0.06601883 | 1.46 | 1.6 | 1.551006 | 1.53 | 1.502426 | 1.609 | 1.444
2020-06-03 | 14:00 |  | 2020/6/3 14:00 | 1.50117 | 1.513739 | 1.514436 | 1.471429 | 1.512822 | 1.57227 | 1.557738 | 1.538955 | 1.542213 | Thu | 1.524975 | 1.57227 | 1.471429 | 0.100841 | 1.46 | 1.6 | 1.551006 | 1.53 | 1.502426 | 1.609 | 1.444
2020-06-03 | 16:00 |  | 2020/6/3 16:00 | 1.497653 | 1.501527 | 1.499364 | 1.471683 | 1.50779 | 1.541681 | 1.544981 | 1.551842 | 1.560916 | Thu | 1.519715 | 1.560916 | 1.471683 | 0.0892324 | 1.46 | 1.6 | 1.551006 | 1.53 | 1.502426 | 1.609 | 1.444
2020-06-04 | 8:00 | 20200604A | 2020/6/4 8:00 | 1.513073 | 1.518409 | 1.544408 | 1.521371 | 1.53515 | 1.546685 | 1.532022 | 1.552671 | 1.542852 | Fri | 1.534071 | 1.552671 | 1.513073 | 0.0395972 | 1.46 | 1.6 | 1.551006 | 1.53 | 1.502426 | 1.609 | 1.444
2020-06-04 | 10:00 |  | 2020/6/4 10:00 | 1.527252 | 1.534639 | 1.524857 | 1.479434 | 1.495136 | 1.532641 | 1.517606 | 1.554413 | 1.56574 | Fri | 1.525746 | 1.56574 | 1.479434 | 0.08630615 | 1.46 | 1.6 | 1.551006 | 1.53 | 1.502426 | 1.609 | 1.444
2020-06-04 | 12:00 |  | 2020/6/4 12:00 | 1.495714 | 1.534357 | 1.516614 | 1.509198 | 1.533588 | 1.552616 | 1.549022 | 1.526459 | 1.531078 | Fri | 1.527627 | 1.552616 | 1.495714 | 0.05690223 | 1.46 | 1.6 | 1.551006 | 1.53 | 1.502426 | 1.609 | 1.444
2020-06-04 | 14:00 |  | 2020/6/4 14:00 | 1.515836 | 1.490762 | 1.513142 | 1.501307 | 1.518289 | 1.545758 | 1.555469 | 1.516107 | 1.539211 | Fri | 1.521765 | 1.555469 | 1.490762 | 0.06470721 | 1.46 | 1.6 | 1.551006 | 1.53 | 1.502426 | 1.609 | 1.444
2020-06-04 | 16:00 |  | 2020/6/4 16:00 | 1.515502 | 1.504224 | 1.500756 | 1.493483 | 1.512784 | 1.534127 | 1.518478 | 1.515545 | 1.521637 | Fri | 1.512948 | 1.534127 | 1.493483 | 0.04064346 | 1.46 | 1.6 | 1.551006 | 1.53 | 1.502426 | 1.609 | 1.444
2020-06-05 | 8:00 | 20200605A | 2020/6/5 8:00 | 1.539785 | 1.578536 | 1.535039 | 1.522609 | 1.577438 | 1.590113 | 1.572646 | 1.594945 | 1.597 | Mon | 1.567568 | 1.597 | 1.522609 | 0.07439126 | 1.46 | 1.6 | 1.551006 | 1.53 | 1.502426 | 1.609 | 1.444
2020-06-05 | 10:00 |  | 2020/6/5 10:00 | 1.557162 | 1.530056 | 1.535392 | 1.537145 | 1.525233 | 1.579114 | 1.552807 | 1.581217 | 1.564698 | Mon | 1.551425 | 1.581217 | 1.525233 | 0.05598375 | 1.46 | 1.6 | 1.551006 | 1.53 | 1.502426 | 1.609 | 1.444
2020-06-05 | 12:00 |  | 2020/6/5 12:00 | 1.491942 | 1.50684 | 1.494292 | 1.499953 | 1.513139 | 1.570502 | 1.512856 | 1.531855 | 1.544289 | Mon | 1.518408 | 1.570502 | 1.491942 | 0.07856016 | 1.46 | 1.6 | 1.551006 | 1.53 | 1.502426 | 1.609 | 1.444
2020-06-05 | 14:00 |  | 2020/6/5 14:00 | 1.494549 | 1.51249 | 1.494846 | 1.471724 | 1.514467 | 1.548252 | 1.52105 | 1.544785 | 1.564129 | Mon | 1.518477 | 1.564129 | 1.471724 | 0.09240533 | 1.46 | 1.6 | 1.551006 | 1.53 | 1.502426 | 1.609 | 1.444
2020-06-05 | 16:00 |  | 2020/6/5 16:00 | 1.516555 | 1.524521 | 1.495899 | 1.50426 | 1.507803 | 1.546666 | 1.530625 | 1.541421 | 1.54783 | Mon | 1.523953 | 1.54783 | 1.495899 | 0.05193106 | 1.46 | 1.6 | 1.551006 | 1.53 | 1.502426 | 1.609 | 1.444
2020-06-06 | 8:00 | 20200606A | 2020/6/6 8:00 | 1.519529 | 1.535612 | 1.547591 | 1.500698 | 1.536501 | 1.551736 | 1.559597 | 1.561176 | 1.552056 | Tue | 1.5405 | 1.561176 | 1.500698 | 0.06047785 | 1.46 | 1.6 | 1.551006 | 1.53 | 1.502426 | 1.609 | 1.444
2020-06-06 | 10:00 |  | 2020/6/6 10:00 | 1.490421 | 1.520835 | 1.539803 | 1.509695 | 1.512904 | 1.558285 | 1.529108 | 1.558712 | 1.562044 | Tue | 1.531312 | 1.562044 | 1.490421 | 0.07162326 | 1.46 | 1.6 | 1.551006 | 1.53 | 1.502426 | 1.609 | 1.444
2020-06-06 | 12:00 |  | 2020/6/6 12:00 | 1.516823 | 1.521536 | 1.536212 | 1.495406 | 1.526615 | 1.547022 | 1.557294 | 1.540855 | 1.523954 | Tue | 1.529524 | 1.557294 | 1.495406 | 0.06188744 | 1.46 | 1.6 | 1.551006 | 1.53 | 1.502426 | 1.609 | 1.444
2020-06-06 | 14:00 |  | 2020/6/6 14:00 | 1.515718 | 1.496155 | 1.534836 | 1.506297 | 1.492063 | 1.53437 | 1.558907 | 1.514222 | 1.549864 | Tue | 1.522492 | 1.558907 | 1.492063 | 0.0668432 | 1.46 | 1.6 | 1.551006 | 1.53 | 1.502426 | 1.609 | 1.444
2020-06-06 | 16:00 |  | 2020/6/6 16:00 | 1.528379 | 1.522246 | 1.5075 | 1.480443 | 1.527981 | 1.531269 | 1.525672 | 1.542668 | 1.555243 | Tue | 1.5246 | 1.555243 | 1.480443 | 0.07479994 | 1.46 | 1.6 | 1.551006 | 1.53 | 1.502426 | 1.609 | 1.444
2020-06-07 | 8:00 | 20200607A | 2020/6/7 8:00 | 1.492977 | 1.499698 | 1.523942 | 1.517011 | 1.494465 | 1.561421 | 1.544467 | 1.51839 | 1.555995 | Wed | 1.523152 | 1.561421 | 1.492977 | 0.06844377 | 1.46 | 1.6 | 1.551006 | 1.53 | 1.502426 | 1.609 | 1.444
2020-06-07 | 10:00 |  | 2020/6/7 10:00 | 1.527418 | 1.513335 | 1.536389 | 1.470871 | 1.520379 | 1.557872 | 1.521829 | 1.518236 | 1.547529 | Wed | 1.523762 | 1.557872 | 1.470871 | 0.08700102 | 1.46 | 1.6 | 1.551006 | 1.53 | 1.502426 | 1.609 | 1.444
2020-06-07 | 12:00 |  | 2020/6/7 12:00 | 1.503608 | 1.492536 | 1.518208 | 1.470887 | 1.505393 | 1.531821 | 1.535198 | 1.53386 | 1.5526 | Wed | 1.516012 | 1.5526 | 1.470887 | 0.08171355 | 1.46 | 1.6 | 1.551006 | 1.53 | 1.502426 | 1.609 | 1.444
2020-06-07 | 14:00 |  | 2020/6/7 14:00 | 1.514449 | 1.53814 | 1.49416 | 1.495719 | 1.510439 | 1.535352 | 1.535698 | 1.544341 | 1.530716 | Wed | 1.522113 | 1.544341 | 1.49416 | 0.05018079 | 1.46 | 1.6 | 1.551006 | 1.53 | 1.502426 | 1.609 | 1.444
2020-06-07 | 16:00 |  | 2020/6/7 16:00 | 1.527778 | 1.533495 | 1.532225 | 1.518161 | 1.502194 | 1.543813 | 1.550627 | 1.536198 | 1.521547 | Wed | 1.52956 | 1.550627 | 1.502194 | 0.04843251 | 1.46 | 1.6 | 1.551006 | 1.53 | 1.502426 | 1.609 | 1.444
2020-06-08 | 8:00 | 20200608A | 2020/6/8 8:00 | 1.501639 | 1.529262 | 1.501443 | 1.498082 | 1.534791 | 1.579155 | 1.548629 | 1.547134 | 1.559473 | Thu | 1.53329 | 1.579155 | 1.498082 | 0.08107325 | 1.46 | 1.6 | 1.551006 | 1.53 | 1.502426 | 1.609 | 1.444
2020-06-08 | 10:00 |  | 2020/6/8 10:00 | 1.510874 | 1.498479 | 1.528707 | 1.48803 | 1.50059 | 1.545127 | 1.532834 | 1.52204 | 1.544346 | Thu | 1.519003 | 1.545127 | 1.48803 | 0.05709698 | 1.46 | 1.6 | 1.551006 | 1.53 | 1.502426 | 1.609 | 1.444
2020-06-08 | 12:00 |  | 2020/6/8 12:00 | 1.528726 | 1.520148 | 1.505045 | 1.511636 | 1.492402 | 1.573181 | 1.513403 | 1.52507 | 1.524683 | Thu | 1.521588 | 1.573181 | 1.492402 | 0.08077921 | 1.46 | 1.6 | 1.551006 | 1.53 | 1.502426 | 1.609 | 1.444
2020-06-08 | 14:00 |  | 2020/6/8 14:00 | 1.507957 | 1.5028 | 1.504235 | 1.483892 | 1.517735 | 1.571906 | 1.55962 | 1.519022 | 1.546615 | Thu | 1.523753 | 1.571906 | 1.483892 | 0.08801389 | 1.46 | 1.6 | 1.551006 | 1.53 | 1.502426 | 1.609 | 1.444
2020-06-08 | 16:00 |  | 2020/6/8 16:00 | 1.498525 | 1.532317 | 1.499325 | 1.498993 | 1.531426 | 1.566349 | 1.550363 | 1.549366 | 1.546532 | Thu | 1.530355 | 1.566349 | 1.498525 | 0.06782358 | 1.46 | 1.6 | 1.551006 | 1.53 | 1.502426 | 1.609 | 1.444
2020-06-09 | 8:00 | 20200609A | 2020/6/9 8:00 | 1.512699 | 1.50202 | 1.520264 | 1.514013 | 1.50955 | 1.598 | 1.528601 | 1.566673 | 1.570505 | Fri | 1.535814 | 1.598 | 1.50202 | 0.09598045 | 1.46 | 1.6 | 1.551006 | 1.53 | 1.502426 | 1.609 | 1.444
2020-06-09 | 10:00 |  | 2020/6/9 10:00 | 1.515337 | 1.539928 | 1.495357 | 1.495162 | 1.51729 | 1.572701 | 1.544946 | 1.526695 | 1.539847 | Fri | 1.527474 | 1.572701 | 1.495162 | 0.07753904 | 1.46 | 1.6 | 1.551006 | 1.53 | 1.502426 | 1.609 | 1.444
2020-06-09 | 12:00 |  | 2020/6/9 12:00 | 1.494851 | 1.496611 | 1.505622 | 1.473261 | 1.522817 | 1.539574 | 1.526672 | 1.52955 | 1.54759 | Fri | 1.515172 | 1.54759 | 1.473261 | 0.07432898 | 1.46 | 1.6 | 1.551006 | 1.53 | 1.502426 | 1.609 | 1.444
2020-06-09 | 14:00 |  | 2020/6/9 14:00 | 1.496451 | 1.530263 | 1.494862 | 1.515785 | 1.513859 | 1.533314 | 1.555078 | 1.544045 | 1.528459 | Fri | 1.523568 | 1.555078 | 1.494862 | 0.06021635 | 1.46 | 1.6 | 1.551006 | 1.53 | 1.502426 | 1.609 | 1.444
2020-06-09 | 16:00 |  | 2020/6/9 16:00 | 1.527715 | 1.493965 | 1.527274 | 1.486766 | 1.497069 | 1.541323 | 1.521527 | 1.555767 | 1.564401 | Fri | 1.523979 | 1.564401 | 1.486766 | 0.07763462 | 1.46 | 1.6 | 1.551006 | 1.53 | 1.502426 | 1.609 | 1.444
2020-06-10 | 8:00 | 20200610A | 2020/6/10 8:00 | 1.567613 | 1.556647 | 1.534828 | 1.53639 | 1.537654 | 1.597837 | 1.559052 | 1.552258 | 1.564893 | Mon | 1.556353 | 1.597837 | 1.534828 | 0.06300896 | 1.46 | 1.6 | 1.551006 | 1.53 | 1.502426 | 1.609 | 1.444
2020-06-10 | 10:00 |  | 2020/6/10 10:00 | 1.545775 | 1.523449 | 1.522403 | 1.533813 | 1.543642 | 1.592367 | 1.557203 | 1.58302 | 1.56118 | Mon | 1.551428 | 1.592367 | 1.522403 | 0.06996367 | 1.46 | 1.6 | 1.551006 | 1.53 | 1.502426 | 1.609 | 1.444
2020-06-10 | 12:00 |  | 2020/6/10 12:00 | 1.506256 | 1.523996 | 1.492592 | 1.501369 | 1.490476 | 1.536147 | 1.547574 | 1.558661 | 1.533679 | Mon | 1.521194 | 1.558661 | 1.490476 | 0.06818442 | 1.46 | 1.6 | 1.551006 | 1.53 | 1.502426 | 1.609 | 1.444
2020-06-10 | 14:00 |  | 2020/6/10 14:00 | 1.501306 | 1.513097 | 1.496508 | 1.497187 | 1.490743 | 1.550887 | 1.523481 | 1.539618 | 1.542711 | Mon | 1.517282 | 1.550887 | 1.490743 | 0.06014358 | 1.46 | 1.6 | 1.551006 | 1.53 | 1.502426 | 1.609 | 1.444
2020-06-10 | 16:00 |  | 2020/6/10 16:00 | 1.500053 | 1.522673 | 1.538881 | 1.508075 | 1.51765 | 1.545866 | 1.559827 | 1.537931 | 1.523247 | Mon | 1.528245 | 1.559827 | 1.500053 | 0.05977353 | 1.46 | 1.6 | 1.551006 | 1.53 | 1.502426 | 1.609 | 1.444
2020-06-11 | 8:00 | 20200611A | 2020/6/11 8:00 | 1.530868 | 1.554529 | 1.55748 | 1.539331 | 1.559643 | 1.560815 | 1.563903 | 1.551385 | 1.575469 | Tue | 1.554825 | 1.575469 | 1.530868 | 0.04460149 | 1.46 | 1.6 | 1.551006 | 1.53 | 1.502426 | 1.609 | 1.444
2020-06-11 | 10:00 |  | 2020/6/11 10:00 | 1.504206 | 1.547318 | 1.509833 | 1.501157 | 1.52207 | 1.564844 | 1.561484 | 1.56217 | 1.576889 | Tue | 1.538886 | 1.576889 | 1.501157 | 0.07573226 | 1.46 | 1.6 | 1.551006 | 1.53 | 1.502426 | 1.609 | 1.444
2020-06-11 | 12:00 |  | 2020/6/11 12:00 | 1.481006 | 1.504254 | 1.495846 | 1.503049 | 1.518253 | 1.554984 | 1.519476 | 1.542765 | 1.526779 | Tue | 1.516268 | 1.554984 | 1.481006 | 0.07397841 | 1.46 | 1.6 | 1.551006 | 1.53 | 1.502426 | 1.609 | 1.444
2020-06-11 | 14:00 |  | 2020/6/11 14:00 | 1.497067 | 1.51652 | 1.503187 | 1.517774 | 1.49143 | 1.579446 | 1.514635 | 1.553636 | 1.520875 | Tue | 1.521619 | 1.579446 | 1.49143 | 0.08801633 | 1.46 | 1.6 | 1.551006 | 1.53 | 1.502426 | 1.609 | 1.444
2020-06-11 | 16:00 |  | 2020/6/11 16:00 | 1.494197 | 1.510138 | 1.511956 | 1.512754 | 1.539216 | 1.54299 | 1.515934 | 1.525473 | 1.540265 | Tue | 1.521436 | 1.54299 | 1.494197 | 0.04879344 | 1.46 | 1.6 | 1.551006 | 1.53 | 1.502426 | 1.609 | 1.444
2020-06-12 | 8:00 | 20200612A | 2020/6/12 8:00 | 1.490026 | 1.495536 | 1.537692 | 1.489656 | 1.527378 | 1.551091 | 1.535936 | 1.547118 | 1.567362 | Wed | 1.526866 | 1.567362 | 1.489656 | 0.07770668 | 1.46 | 1.6 | 1.551006 | 1.53 | 1.502426 | 1.609 | 1.444
2020-06-12 | 10:00 |  | 2020/6/12 10:00 | 1.512962 | 1.507128 | 1.505389 | 1.477651 | 1.51396 | 1.548928 | 1.510254 | 1.513257 | 1.540845 | Wed | 1.514486 | 1.548928 | 1.477651 | 0.07127754 | 1.46 | 1.6 | 1.551006 | 1.53 | 1.502426 | 1.609 | 1.444
2020-06-12 | 12:00 |  | 2020/6/12 12:00 | 1.524416 | 1.526877 | 1.509734 | 1.505742 | 1.506908 | 1.535177 | 1.546814 | 1.517958 | 1.545332 | Wed | 1.524329 | 1.546814 | 1.505742 | 0.04107198 | 1.46 | 1.6 | 1.551006 | 1.53 | 1.502426 | 1.609 | 1.444
2020-06-12 | 14:00 |  | 2020/6/12 14:00 | 1.512172 | 1.510932 | 1.533054 | 1.47082 | 1.511477 | 1.573749 | 1.529214 | 1.538499 | 1.564448 | Wed | 1.527152 | 1.573749 | 1.47082 | 0.1029289 | 1.46 | 1.6 | 1.551006 | 1.53 | 1.502426 | 1.609 | 1.444
2020-06-12 | 16:00 |  | 2020/6/12 16:00 | 1.503185 | 1.524009 | 1.510588 | 1.513712 | 1.532844 | 1.541138 | 1.510263 | 1.545767 | 1.56377 | Wed | 1.527253 | 1.56377 | 1.503185 | 0.06058532 | 1.46 | 1.6 | 1.551006 | 1.53 | 1.502426 | 1.609 | 1.444
2020-06-13 | 8:00 | 202006013A | 2020/6/13 8:00 | 1.499703 | 1.536804 | 1.505238 | 1.504452 | 1.528602 | 1.547406 | 1.559676 | 1.56178 | 1.565516 | Thu | 1.534353 | 1.565516 | 1.499703 | 0.06581278 | 1.46 | 1.6 | 1.551006 | 1.53 | 1.502426 | 1.609 | 1.444
2020-06-13 | 10:00 |  | 2020/6/13 10:00 | 1.521542 | 1.539401 | 1.490975 | 1.486226 | 1.527396 | 1.535927 | 1.549074 | 1.516795 | 1.559353 | Thu | 1.525188 | 1.559353 | 1.486226 | 0.07312639 | 1.46 | 1.6 | 1.551006 | 1.53 | 1.502426 | 1.609 | 1.444
2020-06-13 | 12:00 |  | 2020/6/13 12:00 | 1.51772 | 1.503728 | 1.53152 | 1.477162 | 1.532013 | 1.576695 | 1.557066 | 1.559633 | 1.535844 | Thu | 1.532376 | 1.576695 | 1.477162 | 0.09953236 | 1.46 | 1.6 | 1.551006 | 1.53 | 1.502426 | 1.609 | 1.444
2020-06-13 | 14:00 |  | 2020/6/13 14:00 | 1.50995 | 1.523824 | 1.535488 | 1.514581 | 1.524344 | 1.547816 | 1.553642 | 1.552948 | 1.530641 | Thu | 1.532582 | 1.553642 | 1.50995 | 0.04369233 | 1.46 | 1.6 | 1.551006 | 1.53 | 1.502426 | 1.609 | 1.444
2020-06-13 | 16:00 |  | 2020/6/13 16:00 | 1.516616 | 1.530911 | 1.53072 | 1.516556 | 1.499602 | 1.548829 | 1.523847 | 1.522953 | 1.560582 | Thu | 1.527846 | 1.560582 | 1.499602 | 0.06098032 | 1.46 | 1.6 | 1.551006 | 1.53 | 1.502426 | 1.609 | 1.444
2020-06-14 | 8:00 | 202006014A | 2020/6/14 8:00 | 1.508216 | 1.542749 | 1.511736 | 1.50693 | 1.527138 | 1.583238 | 1.561217 | 1.546805 | 1.543632 | Fri | 1.536851 | 1.583238 | 1.50693 | 0.07630823 | 1.46 | 1.6 | 1.551006 | 1.53 | 1.502426 | 1.609 | 1.444
2020-06-14 | 10:00 |  | 2020/6/14 10:00 | 1.529961 | 1.51457 | 1.511621 | 1.500823 | 1.538995 | 1.550873 | 1.510276 | 1.52248 | 1.526539 | Fri | 1.522904 | 1.550873 | 1.500823 | 0.05005058 | 1.46 | 1.6 | 1.551006 | 1.53 | 1.502426 | 1.609 | 1.444
2020-06-14 | 12:00 |  | 2020/6/14 12:00 | 1.486837 | 1.512416 | 1.528157 | 1.485776 | 1.535582 | 1.577251 | 1.529783 | 1.545196 | 1.552274 | Fri | 1.528141 | 1.577251 | 1.485776 | 0.09147505 | 1.46 | 1.6 | 1.551006 | 1.53 | 1.502426 | 1.609 | 1.444
2020-06-14 | 14:00 |  | 2020/6/14 14:00 | 1.488313 | 1.51853 | 1.494326 | 1.50992 | 1.512568 | 1.533112 | 1.556952 | 1.511198 | 1.553684 | Fri | 1.519845 | 1.556952 | 1.488313 | 0.06863916 | 1.46 | 1.6 | 1.551006 | 1.53 | 1.502426 | 1.609 | 1.444
2020-06-14 | 16:00 |  | 2020/6/14 16:00 | 1.482479 | 1.491981 | 1.516733 | 1.471223 | 1.538882 | 1.536568 | 1.525517 | 1.558369 | 1.527077 | Fri | 1.516536 | 1.558369 | 1.471223 | 0.08714582 | 1.46 | 1.6 | 1.551006 | 1.53 | 1.502426 | 1.609 | 1.444
2020-06-15 | 8:00 | 202006015A | 2020/6/15 8:00 | 1.530486 | 1.536742 | 1.568454 | 1.546915 | 1.551152 | 1.583169 | 1.568348 | 1.582656 | 1.6 | Mon | 1.563102 | 1.6 | 1.530486 | 0.06951414 | 1.46 | 1.6 | 1.551006 | 1.53 | 1.502426 | 1.609 | 1.444
2020-06-15 | 10:00 |  | 2020/6/15 10:00 | 1.513399 | 1.561637 | 1.534112 | 1.527482 | 1.555752 | 1.6 | 1.56136 | 1.5822 | 1.555764 | Mon | 1.554634 | 1.6 | 1.513399 | 0.08660079 | 1.46 | 1.6 | 1.551006 | 1.53 | 1.502426 | 1.609 | 1.444
2020-06-15 | 12:00 |  | 2020/6/15 12:00 | 1.501347 | 1.522093 | 1.517096 | 1.475827 | 1.537871 | 1.57381 | 1.5518 | 1.538107 | 1.565079 | Mon | 1.531448 | 1.57381 | 1.475827 | 0.09798296 | 1.46 | 1.6 | 1.551006 | 1.53 | 1.502426 | 1.609 | 1.444
2020-06-15 | 14:00 |  | 2020/6/15 14:00 | 1.483351 | 1.499155 | 1.491062 | 1.510616 | 1.510245 | 1.53851 | 1.553108 | 1.547571 | 1.569699 | Mon | 1.522591 | 1.569699 | 1.483351 | 0.08634814 | 1.46 | 1.6 | 1.551006 | 1.53 | 1.502426 | 1.609 | 1.444
2020-06-15 | 16:00 |  | 2020/6/15 16:00 | 1.492825 | 1.50354 | 1.516284 | 1.510006 | 1.508788 | 1.550583 | 1.537346 | 1.550488 | 1.547215 | Mon | 1.524119 | 1.550583 | 1.492825 | 0.05775808 | 1.46 | 1.6 | 1.551006 | 1.53 | 1.502426 | 1.609 | 1.444
2020-06-16 | 8:00 | 202006016A | 2020/6/16 8:00 | 1.529958 | 1.513141 | 1.553232 | 1.529681 | 1.555691 | 1.559581 | 1.539253 | 1.552204 | 1.541158 | Tue | 1.541544 | 1.559581 | 1.513141 | 0.04644018 | 1.46 | 1.6 | 1.551006 | 1.53 | 1.502426 | 1.609 | 1.444
2020-06-16 | 10:00 |  | 2020/6/16 10:00 | 1.525933 | 1.521575 | 1.512839 | 1.52046 | 1.520106 | 1.549917 | 1.535948 | 1.536227 | 1.553261 | Tue | 1.530696 | 1.553261 | 1.512839 | 0.04042199 | 1.46 | 1.6 | 1.551006 | 1.53 | 1.502426 | 1.609 | 1.444
2020-06-16 | 12:00 |  | 2020/6/16 12:00 | 1.504678 | 1.493642 | 1.533682 | 1.482077 | 1.534933 | 1.570817 | 1.536669 | 1.529082 | 1.538693 | Tue | 1.524919 | 1.570817 | 1.482077 | 0.08874015 | 1.46 | 1.6 | 1.551006 | 1.53 | 1.502426 | 1.609 | 1.444
2020-06-16 | 14:00 |  | 2020/6/16 14:00 | 1.506021 | 1.513144 | 1.490721 | 1.503607 | 1.522615 | 1.557639 | 1.518696 | 1.549722 | 1.567548 | Tue | 1.525524 | 1.567548 | 1.490721 | 0.07682673 | 1.46 | 1.6 | 1.551006 | 1.53 | 1.502426 | 1.609 | 1.444
2020-06-16 | 16:00 |  | 2020/6/16 16:00 | 1.488384 | 1.521071 | 1.512617 | 1.517135 | 1.494795 | 1.556544 | 1.544301 | 1.546989 | 1.520294 | Tue | 1.522459 | 1.556544 | 1.488384 | 0.06816009 | 1.46 | 1.6 | 1.551006 | 1.53 | 1.502426 | 1.609 | 1.444
2020-06-17 | 8:00 | 202006017A | 2020/6/17 8:00 | 1.5294 | 1.523368 | 1.532832 | 1.480608 | 1.513935 | 1.56416 | 1.525795 | 1.526679 | 1.569581 | Wed | 1.529595 | 1.569581 | 1.480608 | 0.08897363 | 1.46 | 1.6 | 1.551006 | 1.53 | 1.502426 | 1.609 | 1.444
2020-06-17 | 10:00 |  | 2020/6/17 10:00 | 1.512546 | 1.500548 | 1.528772 | 1.481364 | 1.503053 | 1.531656 | 1.532939 | 1.514275 | 1.531363 | Wed | 1.515168 | 1.532939 | 1.481364 | 0.05157438 | 1.46 | 1.6 | 1.551006 | 1.53 | 1.502426 | 1.609 | 1.444
2020-06-17 | 12:00 |  | 2020/6/17 12:00 | 1.513318 | 1.519227 | 1.518465 | 1.517034 | 1.491002 | 1.538622 | 1.557975 | 1.554594 | 1.546371 | Wed | 1.528512 | 1.557975 | 1.491002 | 0.06697343 | 1.46 | 1.6 | 1.551006 | 1.53 | 1.502426 | 1.609 | 1.444
2020-06-17 | 14:00 |  | 2020/6/17 14:00 | 1.506045 | 1.513213 | 1.495433 | 1.514161 | 1.505395 | 1.578938 | 1.526448 | 1.5297 | 1.520207 | Wed | 1.52106 | 1.578938 | 1.495433 | 0.08350501 | 1.46 | 1.6 | 1.551006 | 1.53 | 1.502426 | 1.609 | 1.444
2020-06-17 | 16:00 |  | 2020/6/17 16:00 | 1.511441 | 1.49243 | 1.522755 | 1.498191 | 1.539911 | 1.552235 | 1.554406 | 1.543342 | 1.549865 | Wed | 1.529397 | 1.554406 | 1.49243 | 0.06197594 | 1.46 | 1.6 | 1.551006 | 1.53 | 1.502426 | 1.609 | 1.444
2020-06-18 | 8:00 | 202006018A | 2020/6/18 8:00 | 1.539098 | 1.526942 | 1.521091 | 1.506365 | 1.501693 | 1.557078 | 1.539537 | 1.525366 | 1.563372 | Thu | 1.531171 | 1.563372 | 1.501693 | 0.06167863 | 1.46 | 1.6 | 1.551006 | 1.53 | 1.502426 | 1.609 | 1.444
2020-06-18 | 10:00 |  | 2020/6/18 10:00 | 1.486212 | 1.515072 | 1.534766 | 1.490189 | 1.530308 | 1.53062 | 1.514178 | 1.529146 | 1.537596 | Thu | 1.518676 | 1.537596 | 1.486212 | 0.05138478 | 1.46 | 1.6 | 1.551006 | 1.53 | 1.502426 | 1.609 | 1.444
2020-06-18 | 12:00 |  | 2020/6/18 12:00 | 1.492423 | 1.510551 | 1.516996 | 1.477852 | 1.51975 | 1.544566 | 1.519353 | 1.556565 | 1.550709 | Thu | 1.520974 | 1.556565 | 1.477852 | 0.07871279 | 1.46 | 1.6 | 1.551006 | 1.53 | 1.502426 | 1.609 | 1.444
2020-06-18 | 14:00 |  | 2020/6/18 14:00 | 1.527198 | 1.529171 | 1.509523 | 1.481577 | 1.529369 | 1.559023 | 1.528116 | 1.528994 | 1.533507 | Thu | 1.525164 | 1.559023 | 1.481577 | 0.07744596 | 1.46 | 1.6 | 1.551006 | 1.53 | 1.502426 | 1.609 | 1.444
2020-06-18 | 16:00 |  | 2020/6/18 16:00 | 1.510792 | 1.519684 | 1.496347 | 1.510712 | 1.496276 | 1.563329 | 1.513525 | 1.534749 | 1.552229 | Thu | 1.52196 | 1.563329 | 1.496276 | 0.0670531 | 1.46 | 1.6 | 1.551006 | 1.53 | 1.502426 | 1.609 | 1.444
2020-06-19 | 8:00 | 202006019A | 2020/6/19 8:00 | 1.52482 | 1.517217 | 1.547192 | 1.497378 | 1.544261 | 1.578881 | 1.535541 | 1.547341 | 1.538386 | Fri | 1.53678 | 1.578881 | 1.497378 | 0.08150312 | 1.46 | 1.6 | 1.551006 | 1.53 | 1.502426 | 1.609 | 1.444
2020-06-19 | 10:00 |  | 2020/6/19 10:00 | 1.507318 | 1.527611 | 1.517215 | 1.51824 | 1.53746 | 1.564222 | 1.533839 | 1.555041 | 1.530459 | Fri | 1.532378 | 1.564222 | 1.507318 | 0.0569037 | 1.46 | 1.6 | 1.551006 | 1.53 | 1.502426 | 1.609 | 1.444
2020-06-19 | 12:00 |  | 2020/6/19 12:00 | 1.519444 | 1.524578 | 1.53278 | 1.482531 | 1.511467 | 1.563668 | 1.515173 | 1.546663 | 1.534138 | Fri | 1.525605 | 1.563668 | 1.482531 | 0.0811367 | 1.46 | 1.6 | 1.551006 | 1.53 | 1.502426 | 1.609 | 1.444
2020-06-19 | 14:00 |  | 2020/6/19 14:00 | 1.506028 | 1.494235 | 1.516755 | 1.515998 | 1.512861 | 1.565563 | 1.522648 | 1.519206 | 1.520916 | Fri | 1.519357 | 1.565563 | 1.494235 | 0.07132772 | 1.46 | 1.6 | 1.551006 | 1.53 | 1.502426 | 1.609 | 1.444
2020-06-19 | 16:00 |  | 2020/6/19 16:00 | 1.50963 | 1.505373 | 1.53488 | 1.512458 | 1.510519 | 1.564857 | 1.517471 | 1.559126 | 1.536719 | Fri | 1.527893 | 1.564857 | 1.505373 | 0.05948375 | 1.46 | 1.6 | 1.551006 | 1.53 | 1.502426 | 1.609 | 1.444
2020-06-20 | 8:00 | 202006020A | 2020/6/20 8:00 | 1.527476 | 1.531063 | 1.543681 | 1.53737 | 1.578845 | 1.6 | 1.575296 | 1.597161 | 1.579234 | Mon | 1.563347 | 1.6 | 1.527476 | 0.07252382 | 1.46 | 1.6 | 1.551006 | 1.53 | 1.502426 | 1.609 | 1.444
2020-06-20 | 10:00 |  | 2020/6/20 10:00 | 1.526703 | 1.547938 | 1.522171 | 1.514004 | 1.553407 | 1.604725 | 1.581336 | 1.574886 | 1.567452 | Mon | 1.554736 | 1.604725 | 1.514004 | 0.09072101 | 1.46 | 1.6 | 1.551006 | 1.53 | 1.502426 | 1.609 | 1.444
2020-06-20 | 12:00 |  | 2020/6/20 12:00 | 1.490259 | 1.498019 | 1.532986 | 1.510328 | 1.506138 | 1.538338 | 1.537821 | 1.555466 | 1.538597 | Mon | 1.523106 | 1.555466 | 1.490259 | 0.06520636 | 1.46 | 1.6 | 1.551006 | 1.53 | 1.502426 | 1.609 | 1.444
2020-06-20 | 14:00 |  | 2020/6/20 14:00 | 1.513487 | 1.494081 | 1.508805 | 1.481201 | 1.534928 | 1.56495 | 1.540257 | 1.512426 | 1.556762 | Mon | 1.522989 | 1.56495 | 1.481201 | 0.08374964 | 1.46 | 1.6 | 1.551006 | 1.53 | 1.502426 | 1.609 | 1.444
2020-06-20 | 16:00 |  | 2020/6/20 16:00 | 1.517672 | 1.516324 | 1.523748 | 1.507004 | 1.538253 | 1.555659 | 1.515429 | 1.530761 | 1.525766 | Mon | 1.525624 | 1.555659 | 1.507004 | 0.04865507 | 1.46 | 1.6 | 1.551006 | 1.53 | 1.502426 | 1.609 | 1.444
2020-06-21 | 8:00 | 202006021A | 2020/6/21 8:00 | 1.524633 | 1.549449 | 1.550371 | 1.534948 | 1.541715 | 1.578746 | 1.5795 | 1.563448 | 1.576217 | Tue | 1.555447 | 1.5795 | 1.524633 | 0.05486642 | 1.46 | 1.6 | 1.551006 | 1.53 | 1.502426 | 1.609 | 1.444
2020-06-21 | 10:00 |  | 2020/6/21 10:00 | 1.53325 | 1.522965 | 1.524942 | 1.522623 | 1.509924 | 1.554571 | 1.52739 | 1.541899 | 1.554593 | Tue | 1.532462 | 1.554593 | 1.509924 | 0.044669 | 1.46 | 1.6 | 1.551006 | 1.53 | 1.502426 | 1.609 | 1.444
2020-06-21 | 12:00 |  | 2020/6/21 12:00 | 1.517108 | 1.491917 | 1.496835 | 1.476618 | 1.49299 | 1.577553 | 1.516834 | 1.521055 | 1.530486 | Tue | 1.513488 | 1.577553 | 1.476618 | 0.1009351 | 1.46 | 1.6 | 1.551006 | 1.53 | 1.502426 | 1.609 | 1.444
2020-06-21 | 14:00 |  | 2020/6/21 14:00 | 1.482801 | 1.499102 | 1.49443 | 1.519881 | 1.49617 | 1.578269 | 1.519236 | 1.53762 | 1.542428 | Tue | 1.518882 | 1.578269 | 1.482801 | 0.09546806 | 1.46 | 1.6 | 1.551006 | 1.53 | 1.502426 | 1.609 | 1.444
2020-06-21 | 16:00 |  | 2020/6/21 16:00 | 1.508043 | 1.537775 | 1.508435 | 1.484007 | 1.535723 | 1.535122 | 1.55779 | 1.518031 | 1.524696 | Tue | 1.523291 | 1.55779 | 1.484007 | 0.07378332 | 1.46 | 1.6 | 1.551006 | 1.53 | 1.502426 | 1.609 | 1.444
2020-06-22 | 8:00 | 202006022A | 2020/6/22 8:00 | 1.525064 | 1.512192 | 1.497534 | 1.506666 | 1.515217 | 1.542076 | 1.527068 | 1.538459 | 1.536763 | Wed | 1.522338 | 1.542076 | 1.497534 | 0.04454213 | 1.46 | 1.6 | 1.551006 | 1.53 | 1.502426 | 1.609 | 1.444
2020-06-22 | 10:00 |  | 2020/6/22 10:00 | 1.49524 | 1.509143 | 1.491004 | 1.484112 | 1.506481 | 1.554922 | 1.515871 | 1.538724 | 1.567876 | Wed | 1.518152 | 1.567876 | 1.484112 | 0.08376439 | 1.46 | 1.6 | 1.551006 | 1.53 | 1.502426 | 1.609 | 1.444
2020-06-22 | 12:00 |  | 2020/6/22 12:00 | 1.518898 | 1.508983 | 1.538907 | 1.519842 | 1.515493 | 1.550961 | 1.54784 | 1.542725 | 1.527942 | Wed | 1.530177 | 1.550961 | 1.508983 | 0.04197821 | 1.46 | 1.6 | 1.551006 | 1.53 | 1.502426 | 1.609 | 1.444
2020-06-22 | 14:00 |  | 2020/6/22 14:00 | 1.502512 | 1.493706 | 1.515257 | 1.506341 | 1.529132 | 1.542508 | 1.552944 | 1.52434 | 1.541241 | Wed | 1.523109 | 1.552944 | 1.493706 | 0.05923837 | 1.46 | 1.6 | 1.551006 | 1.53 | 1.502426 | 1.609 | 1.444
2020-06-22 | 16:00 |  | 2020/6/22 16:00 | 1.524793 | 1.497115 | 1.491975 | 1.518771 | 1.509243 | 1.534724 | 1.550984 | 1.51041 | 1.526818 | Wed | 1.518315 | 1.550984 | 1.491975 | 0.0590081 | 1.46 | 1.6 | 1.551006 | 1.53 | 1.502426 | 1.609 | 1.444
2020-06-23 | 8:00 | 202006023A | 2020/6/23 8:00 | 1.499223 | 1.500161 | 1.510226 | 1.506952 | 1.506688 | 1.563862 | 1.563708 | 1.568286 | 1.568782 | Thu | 1.531988 | 1.568782 | 1.499223 | 0.06955844 | 1.46 | 1.6 | 1.551006 | 1.53 | 1.502426 | 1.609 | 1.444
2020-06-23 | 10:00 |  | 2020/6/23 10:00 | 1.50943 | 1.524018 | 1.527321 | 1.486859 | 1.536872 | 1.564876 | 1.539414 | 1.54796 | 1.520772 | Thu | 1.528613 | 1.564876 | 1.486859 | 0.07801669 | 1.46 | 1.6 | 1.551006 | 1.53 | 1.502426 | 1.609 | 1.444
2020-06-23 | 12:00 |  | 2020/6/23 12:00 | 1.515699 | 1.530501 | 1.539899 | 1.512204 | 1.533317 | 1.533005 | 1.550294 | 1.510748 | 1.527096 | Thu | 1.528085 | 1.550294 | 1.510748 | 0.03954533 | 1.46 | 1.6 | 1.551006 | 1.53 | 1.502426 | 1.609 | 1.444
2020-06-23 | 14:00 |  | 2020/6/23 14:00 | 1.48375 | 1.508319 | 1.506919 | 1.519707 | 1.503309 | 1.53495 | 1.516582 | 1.513035 | 1.553485 | Thu | 1.515562 | 1.553485 | 1.48375 | 0.06973461 | 1.46 | 1.6 | 1.551006 | 1.53 | 1.502426 | 1.609 | 1.444
2020-06-23 | 16:00 |  | 2020/6/23 16:00 | 1.48903 | 1.49849 | 1.512317 | 1.507894 | 1.496254 | 1.560671 | 1.523267 | 1.54813 | 1.534393 | Thu | 1.518938 | 1.560671 | 1.48903 | 0.07164103 | 1.46 | 1.6 | 1.551006 | 1.53 | 1.502426 | 1.609 | 1.444
2020-06-24 | 8:00 | 202006024A | 2020/6/24 8:00 | 1.506981 | 1.526913 | 1.539902 | 1.517932 | 1.504821 | 1.572058 | 1.523898 | 1.529374 | 1.555653 | Fri | 1.530837 | 1.572058 | 1.504821 | 0.06723635 | 1.46 | 1.6 | 1.551006 | 1.53 | 1.502426 | 1.609 | 1.444
2020-06-24 | 10:00 |  | 2020/6/24 10:00 | 1.485494 | 1.52069 | 1.496403 | 1.495079 | 1.496753 | 1.559496 | 1.543985 | 1.549286 | 1.553614 | Fri | 1.522311 | 1.559496 | 1.485494 | 0.07400232 | 1.46 | 1.6 | 1.551006 | 1.53 | 1.502426 | 1.609 | 1.444
2020-06-24 | 12:00 |  | 2020/6/24 12:00 | 1.483347 | 1.52885 | 1.496901 | 1.50349 | 1.520743 | 1.563648 | 1.55884 | 1.543437 | 1.523115 | Fri | 1.524708 | 1.563648 | 1.483347 | 0.08030106 | 1.46 | 1.6 | 1.551006 | 1.53 | 1.502426 | 1.609 | 1.444
2020-06-24 | 14:00 |  | 2020/6/24 14:00 | 1.510348 | 1.535835 | 1.519231 | 1.47966 | 1.503187 | 1.570723 | 1.520487 | 1.510146 | 1.555792 | Fri | 1.522823 | 1.570723 | 1.47966 | 0.09106325 | 1.46 | 1.6 | 1.551006 | 1.53 | 1.502426 | 1.609 | 1.444
2020-06-24 | 16:00 |  | 2020/6/24 16:00 | 1.522469 | 1.537989 | 1.522895 | 1.507662 | 1.507298 | 1.531139 | 1.510767 | 1.554016 | 1.528979 | Fri | 1.524801 | 1.554016 | 1.507298 | 0.04671807 | 1.46 | 1.6 | 1.551006 | 1.53 | 1.502426 | 1.609 | 1.444
2020-06-25 | 8:00 | 202006025A | 2020/6/25 8:00 | 1.536331 | 1.572875 | 1.534903 | 1.53248 | 1.561761 | 1.575415 | 1.572501 | 1.580397 | 1.598 | Mon | 1.56274 | 1.598 | 1.53248 | 0.06551982 | 1.46 | 1.6 | 1.551006 | 1.53 | 1.502426 | 1.609 | 1.444
2020-06-25 | 10:00 |  | 2020/6/25 10:00 | 1.548179 | 1.552739 | 1.546663 | 1.509613 | 1.564344 | 1.569664 | 1.5767 | 1.568535 | 1.561797 | Mon | 1.555359 | 1.5767 | 1.509613 | 0.06708738 | 1.46 | 1.6 | 1.551006 | 1.53 | 1.502426 | 1.609 | 1.444
2020-06-25 | 12:00 |  | 2020/6/25 12:00 | 1.496622 | 1.518064 | 1.503311 | 1.514756 | 1.493088 | 1.542149 | 1.510918 | 1.541702 | 1.520733 | Mon | 1.515705 | 1.542149 | 1.493088 | 0.04906115 | 1.46 | 1.6 | 1.551006 | 1.53 | 1.502426 | 1.609 | 1.444
2020-06-25 | 14:00 |  | 2020/6/25 14:00 | 1.502332 | 1.492578 | 1.537113 | 1.48957 | 1.529795 | 1.542776 | 1.531051 | 1.511621 | 1.561749 | Mon | 1.522065 | 1.561749 | 1.48957 | 0.07217885 | 1.46 | 1.6 | 1.551006 | 1.53 | 1.502426 | 1.609 | 1.444
2020-06-25 | 16:00 |  | 2020/6/25 16:00 | 1.514759 | 1.510893 | 1.49688 | 1.481105 | 1.490463 | 1.530872 | 1.516877 | 1.531027 | 1.523384 | Mon | 1.510696 | 1.531027 | 1.481105 | 0.04992218 | 1.46 | 1.6 | 1.551006 | 1.53 | 1.502426 | 1.609 | 1.444
2020-06-26 | 8:00 | 202006026A | 2020/6/26 8:00 | 1.530384 | 1.526839 | 1.516911 | 1.518566 | 1.559252 | 1.571464 | 1.56952 | 1.562156 | 1.567529 | Tue | 1.546958 | 1.571464 | 1.516911 | 0.05455277 | 1.46 | 1.6 | 1.551006 | 1.53 | 1.502426 | 1.609 | 1.444
2020-06-26 | 10:00 |  | 2020/6/26 10:00 | 1.502878 | 1.516568 | 1.534043 | 1.518563 | 1.521365 | 1.54125 | 1.553577 | 1.558434 | 1.565876 | Tue | 1.534728 | 1.565876 | 1.502878 | 0.0629978 | 1.46 | 1.6 | 1.551006 | 1.53 | 1.502426 | 1.609 | 1.444
2020-06-26 | 12:00 |  | 2020/6/26 12:00 | 1.518467 | 1.499179 | 1.517747 | 1.519435 | 1.513318 | 1.571114 | 1.556008 | 1.535591 | 1.524048 | Tue | 1.528323 | 1.571114 | 1.499179 | 0.0719347 | 1.46 | 1.6 | 1.551006 | 1.53 | 1.502426 | 1.609 | 1.444
2020-06-26 | 14:00 |  | 2020/6/26 14:00 | 1.517469 | 1.500388 | 1.515625 | 1.498525 | 1.528733 | 1.551884 | 1.554648 | 1.535142 | 1.560304 | Tue | 1.529191 | 1.560304 | 1.498525 | 0.0617786 | 1.46 | 1.6 | 1.551006 | 1.53 | 1.502426 | 1.609 | 1.444
2020-06-26 | 16:00 |  | 2020/6/26 16:00 | 1.504489 | 1.51572 | 1.496161 | 1.502819 | 1.508517 | 1.553691 | 1.52431 | 1.5215 | 1.566764 | Tue | 1.521552 | 1.566764 | 1.496161 | 0.07060275 | 1.46 | 1.6 | 1.551006 | 1.53 | 1.502426 | 1.609 | 1.444
2020-06-27 | 8:00 | 202006027A | 2020/6/27 8:00 | 1.516394 | 1.50644 | 1.51679 | 1.5195 | 1.523941 | 1.5397 | 1.511008 | 1.55188 | 1.545713 | Wed | 1.525707 | 1.55188 | 1.50644 | 0.04543938 | 1.46 | 1.6 | 1.551006 | 1.53 | 1.502426 | 1.609 | 1.444
2020-06-27 | 10:00 |  | 2020/6/27 10:00 | 1.51412 | 1.496662 | 1.536384 | 1.472014 | 1.530292 | 1.574466 | 1.526778 | 1.551686 | 1.534236 | Wed | 1.526293 | 1.574466 | 1.472014 | 0.1024521 | 1.46 | 1.6 | 1.551006 | 1.53 | 1.502426 | 1.609 | 1.444
2020-06-27 | 12:00 |  | 2020/6/27 12:00 | 1.499473 | 1.522372 | 1.49112 | 1.486735 | 1.519709 | 1.570194 | 1.559555 | 1.540676 | 1.540993 | Wed | 1.525647 | 1.570194 | 1.486735 | 0.08345959 | 1.46 | 1.6 | 1.551006 | 1.53 | 1.502426 | 1.609 | 1.444
2020-06-27 | 14:00 |  | 2020/6/27 14:00 | 1.525892 | 1.512886 | 1.499268 | 1.509854 | 1.524279 | 1.558034 | 1.526163 | 1.521149 | 1.538674 | Wed | 1.524022 | 1.558034 | 1.499268 | 0.0587661 | 1.46 | 1.6 | 1.551006 | 1.53 | 1.502426 | 1.609 | 1.444
2020-06-27 | 16:00 |  | 2020/6/27 16:00 | 1.528183 | 1.518174 | 1.531098 | 1.476021 | 1.494656 | 1.55617 | 1.550194 | 1.554754 | 1.556508 | Wed | 1.529529 | 1.556508 | 1.476021 | 0.08048737 | 1.46 | 1.6 | 1.551006 | 1.53 | 1.502426 | 1.609 | 1.444
2020-06-28 | 8:00 | 202006028A | 2020/6/28 8:00 | 1.530912 | 1.503417 | 1.50111 | 1.492024 | 1.534976 | 1.57799 | 1.525814 | 1.549857 | 1.579988 | Thu | 1.532898 | 1.579988 | 1.492024 | 0.08796402 | 1.46 | 1.6 | 1.551006 | 1.53 | 1.502426 | 1.609 | 1.444
2020-06-28 | 10:00 |  | 2020/6/28 10:00 | 1.500474 | 1.514897 | 1.514766 | 1.477794 | 1.500199 | 1.555566 | 1.545675 | 1.512913 | 1.548016 | Thu | 1.518922 | 1.555566 | 1.477794 | 0.0777715 | 1.46 | 1.6 | 1.551006 | 1.53 | 1.502426 | 1.609 | 1.444
2020-06-28 | 12:00 |  | 2020/6/28 12:00 | 1.507163 | 1.521002 | 1.510039 | 1.504034 | 1.495834 | 1.57824 | 1.538775 | 1.525162 | 1.56559 | Thu | 1.527315 | 1.57824 | 1.495834 | 0.08240602 | 1.46 | 1.6 | 1.551006 | 1.53 | 1.502426 | 1.609 | 1.444
2020-06-28 | 14:00 |  | 2020/6/28 14:00 | 1.497216 | 1.52073 | 1.522739 | 1.515246 | 1.50165 | 1.540154 | 1.529834 | 1.55236 | 1.530514 | Thu | 1.523383 | 1.55236 | 1.497216 | 0.05514423 | 1.46 | 1.6 | 1.551006 | 1.53 | 1.502426 | 1.609 | 1.444
2020-06-28 | 16:00 |  | 2020/6/28 16:00 | 1.487035 | 1.513329 | 1.491767 | 1.516094 | 1.527627 | 1.558933 | 1.554454 | 1.534317 | 1.56319 | Thu | 1.527416 | 1.56319 | 1.487035 | 0.07615556 | 1.46 | 1.6 | 1.551006 | 1.53 | 1.502426 | 1.609 | 1.444
2020-06-29 | 8:00 | 202006029A | 2020/6/29 8:00 | 1.518691 | 1.509561 | 1.501722 | 1.518054 | 1.518795 | 1.549301 | 1.533763 | 1.526234 | 1.569184 | Fri | 1.527256 | 1.569184 | 1.501722 | 0.06746281 | 1.46 | 1.6 | 1.551006 | 1.53 | 1.502426 | 1.609 | 1.444
2020-06-29 | 10:00 |  | 2020/6/29 10:00 | 1.486156 | 1.507427 | 1.506563 | 1.487957 | 1.529341 | 1.569226 | 1.516671 | 1.552035 | 1.563257 | Fri | 1.524293 | 1.569226 | 1.486156 | 0.08306984 | 1.46 | 1.6 | 1.551006 | 1.53 | 1.502426 | 1.609 | 1.444
2020-06-29 | 12:00 |  | 2020/6/29 12:00 | 1.513363 | 1.513315 | 1.494093 | 1.502342 | 1.527271 | 1.575717 | 1.544532 | 1.545501 | 1.566541 | Fri | 1.531408 | 1.575717 | 1.494093 | 0.08162362 | 1.46 | 1.6 | 1.551006 | 1.53 | 1.502426 | 1.609 | 1.444
2020-06-29 | 14:00 |  | 2020/6/29 14:00 | 1.493344 | 1.516141 | 1.534365 | 1.515691 | 1.526771 | 1.578706 | 1.542536 | 1.542424 | 1.566936 | Fri | 1.535213 | 1.578706 | 1.493344 | 0.08536164 | 1.46 | 1.6 | 1.551006 | 1.53 | 1.502426 | 1.609 | 1.444
2020-06-29 | 16:00 |  | 2020/6/29 16:00 | 1.520782 | 1.523292 | 1.531344 | 1.495668 | 1.53983 | 1.564474 | 1.556013 | 1.543922 | 1.522338 | Fri | 1.533074 | 1.564474 | 1.495668 | 0.06880691 | 1.46 | 1.6 | 1.551006 | 1.53 | 1.502426 | 1.609 | 1.444
2020-06-30 | 8:00 | 202006030A | 2020/6/30 8:00 | 1.565404 | 1.564482 | 1.550889 | 1.518477 | 1.55121 | 1.6 | 1.564434 | 1.554115 | 1.582426 | Mon | 1.561271 | 1.6 | 1.518477 | 0.08152345 | 1.46 | 1.6 | 1.551006 | 1.53 | 1.502426 | 1.609 | 1.444
2020-06-30 | 10:00 |  | 2020/6/30 10:00 | 1.538001 | 1.527128 | 1.524483 | 1.510488 | 1.557111 | 1.58348 | 1.584209 | 1.581132 | 1.559002 | Mon | 1.55167 | 1.584209 | 1.510488 | 0.07372174 | 1.46 | 1.6 | 1.551006 | 1.53 | 1.502426 | 1.609 | 1.444
2020-06-30 | 12:00 |  | 2020/6/30 12:00 | 1.49059 | 1.530841 | 1.506839 | 1.47597 | 1.509163 | 1.546563 | 1.556435 | 1.555876 | 1.532155 | Mon | 1.522715 | 1.556435 | 1.47597 | 0.08046537 | 1.46 | 1.6 | 1.551006 | 1.53 | 1.502426 | 1.609 | 1.444
2020-06-30 | 14:00 |  | 2020/6/30 14:00 | 1.482775 | 1.501152 | 1.49405 | 1.508689 | 1.500984 | 1.538183 | 1.524827 | 1.532264 | 1.559983 | Mon | 1.515878 | 1.559983 | 1.482775 | 0.07720749 | 1.46 | 1.6 | 1.551006 | 1.53 | 1.502426 | 1.609 | 1.444
2020-06-30 | 16:00 |  | 2020/6/30 16:00 | 1.484725 | 1.529203 | 1.530896 | 1.518116 | 1.495952 | 1.541115 | 1.55316 | 1.51113 | 1.565239 | Mon | 1.525504 | 1.565239 | 1.484725 | 0.08051458 | 1.46 | 1.6 | 1.551006 | 1.53 | 1.502426 | 1.609 | 1.444
2020-07-01 | 8:00 | 20200701A | 2020/7/1 8:00 | 1.551135 | 1.515804 | 1.552617 | 1.538982 | 1.537095 | 1.581537 | 1.563807 | 1.536196 | 1.573078 | Tue | 1.550028 | 1.581537 | 1.515804 | 0.06573322 | 1.46 | 1.6 | 1.551006 | 1.53 | 1.502426 | 1.609 | 1.444
2020-07-01 | 10:00 |  | 2020/7/1 10:00 | 1.512482 | 1.513397 | 1.522209 | 1.524552 | 1.542664 | 1.578354 | 1.5316 | 1.566111 | 1.575903 | Tue | 1.540808 | 1.578354 | 1.512482 | 0.0658719 | 1.46 | 1.6 | 1.551006 | 1.53 | 1.502426 | 1.609 | 1.444
2020-07-01 | 12:00 |  | 2020/7/1 12:00 | 1.485908 | 1.532618 | 1.528099 | 1.484513 | 1.538293 | 1.554863 | 1.534353 | 1.560885 | 1.570838 | Tue | 1.532263 | 1.570838 | 1.484513 | 0.08632413 | 1.46 | 1.6 | 1.551006 | 1.53 | 1.502426 | 1.609 | 1.444
2020-07-01 | 14:00 |  | 2020/7/1 14:00 | 1.511394 | 1.528689 | 1.494974 | 1.487491 | 1.525932 | 1.538168 | 1.527333 | 1.519465 | 1.556771 | Tue | 1.521135 | 1.556771 | 1.487491 | 0.06928 | 1.46 | 1.6 | 1.551006 | 1.53 | 1.502426 | 1.609 | 1.444
2020-07-01 | 16:00 |  | 2020/7/1 16:00 | 1.509056 | 1.518236 | 1.519973 | 1.500725 | 1.519153 | 1.563687 | 1.539781 | 1.551966 | 1.56744 | Tue | 1.532224 | 1.56744 | 1.500725 | 0.06671547 | 1.46 | 1.6 | 1.551006 | 1.53 | 1.502426 | 1.609 | 1.444
2020-07-02 | 8:00 | 20200702A | 2020/7/2 8:00 | 1.506298 | 1.516823 | 1.541785 | 1.478759 | 1.529089 | 1.557114 | 1.558619 | 1.561721 | 1.545808 | Wed | 1.532891 | 1.561721 | 1.478759 | 0.08296148 | 1.46 | 1.6 | 1.551006 | 1.53 | 1.502426 | 1.609 | 1.444
2020-07-02 | 10:00 |  | 2020/7/2 10:00 | 1.491393 | 1.522432 | 1.514233 | 1.51134 | 1.522093 | 1.577258 | 1.552705 | 1.523336 | 1.554177 | Wed | 1.529885 | 1.577258 | 1.491393 | 0.08586529 | 1.46 | 1.6 | 1.551006 | 1.53 | 1.502426 | 1.609 | 1.444
2020-07-02 | 12:00 |  | 2020/7/2 12:00 | 1.49104 | 1.525004 | 1.529846 | 1.486965 | 1.505588 | 1.550351 | 1.560769 | 1.559237 | 1.53214 | Wed | 1.526771 | 1.560769 | 1.486965 | 0.07380409 | 1.46 | 1.6 | 1.551006 | 1.53 | 1.502426 | 1.609 | 1.444
2020-07-02 | 14:00 |  | 2020/7/2 14:00 | 1.522012 | 1.497708 | 1.52417 | 1.479641 | 1.504092 | 1.535476 | 1.521645 | 1.557046 | 1.547816 | Wed | 1.521067 | 1.557046 | 1.479641 | 0.0774052 | 1.46 | 1.6 | 1.551006 | 1.53 | 1.502426 | 1.609 | 1.444
2020-07-02 | 16:00 |  | 2020/7/2 16:00 | 1.516904 | 1.524374 | 1.511943 | 1.489034 | 1.529083 | 1.576615 | 1.526541 | 1.518789 | 1.529226 | Wed | 1.524723 | 1.576615 | 1.489034 | 0.08758114 | 1.46 | 1.6 | 1.551006 | 1.53 | 1.502426 | 1.609 | 1.444
2020-07-03 | 8:00 | 20200703A | 2020/7/3 8:00 | 1.533587 | 1.53881 | 1.530921 | 1.500771 | 1.504177 | 1.556632 | 1.52701 | 1.528035 | 1.562557 | Thu | 1.531389 | 1.562557 | 1.500771 | 0.06178542 | 1.46 | 1.6 | 1.551006 | 1.53 | 1.502426 | 1.609 | 1.444
2020-07-03 | 10:00 |  | 2020/7/3 10:00 | 1.506406 | 1.497467 | 1.494747 | 1.503766 | 1.539195 | 1.579697 | 1.528788 | 1.514799 | 1.533444 | Thu | 1.522034 | 1.579697 | 1.494747 | 0.08495004 | 1.46 | 1.6 | 1.551006 | 1.53 | 1.502426 | 1.609 | 1.444
2020-07-03 | 12:00 |  | 2020/7/3 12:00 | 1.512383 | 1.495839 | 1.496942 | 1.481594 | 1.498138 | 1.542491 | 1.555599 | 1.537671 | 1.566324 | Thu | 1.520776 | 1.566324 | 1.481594 | 0.08472979 | 1.46 | 1.6 | 1.551006 | 1.53 | 1.502426 | 1.609 | 1.444
2020-07-03 | 14:00 |  | 2020/7/3 14:00 | 1.509998 | 1.536176 | 1.535977 | 1.496715 | 1.50767 | 1.563489 | 1.522359 | 1.552413 | 1.528606 | Thu | 1.528156 | 1.563489 | 1.496715 | 0.06677354 | 1.46 | 1.6 | 1.551006 | 1.53 | 1.502426 | 1.609 | 1.444
2020-07-03 | 16:00 |  | 2020/7/3 16:00 | 1.503076 | 1.541645 | 1.536903 | 1.491699 | 1.540558 | 1.550764 | 1.51829 | 1.559757 | 1.566969 | Thu | 1.534407 | 1.566969 | 1.491699 | 0.0752694 | 1.46 | 1.6 | 1.551006 | 1.53 | 1.502426 | 1.609 | 1.444
2020-07-04 | 8:00 | 20200704A | 2020/7/4 8:00 | 1.532052 | 1.52188 | 1.523089 | 1.49122 | 1.538728 | 1.553753 | 1.532145 | 1.559587 | 1.553721 | Fri | 1.534019 | 1.559587 | 1.49122 | 0.0683675 | 1.46 | 1.6 | 1.551006 | 1.53 | 1.502426 | 1.609 | 1.444
2020-07-04 | 10:00 |  | 2020/7/4 10:00 | 1.496623 | 1.503174 | 1.539083 | 1.512968 | 1.516766 | 1.543553 | 1.517208 | 1.522625 | 1.557505 | Fri | 1.523278 | 1.557505 | 1.496623 | 0.06088239 | 1.46 | 1.6 | 1.551006 | 1.53 | 1.502426 | 1.609 | 1.444
2020-07-04 | 12:00 |  | 2020/7/4 12:00 | 1.522621 | 1.532087 | 1.527657 | 1.510691 | 1.518745 | 1.578915 | 1.543754 | 1.52862 | 1.547629 | Fri | 1.534524 | 1.578915 | 1.510691 | 0.06822383 | 1.46 | 1.6 | 1.551006 | 1.53 | 1.502426 | 1.609 | 1.444
2020-07-04 | 14:00 |  | 2020/7/4 14:00 | 1.522124 | 1.517814 | 1.511759 | 1.501221 | 1.5211 | 1.578169 | 1.549524 | 1.538309 | 1.54625 | Fri | 1.531808 | 1.578169 | 1.501221 | 0.07694807 | 1.46 | 1.6 | 1.551006 | 1.53 | 1.502426 | 1.609 | 1.444
2020-07-04 | 16:00 |  | 2020/7/4 16:00 | 1.487004 | 1.525033 | 1.502311 | 1.498057 | 1.542546 | 1.536322 | 1.538526 | 1.535893 | 1.566969 | Fri | 1.525851 | 1.566969 | 1.487004 | 0.07996511 | 1.46 | 1.6 | 1.551006 | 1.53 | 1.502426 | 1.609 | 1.444
2020-07-05 | 8:00 | 20200705A | 2020/7/5 8:00 | 1.531579 | 1.552691 | 1.545859 | 1.556988 | 1.550475 | 1.57886 | 1.55534 | 1.594898 | 1.6 | Mon | 1.562966 | 1.6 | 1.531579 | 0.06842073 | 1.46 | 1.6 | 1.551006 | 1.53 | 1.502426 | 1.609 | 1.444
2020-07-05 | 10:00 |  | 2020/7/5 10:00 | 1.563965 | 1.530273 | 1.554799 | 1.538984 | 1.547146 | 1.579645 | 1.546033 | 1.557868 | 1.561015 | Mon | 1.553303 | 1.579645 | 1.530273 | 0.04937199 | 1.46 | 1.6 | 1.551006 | 1.53 | 1.502426 | 1.609 | 1.444
2020-07-05 | 12:00 |  | 2020/7/5 12:00 | 1.501352 | 1.542969 | 1.516796 | 1.50776 | 1.538284 | 1.553777 | 1.56146 | 1.549196 | 1.549646 | Mon | 1.535693 | 1.56146 | 1.501352 | 0.0601074 | 1.46 | 1.6 | 1.551006 | 1.53 | 1.502426 | 1.609 | 1.444
2020-07-05 | 14:00 |  | 2020/7/5 14:00 | 1.518787 | 1.537072 | 1.526667 | 1.491904 | 1.519211 | 1.54354 | 1.524071 | 1.526184 | 1.533944 | Mon | 1.524598 | 1.54354 | 1.491904 | 0.05163606 | 1.46 | 1.6 | 1.551006 | 1.53 | 1.502426 | 1.609 | 1.444
2020-07-05 | 16:00 |  | 2020/7/5 16:00 | 1.490956 | 1.529 | 1.533153 | 1.507443 | 1.516629 | 1.544175 | 1.520462 | 1.550134 | 1.528721 | Mon | 1.524519 | 1.550134 | 1.490956 | 0.05917798 | 1.46 | 1.6 | 1.551006 | 1.53 | 1.502426 | 1.609 | 1.444
2020-07-06 | 8:00 | 20200706A | 2020/7/6 8:00 | 1.54173 | 1.54618 | 1.536004 | 1.526769 | 1.54593 | 1.564312 | 1.5628 | 1.558302 | 1.575162 | Tue | 1.550799 | 1.575162 | 1.526769 | 0.04839372 | 1.46 | 1.6 | 1.551006 | 1.53 | 1.502426 | 1.609 | 1.444
2020-07-06 | 10:00 |  | 2020/7/6 10:00 | 1.522925 | 1.515998 | 1.547857 | 1.499869 | 1.554363 | 1.568299 | 1.525523 | 1.539529 | 1.557226 | Tue | 1.536843 | 1.568299 | 1.499869 | 0.06843026 | 1.46 | 1.6 | 1.551006 | 1.53 | 1.502426 | 1.609 | 1.444
2020-07-06 | 12:00 |  | 2020/7/6 12:00 | 1.504321 | 1.506033 | 1.540496 | 1.490991 | 1.538432 | 1.5849 | 1.520508 | 1.560131 | 1.57343 | Tue | 1.535471 | 1.5849 | 1.490991 | 0.09390836 | 1.46 | 1.6 | 1.551006 | 1.53 | 1.502426 | 1.609 | 1.444
2020-07-06 | 14:00 |  | 2020/7/6 14:00 | 1.528624 | 1.536589 | 1.500422 | 1.521799 | 1.516459 | 1.559339 | 1.548379 | 1.546542 | 1.530114 | Tue | 1.53203 | 1.559339 | 1.500422 | 0.05891611 | 1.46 | 1.6 | 1.551006 | 1.53 | 1.502426 | 1.609 | 1.444
2020-07-06 | 16:00 |  | 2020/7/6 16:00 | 1.508108 | 1.515896 | 1.521721 | 1.487216 | 1.532236 | 1.565678 | 1.533528 | 1.531432 | 1.537884 | Tue | 1.525967 | 1.565678 | 1.487216 | 0.07846163 | 1.46 | 1.6 | 1.551006 | 1.53 | 1.502426 | 1.609 | 1.444
2020-07-07 | 8:00 | 20200707A | 2020/7/7 8:00 | 1.520549 | 1.522074 | 1.530026 | 1.506937 | 1.499528 | 1.565248 | 1.558159 | 1.516126 | 1.559864 | Wed | 1.530946 | 1.565248 | 1.499528 | 0.06571978 | 1.46 | 1.6 | 1.551006 | 1.53 | 1.502426 | 1.609 | 1.444
2020-07-07 | 10:00 |  | 2020/7/7 10:00 | 1.486592 | 1.496526 | 1.540555 | 1.519539 | 1.511166 | 1.542015 | 1.539178 | 1.524905 | 1.557747 | Wed | 1.524247 | 1.557747 | 1.486592 | 0.07115495 | 1.46 | 1.6 | 1.551006 | 1.53 | 1.502426 | 1.609 | 1.444
2020-07-07 | 12:00 |  | 2020/7/7 12:00 | 1.52272 | 1.530775 | 1.534093 | 1.484773 | 1.537726 | 1.552911 | 1.547693 | 1.537685 | 1.55624 | Wed | 1.533846 | 1.55624 | 1.484773 | 0.0714673 | 1.46 | 1.6 | 1.551006 | 1.53 | 1.502426 | 1.609 | 1.444
2020-07-07 | 14:00 |  | 2020/7/7 14:00 | 1.493272 | 1.544525 | 1.503055 | 1.496377 | 1.530918 | 1.541963 | 1.52437 | 1.545311 | 1.557237 | Wed | 1.526337 | 1.557237 | 1.493272 | 0.06396415 | 1.46 | 1.6 | 1.551006 | 1.53 | 1.502426 | 1.609 | 1.444
2020-07-07 | 16:00 |  | 2020/7/7 16:00 | 1.510874 | 1.53443 | 1.519144 | 1.503562 | 1.53103 | 1.559355 | 1.525447 | 1.533647 | 1.564219 | Wed | 1.531301 | 1.564219 | 1.503562 | 0.0606571 | 1.46 | 1.6 | 1.551006 | 1.53 | 1.502426 | 1.609 | 1.444
2020-07-08 | 8:00 | 20200708A | 2020/7/8 8:00 | 1.50834 | 1.548966 | 1.519433 | 1.503977 | 1.543716 | 1.570153 | 1.568068 | 1.533146 | 1.549684 | Thu | 1.538387 | 1.570153 | 1.503977 | 0.06617614 | 1.46 | 1.6 | 1.551006 | 1.53 | 1.502426 | 1.609 | 1.444
2020-07-08 | 10:00 |  | 2020/7/8 10:00 | 1.488668 | 1.51528 | 1.508878 | 1.479648 | 1.500719 | 1.577164 | 1.547478 | 1.526414 | 1.535403 | Thu | 1.519961 | 1.577164 | 1.479648 | 0.09751615 | 1.46 | 1.6 | 1.551006 | 1.53 | 1.502426 | 1.609 | 1.444
2020-07-08 | 12:00 |  | 2020/7/8 12:00 | 1.507822 | 1.528751 | 1.518876 | 1.510371 | 1.517955 | 1.582173 | 1.540506 | 1.543094 | 1.546617 | Thu | 1.532907 | 1.582173 | 1.507822 | 0.07435087 | 1.46 | 1.6 | 1.551006 | 1.53 | 1.502426 | 1.609 | 1.444
2020-07-08 | 14:00 |  | 2020/7/8 14:00 | 1.487846 | 1.511253 | 1.536319 | 1.509257 | 1.506794 | 1.546022 | 1.558715 | 1.536794 | 1.540454 | Thu | 1.525939 | 1.558715 | 1.487846 | 0.07086928 | 1.46 | 1.6 | 1.551006 | 1.53 | 1.502426 | 1.609 | 1.444
2020-07-08 | 16:00 |  | 2020/7/8 16:00 | 1.531843 | 1.51217 | 1.533807 | 1.509483 | 1.507719 | 1.5451 | 1.530765 | 1.537982 | 1.54042 | Thu | 1.527699 | 1.5451 | 1.507719 | 0.03738115 | 1.46 | 1.6 | 1.551006 | 1.53 | 1.502426 | 1.609 | 1.444
2020-07-09 | 8:00 | 20200709A | 2020/7/9 8:00 | 1.536427 | 1.515757 | 1.537138 | 1.514732 | 1.519233 | 1.597 | 1.568204 | 1.526053 | 1.575266 | Fri | 1.543312 | 1.597 | 1.514732 | 0.08226821 | 1.46 | 1.6 | 1.551006 | 1.53 | 1.502426 | 1.609 | 1.444
2020-07-09 | 10:00 |  | 2020/7/9 10:00 | 1.485829 | 1.534206 | 1.509102 | 1.511867 | 1.520119 | 1.569704 | 1.547814 | 1.562543 | 1.531067 | Fri | 1.53025 | 1.569704 | 1.485829 | 0.08387518 | 1.46 | 1.6 | 1.551006 | 1.53 | 1.502426 | 1.609 | 1.444
2020-07-09 | 12:00 |  | 2020/7/9 12:00 | 1.486125 | 1.509465 | 1.49917 | 1.488684 | 1.497231 | 1.5834 | 1.55291 | 1.519563 | 1.569477 | Fri | 1.522892 | 1.5834 | 1.486125 | 0.09727503 | 1.46 | 1.6 | 1.551006 | 1.53 | 1.502426 | 1.609 | 1.444
2020-07-09 | 14:00 |  | 2020/7/9 14:00 | 1.520699 | 1.53714 | 1.544427 | 1.510964 | 1.517141 | 1.563203 | 1.562797 | 1.558344 | 1.558206 | Fri | 1.541436 | 1.563203 | 1.510964 | 0.05223865 | 1.46 | 1.6 | 1.551006 | 1.53 | 1.502426 | 1.609 | 1.444
2020-07-09 | 16:00 |  | 2020/7/9 16:00 | 1.531841 | 1.496251 | 1.498308 | 1.506452 | 1.504835 | 1.549937 | 1.548547 | 1.535071 | 1.550432 | Fri | 1.52463 | 1.550432 | 1.496251 | 0.05418072 | 1.46 | 1.6 | 1.551006 | 1.53 | 1.502426 | 1.609 | 1.444
2020-07-10 | 8:00 | 20200710A | 2020/7/10 8:00 | 1.557144 | 1.542288 | 1.564691 | 1.522863 | 1.560234 | 1.6 | 1.602253 | 1.592036 | 1.598 | Mon | 1.571056 | 1.602253 | 1.522863 | 0.07938988 | 1.46 | 1.6 | 1.551006 | 1.53 | 1.502426 | 1.609 | 1.444
2020-07-10 | 10:00 |  | 2020/7/10 10:00 | 1.553402 | 1.558742 | 1.537961 | 1.546221 | 1.550782 | 1.57093 | 1.559031 | 1.597 | 1.591026 | Mon | 1.562788 | 1.597 | 1.537961 | 0.05903851 | 1.46 | 1.6 | 1.551006 | 1.53 | 1.502426 | 1.609 | 1.444
2020-07-10 | 12:00 |  | 2020/7/10 12:00 | 1.487295 | 1.513917 | 1.508629 | 1.480817 | 1.510183 | 1.556646 | 1.562937 | 1.538145 | 1.573412 | Mon | 1.525776 | 1.573412 | 1.480817 | 0.09259546 | 1.46 | 1.6 | 1.551006 | 1.53 | 1.502426 | 1.609 | 1.444
2020-07-10 | 14:00 |  | 2020/7/10 14:00 | 1.485903 | 1.522895 | 1.536918 | 1.491346 | 1.53233 | 1.576314 | 1.538933 | 1.524928 | 1.550343 | Mon | 1.528879 | 1.576314 | 1.485903 | 0.0904113 | 1.46 | 1.6 | 1.551006 | 1.53 | 1.502426 | 1.609 | 1.444
2020-07-10 | 16:00 |  | 2020/7/10 16:00 | 1.51808 | 1.53855 | 1.526281 | 1.508765 | 1.53656 | 1.578382 | 1.524968 | 1.52496 | 1.54441 | Mon | 1.53344 | 1.578382 | 1.508765 | 0.06961719 | 1.46 | 1.6 | 1.551006 | 1.53 | 1.502426 | 1.609 | 1.444
2020-07-11 | 8:00 | 20200711A | 2020/7/11 8:00 | 1.523552 | 1.561539 | 1.515292 | 1.49691 | 1.548482 | 1.584644 | 1.537283 | 1.584291 | 1.554641 | Tue | 1.545182 | 1.584644 | 1.49691 | 0.08773393 | 1.46 | 1.6 | 1.551006 | 1.53 | 1.502426 | 1.609 | 1.444
2020-07-11 | 10:00 |  | 2020/7/11 10:00 | 1.51729 | 1.544325 | 1.535504 | 1.504893 | 1.547707 | 1.551717 | 1.573576 | 1.543116 | 1.56666 | Tue | 1.542754 | 1.573576 | 1.504893 | 0.06868269 | 1.46 | 1.6 | 1.551006 | 1.53 | 1.502426 | 1.609 | 1.444
2020-07-11 | 12:00 |  | 2020/7/11 12:00 | 1.488957 | 1.54276 | 1.508872 | 1.504768 | 1.524057 | 1.541913 | 1.535844 | 1.543759 | 1.551212 | Tue | 1.526905 | 1.551212 | 1.488957 | 0.0622553 | 1.46 | 1.6 | 1.551006 | 1.53 | 1.502426 | 1.609 | 1.444
2020-07-11 | 14:00 |  | 2020/7/11 14:00 | 1.523496 | 1.514927 | 1.502654 | 1.479886 | 1.527439 | 1.541549 | 1.534027 | 1.556102 | 1.530521 | Tue | 1.5234 | 1.556102 | 1.479886 | 0.07621601 | 1.46 | 1.6 | 1.551006 | 1.53 | 1.502426 | 1.609 | 1.444
2020-07-11 | 16:00 |  | 2020/7/11 16:00 | 1.502122 | 1.514229 | 1.535813 | 1.47778 | 1.503162 | 1.571033 | 1.520498 | 1.533935 | 1.539869 | Tue | 1.522049 | 1.571033 | 1.47778 | 0.09325349 | 1.46 | 1.6 | 1.551006 | 1.53 | 1.502426 | 1.609 | 1.444
2020-07-12 | 8:00 | 20200712A | 2020/7/12 8:00 | 1.5049 | 1.533559 | 1.531484 | 1.503005 | 1.508883 | 1.561082 | 1.5614 | 1.543264 | 1.526571 | Wed | 1.530461 | 1.5614 | 1.503005 | 0.05839407 | 1.46 | 1.6 | 1.551006 | 1.53 | 1.502426 | 1.609 | 1.444
2020-07-12 | 10:00 |  | 2020/7/12 10:00 | 1.513552 | 1.503905 | 1.509792 | 1.503764 | 1.542589 | 1.542025 | 1.516663 | 1.56436 | 1.555741 | Wed | 1.528043 | 1.56436 | 1.503764 | 0.06059576 | 1.46 | 1.6 | 1.551006 | 1.53 | 1.502426 | 1.609 | 1.444
2020-07-12 | 12:00 |  | 2020/7/12 12:00 | 1.511539 | 1.519787 | 1.502866 | 1.50604 | 1.541919 | 1.565378 | 1.526091 | 1.547252 | 1.536558 | Wed | 1.528603 | 1.565378 | 1.502866 | 0.06251216 | 1.46 | 1.6 | 1.551006 | 1.53 | 1.502426 | 1.609 | 1.444
2020-07-12 | 14:00 |  | 2020/7/12 14:00 | 1.488881 | 1.521587 | 1.544102 | 1.501403 | 1.506079 | 1.575846 | 1.52358 | 1.56154 | 1.557557 | Wed | 1.531175 | 1.575846 | 1.488881 | 0.08696445 | 1.46 | 1.6 | 1.551006 | 1.53 | 1.502426 | 1.609 | 1.444
2020-07-12 | 16:00 |  | 2020/7/12 16:00 | 1.522359 | 1.515307 | 1.505236 | 1.494599 | 1.523759 | 1.550257 | 1.53862 | 1.515884 | 1.561059 | Wed | 1.525231 | 1.561059 | 1.494599 | 0.06645935 | 1.46 | 1.6 | 1.551006 | 1.53 | 1.502426 | 1.609 | 1.444
2020-07-13 | 8:00 | 202007013A | 2020/7/13 8:00 | 1.533604 | 1.53918 | 1.53648 | 1.500537 | 1.535052 | 1.547853 | 1.529277 | 1.559947 | 1.569496 | Thu | 1.539047 | 1.569496 | 1.500537 | 0.06895917 | 1.46 | 1.6 | 1.551006 | 1.53 | 1.502426 | 1.609 | 1.444
2020-07-13 | 10:00 |  | 2020/7/13 10:00 | 1.524974 | 1.51 | 1.504849 | 1.49923 | 1.514873 | 1.576031 | 1.553238 | 1.546326 | 1.538547 | Thu | 1.529785 | 1.576031 | 1.49923 | 0.07680067 | 1.46 | 1.6 | 1.551006 | 1.53 | 1.502426 | 1.609 | 1.444
2020-07-13 | 12:00 |  | 2020/7/13 12:00 | 1.530732 | 1.54314 | 1.498879 | 1.522976 | 1.529666 | 1.572119 | 1.538966 | 1.550393 | 1.564877 | Thu | 1.539083 | 1.572119 | 1.498879 | 0.07323966 | 1.46 | 1.6 | 1.551006 | 1.53 | 1.502426 | 1.609 | 1.444
2020-07-13 | 14:00 |  | 2020/7/13 14:00 | 1.51772 | 1.533295 | 1.529523 | 1.521353 | 1.513726 | 1.550288 | 1.518228 | 1.524484 | 1.569535 | Thu | 1.530906 | 1.569535 | 1.513726 | 0.05580851 | 1.46 | 1.6 | 1.551006 | 1.53 | 1.502426 | 1.609 | 1.444
2020-07-13 | 16:00 |  | 2020/7/13 16:00 | 1.501721 | 1.532093 | 1.522365 | 1.518603 | 1.495323 | 1.584845 | 1.531141 | 1.532096 | 1.533032 | Thu | 1.527913 | 1.584845 | 1.495323 | 0.08952176 | 1.46 | 1.6 | 1.551006 | 1.53 | 1.502426 | 1.609 | 1.444
2020-07-14 | 8:00 | 202007014A | 2020/7/14 8:00 | 1.542662 | 1.520254 | 1.553942 | 1.534194 | 1.516768 | 1.554432 | 1.559533 | 1.533369 | 1.58262 | Fri | 1.544197 | 1.58262 | 1.516768 | 0.06585213 | 1.46 | 1.6 | 1.551006 | 1.53 | 1.502426 | 1.609 | 1.444
2020-07-14 | 10:00 |  | 2020/7/14 10:00 | 1.52941 | 1.513669 | 1.509333 | 1.476698 | 1.498081 | 1.566703 | 1.564139 | 1.554379 | 1.550802 | Fri | 1.529246 | 1.566703 | 1.476698 | 0.09000506 | 1.46 | 1.6 | 1.551006 | 1.53 | 1.502426 | 1.609 | 1.444
2020-07-14 | 12:00 |  | 2020/7/14 12:00 | 1.52639 | 1.539838 | 1.502872 | 1.516259 | 1.538887 | 1.544418 | 1.534469 | 1.523338 | 1.55719 | Fri | 1.531518 | 1.55719 | 1.502872 | 0.05431881 | 1.46 | 1.6 | 1.551006 | 1.53 | 1.502426 | 1.609 | 1.444
2020-07-14 | 14:00 |  | 2020/7/14 14:00 | 1.533347 | 1.544416 | 1.506236 | 1.484708 | 1.51631 | 1.574088 | 1.537582 | 1.525671 | 1.566321 | Fri | 1.532076 | 1.574088 | 1.484708 | 0.08938073 | 1.46 | 1.6 | 1.551006 | 1.53 | 1.502426 | 1.609 | 1.444
2020-07-14 | 16:00 |  | 2020/7/14 16:00 | 1.525258 | 1.529383 | 1.49821 | 1.522902 | 1.523547 | 1.543938 | 1.546453 | 1.563317 | 1.567827 | Fri | 1.535649 | 1.567827 | 1.49821 | 0.06961664 | 1.46 | 1.6 | 1.551006 | 1.53 | 1.502426 | 1.609 | 1.444
2020-07-15 | 8:00 | 202007015A | 2020/7/15 8:00 | 1.546814 | 1.583825 | 1.556417 | 1.561371 | 1.541097 | 1.6 | 1.580724 | 1.593799 | 1.597897 | Mon | 1.573549 | 1.6 | 1.541097 | 0.05890325 | 1.46 | 1.6 | 1.551006 | 1.53 | 1.502426 | 1.609 | 1.444
2020-07-15 | 10:00 |  | 2020/7/15 10:00 | 1.551199 | 1.55979 | 1.567501 | 1.547765 | 1.555091 | 1.566146 | 1.560456 | 1.557752 | 1.57358 | Mon | 1.55992 | 1.57358 | 1.547765 | 0.02581469 | 1.46 | 1.6 | 1.551006 | 1.53 | 1.502426 | 1.609 | 1.444
2020-07-15 | 12:00 |  | 2020/7/15 12:00 | 1.491357 | 1.539087 | 1.517335 | 1.497237 | 1.529965 | 1.54529 | 1.555016 | 1.528492 | 1.552878 | Mon | 1.528517 | 1.555016 | 1.491357 | 0.06365941 | 1.46 | 1.6 | 1.551006 | 1.53 | 1.502426 | 1.609 | 1.444
2020-07-15 | 14:00 |  | 2020/7/15 14:00 | 1.491124 | 1.496882 | 1.496777 | 1.503331 | 1.529763 | 1.581358 | 1.539582 | 1.5375 | 1.533028 | Mon | 1.52326 | 1.581358 | 1.491124 | 0.09023395 | 1.46 | 1.6 | 1.551006 | 1.53 | 1.502426 | 1.609 | 1.444
2020-07-15 | 16:00 |  | 2020/7/15 16:00 | 1.500288 | 1.524369 | 1.517149 | 1.480322 | 1.505078 | 1.555602 | 1.563615 | 1.55803 | 1.562148 | Mon | 1.529622 | 1.563615 | 1.480322 | 0.08329218 | 1.46 | 1.6 | 1.551006 | 1.53 | 1.502426 | 1.609 | 1.444
2020-07-16 | 8:00 | 202007016A | 2020/7/16 8:00 | 1.531887 | 1.538015 | 1.537761 | 1.536214 | 1.517007 | 1.566464 | 1.570234 | 1.576259 | 1.570769 | Tue | 1.549401 | 1.576259 | 1.517007 | 0.05925167 | 1.46 | 1.6 | 1.551006 | 1.53 | 1.502426 | 1.609 | 1.444
2020-07-16 | 10:00 |  | 2020/7/16 10:00 | 1.505131 | 1.527913 | 1.518729 | 1.497031 | 1.517045 | 1.557368 | 1.572038 | 1.565169 | 1.538194 | Tue | 1.53318 | 1.572038 | 1.497031 | 0.07500726 | 1.46 | 1.6 | 1.551006 | 1.53 | 1.502426 | 1.609 | 1.444
2020-07-16 | 12:00 |  | 2020/7/16 12:00 | 1.497428 | 1.524576 | 1.503237 | 1.484055 | 1.536355 | 1.553269 | 1.525749 | 1.548779 | 1.574619 | Tue | 1.527563 | 1.574619 | 1.484055 | 0.09056361 | 1.46 | 1.6 | 1.551006 | 1.53 | 1.502426 | 1.609 | 1.444
2020-07-16 | 14:00 |  | 2020/7/16 14:00 | 1.509128 | 1.513924 | 1.497279 | 1.475715 | 1.502662 | 1.580556 | 1.555181 | 1.556789 | 1.560129 | Tue | 1.527929 | 1.580556 | 1.475715 | 0.1048404 | 1.46 | 1.6 | 1.551006 | 1.53 | 1.502426 | 1.609 | 1.444
2020-07-16 | 16:00 |  | 2020/7/16 16:00 | 1.48895 | 1.534733 | 1.539284 | 1.520143 | 1.509077 | 1.557744 | 1.520677 | 1.562455 | 1.526932 | Tue | 1.528888 | 1.562455 | 1.48895 | 0.07350507 | 1.46 | 1.6 | 1.551006 | 1.53 | 1.502426 | 1.609 | 1.444
2020-07-17 | 8:00 | 202007017A | 2020/7/17 8:00 | 1.513283 | 1.511767 | 1.535857 | 1.48936 | 1.503101 | 1.539308 | 1.529646 | 1.548103 | 1.545692 | Wed | 1.524013 | 1.548103 | 1.48936 | 0.05874249 | 1.46 | 1.6 | 1.551006 | 1.53 | 1.502426 | 1.609 | 1.444
2020-07-17 | 10:00 |  | 2020/7/17 10:00 | 1.525916 | 1.503481 | 1.523346 | 1.480843 | 1.500441 | 1.571439 | 1.540086 | 1.532623 | 1.564426 | Wed | 1.526956 | 1.571439 | 1.480843 | 0.09059548 | 1.46 | 1.6 | 1.551006 | 1.53 | 1.502426 | 1.609 | 1.444
2020-07-17 | 12:00 |  | 2020/7/17 12:00 | 1.499754 | 1.538049 | 1.540791 | 1.486377 | 1.516011 | 1.578953 | 1.546002 | 1.541077 | 1.56699 | Wed | 1.534889 | 1.578953 | 1.486377 | 0.09257569 | 1.46 | 1.6 | 1.551006 | 1.53 | 1.502426 | 1.609 | 1.444
2020-07-17 | 14:00 |  | 2020/7/17 14:00 | 1.527256 | 1.515344 | 1.538497 | 1.490936 | 1.5001 | 1.574481 | 1.538068 | 1.560125 | 1.568724 | Wed | 1.534837 | 1.574481 | 1.490936 | 0.0835449 | 1.46 | 1.6 | 1.551006 | 1.53 | 1.502426 | 1.609 | 1.444
2020-07-17 | 16:00 |  | 2020/7/17 16:00 | 1.492143 | 1.540737 | 1.512249 | 1.502646 | 1.519674 | 1.580399 | 1.518421 | 1.553337 | 1.570336 | Wed | 1.532216 | 1.580399 | 1.492143 | 0.08825559 | 1.46 | 1.6 | 1.551006 | 1.53 | 1.502426 | 1.609 | 1.444
2020-07-18 | 8:00 | 202007018A | 2020/7/18 8:00 | 1.543318 | 1.505775 | 1.505029 | 1.497171 | 1.522766 | 1.574 | 1.563354 | 1.570241 | 1.541355 | Thu | 1.53589 | 1.574 | 1.497171 | 0.07682832 | 1.46 | 1.6 | 1.551006 | 1.53 | 1.502426 | 1.609 | 1.444
2020-07-18 | 10:00 |  | 2020/7/18 10:00 | 1.509808 | 1.510686 | 1.533962 | 1.478658 | 1.512232 | 1.575133 | 1.527572 | 1.535882 | 1.572764 | Thu | 1.528522 | 1.575133 | 1.478658 | 0.0964744 | 1.46 | 1.6 | 1.551006 | 1.53 | 1.502426 | 1.609 | 1.444
2020-07-18 | 12:00 |  | 2020/7/18 12:00 | 1.509405 | 1.521888 | 1.536903 | 1.485458 | 1.533339 | 1.541144 | 1.515015 | 1.542817 | 1.57107 | Thu | 1.52856 | 1.57107 | 1.485458 | 0.08561153 | 1.46 | 1.6 | 1.551006 | 1.53 | 1.502426 | 1.609 | 1.444
2020-07-18 | 14:00 |  | 2020/7/18 14:00 | 1.53049 | 1.495205 | 1.500742 | 1.500541 | 1.499643 | 1.562936 | 1.526113 | 1.550167 | 1.573411 | Thu | 1.526583 | 1.573411 | 1.495205 | 0.07820518 | 1.46 | 1.6 | 1.551006 | 1.53 | 1.502426 | 1.609 | 1.444
2020-07-18 | 16:00 |  | 2020/7/18 16:00 | 1.517583 | 1.538019 | 1.531426 | 1.496941 | 1.501856 | 1.56736 | 1.544627 | 1.554376 | 1.562898 | Thu | 1.53501 | 1.56736 | 1.496941 | 0.07041916 | 1.46 | 1.6 | 1.551006 | 1.53 | 1.502426 | 1.609 | 1.444
2020-07-19 | 8:00 | 202007019A | 2020/7/19 8:00 | 1.516382 | 1.553954 | 1.518347 | 1.52913 | 1.523251 | 1.555296 | 1.565784 | 1.572813 | 1.559107 | Fri | 1.543785 | 1.572813 | 1.516382 | 0.05643067 | 1.46 | 1.6 | 1.551006 | 1.53 | 1.502426 | 1.609 | 1.444
2020-07-19 | 10:00 |  | 2020/7/19 10:00 | 1.533088 | 1.504713 | 1.512547 | 1.49341 | 1.497251 | 1.580387 | 1.553062 | 1.541281 | 1.530002 | Fri | 1.527305 | 1.580387 | 1.49341 | 0.0869772 | 1.46 | 1.6 | 1.551006 | 1.53 | 1.502426 | 1.609 | 1.444
2020-07-19 | 12:00 |  | 2020/7/19 12:00 | 1.536553 | 1.513733 | 1.528475 | 1.52246 | 1.543068 | 1.558024 | 1.545524 | 1.560592 | 1.560712 | Fri | 1.541016 | 1.560712 | 1.513733 | 0.04697934 | 1.46 | 1.6 | 1.551006 | 1.53 | 1.502426 | 1.609 | 1.444
2020-07-19 | 14:00 |  | 2020/7/19 14:00 | 1.504488 | 1.501508 | 1.522567 | 1.521624 | 1.500474 | 1.544431 | 1.527215 | 1.518455 | 1.535315 | Fri | 1.519564 | 1.544431 | 1.500474 | 0.04395708 | 1.46 | 1.6 | 1.551006 | 1.53 | 1.502426 | 1.609 | 1.444
2020-07-19 | 16:00 |  | 2020/7/19 16:00 | 1.51588 | 1.536637 | 1.546216 | 1.504388 | 1.535176 | 1.552345 | 1.554306 | 1.530449 | 1.544748 | Fri | 1.535572 | 1.554306 | 1.504388 | 0.04991775 | 1.46 | 1.6 | 1.551006 | 1.53 | 1.502426 | 1.609 | 1.444
2020-07-20 | 8:00 | 202007020A | 2020/7/20 8:00 | 1.5342 | 1.553994 | 1.560218 | 1.518404 | 1.547733 | 1.594726 | 1.6 | 1.567757 | 1.581893 | Mon | 1.562103 | 1.6 | 1.518404 | 0.08159619 | 1.46 | 1.6 | 1.551006 | 1.53 | 1.502426 | 1.609 | 1.444
2020-07-20 | 10:00 |  | 2020/7/20 10:00 | 1.559403 | 1.53588 | 1.573074 | 1.526385 | 1.536836 | 1.573134 | 1.550388 | 1.598 | 1.601619 | Mon | 1.561636 | 1.601619 | 1.526385 | 0.07523413 | 1.46 | 1.6 | 1.551006 | 1.53 | 1.502426 | 1.609 | 1.444
2020-07-20 | 12:00 |  | 2020/7/20 12:00 | 1.496693 | 1.541233 | 1.511531 | 1.479109 | 1.547002 | 1.57496 | 1.525833 | 1.558098 | 1.541961 | Mon | 1.530713 | 1.57496 | 1.479109 | 0.09585145 | 1.46 | 1.6 | 1.551006 | 1.53 | 1.502426 | 1.609 | 1.444
2020-07-20 | 14:00 |  | 2020/7/20 14:00 | 1.510267 | 1.508421 | 1.500681 | 1.510775 | 1.506388 | 1.558801 | 1.557362 | 1.520795 | 1.576085 | Mon | 1.527731 | 1.576085 | 1.500681 | 0.07540345 | 1.46 | 1.6 | 1.551006 | 1.53 | 1.502426 | 1.609 | 1.444
2020-07-20 | 16:00 |  | 2020/7/20 16:00 | 1.512538 | 1.545833 | 1.523049 | 1.491144 | 1.545026 | 1.597 | 1.555723 | 1.5284 | 1.541304 | Mon | 1.53778 | 1.597 | 1.491144 | 0.1058557 | 1.46 | 1.6 | 1.551006 | 1.53 | 1.502426 | 1.609 | 1.444
2020-07-21 | 8:00 | 202007021A | 2020/7/21 8:00 | 1.557677 | 1.548529 | 1.562678 | 1.528386 | 1.552967 | 1.563153 | 1.546282 | 1.544284 | 1.557623 | Tue | 1.551287 | 1.563153 | 1.528386 | 0.03476641 | 1.46 | 1.6 | 1.551006 | 1.53 | 1.502426 | 1.609 | 1.444
2020-07-21 | 10:00 |  | 2020/7/21 10:00 | 1.525853 | 1.508241 | 1.53223 | 1.532381 | 1.52158 | 1.567356 | 1.554967 | 1.546193 | 1.576665 | Tue | 1.540607 | 1.576665 | 1.508241 | 0.06842331 | 1.46 | 1.6 | 1.551006 | 1.53 | 1.502426 | 1.609 | 1.444
2020-07-21 | 12:00 |  | 2020/7/21 12:00 | 1.495329 | 1.503404 | 1.532518 | 1.522657 | 1.503898 | 1.565331 | 1.534018 | 1.555993 | 1.577648 | Tue | 1.532311 | 1.577648 | 1.495329 | 0.08231915 | 1.46 | 1.6 | 1.551006 | 1.53 | 1.502426 | 1.609 | 1.444
2020-07-21 | 14:00 |  | 2020/7/21 14:00 | 1.496486 | 1.523416 | 1.51609 | 1.482705 | 1.501619 | 1.553624 | 1.531311 | 1.546017 | 1.546697 | Tue | 1.521996 | 1.553624 | 1.482705 | 0.07091935 | 1.46 | 1.6 | 1.551006 | 1.53 | 1.502426 | 1.609 | 1.444
2020-07-21 | 16:00 |  | 2020/7/21 16:00 | 1.493675 | 1.536407 | 1.529198 | 1.506362 | 1.516302 | 1.548234 | 1.539429 | 1.540802 | 1.565334 | Tue | 1.530638 | 1.565334 | 1.493675 | 0.07165864 | 1.46 | 1.6 | 1.551006 | 1.53 | 1.502426 | 1.609 | 1.444
2020-07-22 | 8:00 | 202007022A | 2020/7/22 8:00 | 1.506898 | 1.511962 | 1.529782 | 1.51675 | 1.523393 | 1.559919 | 1.561192 | 1.546945 | 1.535315 | Wed | 1.532462 | 1.561192 | 1.506898 | 0.05429318 | 1.46 | 1.6 | 1.551006 | 1.53 | 1.502426 | 1.609 | 1.444
2020-07-22 | 10:00 |  | 2020/7/22 10:00 | 1.513038 | 1.540544 | 1.515806 | 1.506482 | 1.537369 | 1.563168 | 1.531702 | 1.51829 | 1.564737 | Wed | 1.532349 | 1.564737 | 1.506482 | 0.05825526 | 1.46 | 1.6 | 1.551006 | 1.53 | 1.502426 | 1.609 | 1.444
2020-07-22 | 12:00 |  | 2020/7/22 12:00 | 1.53522 | 1.505091 | 1.508738 | 1.486709 | 1.537107 | 1.598 | 1.520748 | 1.552679 | 1.564166 | Wed | 1.534273 | 1.598 | 1.486709 | 0.111291 | 1.46 | 1.6 | 1.551006 | 1.53 | 1.502426 | 1.609 | 1.444
2020-07-22 | 14:00 |  | 2020/7/22 14:00 | 1.500015 | 1.510852 | 1.53044 | 1.524915 | 1.51584 | 1.553702 | 1.564491 | 1.525385 | 1.56515 | Wed | 1.53231 | 1.56515 | 1.500015 | 0.0651349 | 1.46 | 1.6 | 1.551006 | 1.53 | 1.502426 | 1.609 | 1.444
2020-07-22 | 16:00 |  | 2020/7/22 16:00 | 1.491724 | 1.517799 | 1.545572 | 1.490355 | 1.519974 | 1.553011 | 1.525021 | 1.554896 | 1.538518 | Wed | 1.526319 | 1.554896 | 1.490355 | 0.06454063 | 1.46 | 1.6 | 1.551006 | 1.53 | 1.502426 | 1.609 | 1.444
2020-07-23 | 8:00 | 202007023A | 2020/7/23 8:00 | 1.537544 | 1.535299 | 1.556043 | 1.502205 | 1.516378 | 1.568182 | 1.558807 | 1.543247 | 1.597 | Thu | 1.546078 | 1.597 | 1.502205 | 0.09479497 | 1.46 | 1.6 | 1.551006 | 1.53 | 1.502426 | 1.609 | 1.444
2020-07-23 | 10:00 |  | 2020/7/23 10:00 | 1.50636 | 1.542669 | 1.508336 | 1.503148 | 1.51735 | 1.597 | 1.555824 | 1.555663 | 1.559176 | Thu | 1.538392 | 1.597 | 1.503148 | 0.09385179 | 1.46 | 1.6 | 1.551006 | 1.53 | 1.502426 | 1.609 | 1.444
2020-07-23 | 12:00 |  | 2020/7/23 12:00 | 1.537291 | 1.543858 | 1.529569 | 1.491595 | 1.536179 | 1.570534 | 1.552717 | 1.535061 | 1.574705 | Thu | 1.541279 | 1.574705 | 1.491595 | 0.08311056 | 1.46 | 1.6 | 1.551006 | 1.53 | 1.502426 | 1.609 | 1.444
2020-07-23 | 14:00 |  | 2020/7/23 14:00 | 1.535181 | 1.521556 | 1.508412 | 1.497199 | 1.503405 | 1.567817 | 1.546591 | 1.520785 | 1.568221 | Thu | 1.529907 | 1.568221 | 1.497199 | 0.07102178 | 1.46 | 1.6 | 1.551006 | 1.53 | 1.502426 | 1.609 | 1.444
2020-07-23 | 16:00 |  | 2020/7/23 16:00 | 1.50697 | 1.512417 | 1.510037 | 1.489986 | 1.537767 | 1.54937 | 1.531833 | 1.529713 | 1.57389 | Thu | 1.526887 | 1.57389 | 1.489986 | 0.08390361 | 1.46 | 1.6 | 1.551006 | 1.53 | 1.502426 | 1.609 | 1.444
2020-07-24 | 8:00 | 202007024A | 2020/7/24 8:00 | 1.527821 | 1.553018 | 1.511243 | 1.507473 | 1.536741 | 1.597 | 1.559005 | 1.542953 | 1.550228 | Fri | 1.542831 | 1.597 | 1.507473 | 0.08952679 | 1.46 | 1.6 | 1.551006 | 1.53 | 1.502426 | 1.609 | 1.444
2020-07-24 | 10:00 |  | 2020/7/24 10:00 | 1.526865 | 1.528027 | 1.540669 | 1.496955 | 1.516472 | 1.542287 | 1.532848 | 1.526697 | 1.558973 | Fri | 1.529977 | 1.558973 | 1.496955 | 0.06201817 | 1.46 | 1.6 | 1.551006 | 1.53 | 1.502426 | 1.609 | 1.444
2020-07-24 | 12:00 |  | 2020/7/24 12:00 | 1.520528 | 1.507432 | 1.504646 | 1.48027 | 1.505135 | 1.548205 | 1.556732 | 1.520326 | 1.544679 | Fri | 1.520884 | 1.556732 | 1.48027 | 0.07646234 | 1.46 | 1.6 | 1.551006 | 1.53 | 1.502426 | 1.609 | 1.444
2020-07-24 | 14:00 |  | 2020/7/24 14:00 | 1.534714 | 1.527581 | 1.532367 | 1.507461 | 1.499963 | 1.546695 | 1.529996 | 1.549873 | 1.562729 | Fri | 1.532376 | 1.562729 | 1.499963 | 0.06276579 | 1.46 | 1.6 | 1.551006 | 1.53 | 1.502426 | 1.609 | 1.444
2020-07-24 | 16:00 |  | 2020/7/24 16:00 | 1.537885 | 1.508107 | 1.539031 | 1.511968 | 1.523212 | 1.563973 | 1.559969 | 1.547148 | 1.551552 | Fri | 1.538094 | 1.563973 | 1.508107 | 0.05586554 | 1.46 | 1.6 | 1.551006 | 1.53 | 1.502426 | 1.609 | 1.444
2020-07-25 | 8:00 | 202007025A | 2020/7/25 8:00 | 1.574629 | 1.538449 | 1.542109 | 1.544773 | 1.554161 | 1.603534 | 1.603364 | 1.599 | 1.595248 | Mon | 1.572807 | 1.603534 | 1.538449 | 0.06508486 | 1.46 | 1.6 | 1.551006 | 1.53 | 1.502426 | 1.609 | 1.444
2020-07-25 | 10:00 |  | 2020/7/25 10:00 | 1.526252 | 1.552727 | 1.561175 | 1.54505 | 1.552369 | 1.570323 | 1.572923 | 1.582639 | 1.568364 | Mon | 1.559091 | 1.582639 | 1.526252 | 0.05638751 | 1.46 | 1.6 | 1.551006 | 1.53 | 1.502426 | 1.609 | 1.444
2020-07-25 | 12:00 |  | 2020/7/25 12:00 | 1.534823 | 1.513543 | 1.520514 | 1.485604 | 1.507461 | 1.545849 | 1.556302 | 1.558 | 1.532606 | Mon | 1.5283 | 1.558 | 1.485604 | 0.07239594 | 1.46 | 1.6 | 1.551006 | 1.53 | 1.502426 | 1.609 | 1.444
2020-07-25 | 14:00 |  | 2020/7/25 14:00 | 1.515188 | 1.542014 | 1.539282 | 1.487934 | 1.499922 | 1.569676 | 1.566364 | 1.53814 | 1.528691 | Mon | 1.531912 | 1.569676 | 1.487934 | 0.08174258 | 1.46 | 1.6 | 1.551006 | 1.53 | 1.502426 | 1.609 | 1.444
2020-07-25 | 16:00 |  | 2020/7/25 16:00 | 1.523885 | 1.536764 | 1.535356 | 1.478914 | 1.507099 | 1.53943 | 1.540816 | 1.561919 | 1.550184 | Mon | 1.530485 | 1.561919 | 1.478914 | 0.08300533 | 1.46 | 1.6 | 1.551006 | 1.53 | 1.502426 | 1.609 | 1.444
2020-07-26 | 8:00 | 202007026A | 2020/7/26 8:00 | 1.540502 | 1.538443 | 1.550511 | 1.520649 | 1.561181 | 1.598811 | 1.557194 | 1.542634 | 1.561287 | Tue | 1.552357 | 1.598811 | 1.520649 | 0.07816239 | 1.46 | 1.6 | 1.551006 | 1.53 | 1.502426 | 1.609 | 1.444
2020-07-26 | 10:00 |  | 2020/7/26 10:00 | 1.533414 | 1.552252 | 1.552175 | 1.492289 | 1.512745 | 1.570524 | 1.547685 | 1.566943 | 1.547685 | Tue | 1.541746 | 1.570524 | 1.492289 | 0.07823494 | 1.46 | 1.6 | 1.551006 | 1.53 | 1.502426 | 1.609 | 1.444
2020-07-26 | 12:00 |  | 2020/7/26 12:00 | 1.497262 | 1.539191 | 1.516156 | 1.489736 | 1.529084 | 1.572787 | 1.529473 | 1.555738 | 1.57159 | Tue | 1.533446 | 1.572787 | 1.489736 | 0.08305054 | 1.46 | 1.6 | 1.551006 | 1.53 | 1.502426 | 1.609 | 1.444
2020-07-26 | 14:00 |  | 2020/7/26 14:00 | 1.532597 | 1.532718 | 1.510963 | 1.496308 | 1.518767 | 1.546416 | 1.530665 | 1.530134 | 1.541906 | Tue | 1.526719 | 1.546416 | 1.496308 | 0.05010833 | 1.46 | 1.6 | 1.551006 | 1.53 | 1.502426 | 1.609 | 1.444
2020-07-26 | 16:00 |  | 2020/7/26 16:00 | 1.508748 | 1.510452 | 1.521744 | 1.517431 | 1.516744 | 1.539352 | 1.538919 | 1.557141 | 1.562217 | Tue | 1.530305 | 1.562217 | 1.508748 | 0.05346808 | 1.46 | 1.6 | 1.551006 | 1.53 | 1.502426 | 1.609 | 1.444
2020-07-27 | 8:00 | 202007027A | 2020/7/27 8:00 | 1.520075 | 1.50234 | 1.515656 | 1.511106 | 1.521808 | 1.538295 | 1.560038 | 1.519143 | 1.529657 | Wed | 1.524235 | 1.560038 | 1.50234 | 0.05769818 | 1.46 | 1.6 | 1.551006 | 1.53 | 1.502426 | 1.609 | 1.444
2020-07-27 | 10:00 |  | 2020/7/27 10:00 | 1.512157 | 1.535863 | 1.519955 | 1.503673 | 1.535267 | 1.559636 | 1.518923 | 1.538712 | 1.544145 | Wed | 1.529815 | 1.559636 | 1.503673 | 0.05596294 | 1.46 | 1.6 | 1.551006 | 1.53 | 1.502426 | 1.609 | 1.444
2020-07-27 | 12:00 |  | 2020/7/27 12:00 | 1.491499 | 1.519333 | 1.503796 | 1.518219 | 1.541324 | 1.538312 | 1.55967 | 1.556892 | 1.529587 | Wed | 1.528737 | 1.55967 | 1.491499 | 0.06817066 | 1.46 | 1.6 | 1.551006 | 1.53 | 1.502426 | 1.609 | 1.444
2020-07-27 | 14:00 |  | 2020/7/27 14:00 | 1.524178 | 1.540855 | 1.525978 | 1.53118 | 1.516456 | 1.548343 | 1.569891 | 1.573727 | 1.572501 | Wed | 1.54479 | 1.573727 | 1.516456 | 0.05727132 | 1.46 | 1.6 | 1.551006 | 1.53 | 1.502426 | 1.609 | 1.444
2020-07-27 | 16:00 |  | 2020/7/27 16:00 | 1.513045 | 1.506555 | 1.536878 | 1.487427 | 1.524413 | 1.56435 | 1.541752 | 1.568745 | 1.584834 | Wed | 1.536444 | 1.584834 | 1.487427 | 0.09740779 | 1.46 | 1.6 | 1.551006 | 1.53 | 1.502426 | 1.609 | 1.444
2020-07-28 | 8:00 | 202007028A | 2020/7/28 8:00 | 1.529545 | 1.554178 | 1.536115 | 1.503654 | 1.550852 | 1.558564 | 1.575237 | 1.55203 | 1.574364 | Thu | 1.548282 | 1.575237 | 1.503654 | 0.07158323 | 1.46 | 1.6 | 1.551006 | 1.53 | 1.502426 | 1.609 | 1.444
2020-07-28 | 10:00 |  | 2020/7/28 10:00 | 1.534166 | 1.50753 | 1.53119 | 1.530419 | 1.514464 | 1.582194 | 1.554963 | 1.543805 | 1.53716 | Thu | 1.537321 | 1.582194 | 1.50753 | 0.07466465 | 1.46 | 1.6 | 1.551006 | 1.53 | 1.502426 | 1.609 | 1.444
2020-07-28 | 12:00 |  | 2020/7/28 12:00 | 1.516605 | 1.542 | 1.539841 | 1.509282 | 1.519766 | 1.561583 | 1.562666 | 1.565489 | 1.569458 | Thu | 1.542966 | 1.569458 | 1.509282 | 0.06017514 | 1.46 | 1.6 | 1.551006 | 1.53 | 1.502426 | 1.609 | 1.444
2020-07-28 | 14:00 |  | 2020/7/28 14:00 | 1.516429 | 1.540306 | 1.524556 | 1.523524 | 1.542135 | 1.553249 | 1.568359 | 1.550748 | 1.537388 | Thu | 1.539633 | 1.568359 | 1.516429 | 0.05193022 | 1.46 | 1.6 | 1.551006 | 1.53 | 1.502426 | 1.609 | 1.444
2020-07-28 | 16:00 |  | 2020/7/28 16:00 | 1.498046 | 1.550368 | 1.527333 | 1.530931 | 1.546641 | 1.573645 | 1.570962 | 1.566394 | 1.538176 | Thu | 1.544722 | 1.573645 | 1.498046 | 0.07559868 | 1.46 | 1.6 | 1.551006 | 1.53 | 1.502426 | 1.609 | 1.444
2020-07-29 | 8:00 | 202007029A | 2020/7/29 8:00 | 1.539364 | 1.551208 | 1.528889 | 1.537391 | 1.552963 | 1.561483 | 1.56397 | 1.579677 | 1.599 | Fri | 1.557105 | 1.599 | 1.528889 | 0.07011139 | 1.46 | 1.6 | 1.551006 | 1.53 | 1.502426 | 1.609 | 1.444
2020-07-29 | 10:00 |  | 2020/7/29 10:00 | 1.521234 | 1.540824 | 1.516841 | 1.500997 | 1.539711 | 1.5726 | 1.537279 | 1.542681 | 1.536311 | Fri | 1.534275 | 1.5726 | 1.500997 | 0.07160263 | 1.46 | 1.6 | 1.551006 | 1.53 | 1.502426 | 1.609 | 1.444
2020-07-29 | 12:00 |  | 2020/7/29 12:00 | 1.538326 | 1.545393 | 1.511566 | 1.523748 | 1.527933 | 1.580499 | 1.5298 | 1.572912 | 1.554648 | Fri | 1.542758 | 1.580499 | 1.511566 | 0.06893344 | 1.46 | 1.6 | 1.551006 | 1.53 | 1.502426 | 1.609 | 1.444
2020-07-29 | 14:00 |  | 2020/7/29 14:00 | 1.496657 | 1.516321 | 1.544756 | 1.516357 | 1.515098 | 1.582681 | 1.569382 | 1.546067 | 1.539024 | Fri | 1.53626 | 1.582681 | 1.496657 | 0.08602435 | 1.46 | 1.6 | 1.551006 | 1.53 | 1.502426 | 1.609 | 1.444
2020-07-29 | 16:00 |  | 2020/7/29 16:00 | 1.507008 | 1.511573 | 1.532289 | 1.527707 | 1.523283 | 1.562526 | 1.526255 | 1.573208 | 1.568416 | Fri | 1.536918 | 1.573208 | 1.507008 | 0.06620012 | 1.46 | 1.6 | 1.551006 | 1.53 | 1.502426 | 1.609 | 1.444
2020-07-30 | 8:00 | 202007030A | 2020/7/30 8:00 | 1.546881 | 1.545293 | 1.555915 | 1.557019 | 1.577515 | 1.597289 | 1.581638 | 1.581496 | 1.591284 | Mon | 1.570481 | 1.597289 | 1.545293 | 0.05199534 | 1.46 | 1.6 | 1.551006 | 1.53 | 1.502426 | 1.609 | 1.444
2020-07-30 | 10:00 |  | 2020/7/30 10:00 | 1.552641 | 1.581908 | 1.540517 | 1.558011 | 1.563397 | 1.6 | 1.576978 | 1.58183 | 1.601815 | Mon | 1.573011 | 1.601815 | 1.540517 | 0.06129809 | 1.46 | 1.6 | 1.551006 | 1.53 | 1.502426 | 1.609 | 1.444
2020-07-30 | 12:00 |  | 2020/7/30 12:00 | 1.504518 | 1.553872 | 1.541722 | 1.494578 | 1.532475 | 1.574726 | 1.532578 | 1.541359 | 1.581274 | Mon | 1.539678 | 1.581274 | 1.494578 | 0.08669584 | 1.46 | 1.6 | 1.551006 | 1.53 | 1.502426 | 1.609 | 1.444
2020-07-30 | 14:00 |  | 2020/7/30 14:00 | 1.528036 | 1.508605 | 1.529699 | 1.534837 | 1.546887 | 1.54651 | 1.543911 | 1.529486 | 1.567134 | Mon | 1.537234 | 1.567134 | 1.508605 | 0.05852919 | 1.46 | 1.6 | 1.551006 | 1.53 | 1.502426 | 1.609 | 1.444
2020-07-30 | 16:00 |  | 2020/7/30 16:00 | 1.516986 | 1.533545 | 1.549746 | 1.523455 | 1.505491 | 1.550693 | 1.574949 | 1.555936 | 1.567884 | Mon | 1.542076 | 1.574949 | 1.505491 | 0.06945763 | 1.46 | 1.6 | 1.551006 | 1.53 | 1.502426 | 1.609 | 1.444
2020-07-31 | 8:00 | 202007031A | 2020/7/31 8:00 | 1.560345 | 1.557995 | 1.532504 | 1.528497 | 1.560154 | 1.565652 | 1.564008 | 1.590292 | 1.558003 | Tue | 1.557495 | 1.590292 | 1.528497 | 0.06179516 | 1.46 | 1.6 | 1.551006 | 1.53 | 1.502426 | 1.609 | 1.444
2020-07-31 | 10:00 |  | 2020/7/31 10:00 | 1.514064 | 1.537755 | 1.54871 | 1.500423 | 1.54253 | 1.583534 | 1.540519 | 1.566492 | 1.573295 | Tue | 1.545258 | 1.583534 | 1.500423 | 0.08311111 | 1.46 | 1.6 | 1.551006 | 1.53 | 1.502426 | 1.609 | 1.444
2020-07-31 | 12:00 |  | 2020/7/31 12:00 | 1.498882 | 1.523692 | 1.542023 | 1.510081 | 1.516793 | 1.567694 | 1.536985 | 1.531092 | 1.562157 | Tue | 1.532155 | 1.567694 | 1.498882 | 0.06881162 | 1.46 | 1.6 | 1.551006 | 1.53 | 1.502426 | 1.609 | 1.444
2020-07-31 | 14:00 |  | 2020/7/31 14:00 | 1.495878 | 1.520529 | 1.521955 | 1.511828 | 1.545089 | 1.592493 | 1.550953 | 1.544698 | 1.540085 | Tue | 1.535945 | 1.592493 | 1.495878 | 0.09661505 | 1.46 | 1.6 | 1.551006 | 1.53 | 1.502426 | 1.609 | 1.444
2020-07-31 | 16:00 |  | 2020/7/31 16:00 | 1.508567 | 1.527815 | 1.534833 | 1.500136 | 1.543541 | 1.578745 | 1.546184 | 1.54085 | 1.54191 | Tue | 1.535842 | 1.578745 | 1.500136 | 0.07860933 | 1.46 | 1.6 | 1.551006 | 1.53 | 1.502426 | 1.609 | 1.444
2020-08-01 | 8:00 | 20200801A | 2020/8/1 8:00 | 1.540536 | 1.541453 | 1.507203 | 1.4984 | 1.509604 | 1.592228 | 1.536833 | 1.535692 | 1.572491 | Wed | 1.53716 | 1.592228 | 1.4984 | 0.09382821 | 1.46 | 1.6 | 1.551006 | 1.53 | 1.502426 | 1.609 | 1.444
2020-08-01 | 10:00 |  | 2020/8/1 10:00 | 1.506164 | 1.538174 | 1.536478 | 1.506306 | 1.527591 | 1.561914 | 1.526363 | 1.540971 | 1.550697 | Wed | 1.53274 | 1.561914 | 1.506164 | 0.05574999 | 1.46 | 1.6 | 1.551006 | 1.53 | 1.502426 | 1.609 | 1.444
2020-08-01 | 12:00 |  | 2020/8/1 12:00 | 1.521962 | 1.532557 | 1.541551 | 1.514212 | 1.511496 | 1.597 | 1.54993 | 1.57124 | 1.542821 | Wed | 1.54253 | 1.597 | 1.511496 | 0.08550391 | 1.46 | 1.6 | 1.551006 | 1.53 | 1.502426 | 1.609 | 1.444
2020-08-01 | 14:00 |  | 2020/8/1 14:00 | 1.510508 | 1.547618 | 1.518968 | 1.489126 | 1.5456 | 1.553111 | 1.564827 | 1.553698 | 1.554698 | Wed | 1.537573 | 1.564827 | 1.489126 | 0.0757006 | 1.46 | 1.6 | 1.551006 | 1.53 | 1.502426 | 1.609 | 1.444
2020-08-01 | 16:00 |  | 2020/8/1 16:00 | 1.495597 | 1.533849 | 1.528531 | 1.487372 | 1.515265 | 1.572265 | 1.548963 | 1.555334 | 1.554881 | Wed | 1.532451 | 1.572265 | 1.487372 | 0.08489259 | 1.46 | 1.6 | 1.551006 | 1.53 | 1.502426 | 1.609 | 1.444
2020-08-02 | 8:00 | 20200802A | 2020/8/2 8:00 | 1.51713 | 1.540177 | 1.551441 | 1.515749 | 1.517912 | 1.59921 | 1.578517 | 1.53824 | 1.579387 | Thu | 1.54864 | 1.59921 | 1.515749 | 0.08346057 | 1.46 | 1.6 | 1.551006 | 1.53 | 1.502426 | 1.609 | 1.444
2020-08-02 | 10:00 |  | 2020/8/2 10:00 | 1.504887 | 1.529444 | 1.548657 | 1.534195 | 1.509083 | 1.556736 | 1.57227 | 1.545352 | 1.583489 | Thu | 1.542679 | 1.583489 | 1.504887 | 0.07860206 | 1.46 | 1.6 | 1.551006 | 1.53 | 1.502426 | 1.609 | 1.444
2020-08-02 | 12:00 |  | 2020/8/2 12:00 | 1.5228 | 1.514303 | 1.525375 | 1.520982 | 1.51721 | 1.567189 | 1.569009 | 1.534753 | 1.572045 | Thu | 1.538185 | 1.572045 | 1.514303 | 0.05774198 | 1.46 | 1.6 | 1.551006 | 1.53 | 1.502426 | 1.609 | 1.444
2020-08-02 | 14:00 |  | 2020/8/2 14:00 | 1.542968 | 1.553974 | 1.552055 | 1.526666 | 1.535999 | 1.565188 | 1.542237 | 1.547744 | 1.560502 | Thu | 1.547481 | 1.565188 | 1.526666 | 0.03852206 | 1.46 | 1.6 | 1.551006 | 1.53 | 1.502426 | 1.609 | 1.444
2020-08-02 | 16:00 |  | 2020/8/2 16:00 | 1.510748 | 1.537643 | 1.539656 | 1.530869 | 1.549242 | 1.570864 | 1.543928 | 1.564483 | 1.553978 | Thu | 1.544601 | 1.570864 | 1.510748 | 0.06011652 | 1.46 | 1.6 | 1.551006 | 1.53 | 1.502426 | 1.609 | 1.444
2020-08-03 | 8:00 | 20200803A | 2020/8/3 8:00 | 1.549815 | 1.549789 | 1.563419 | 1.507732 | 1.515057 | 1.570258 | 1.543469 | 1.57388 | 1.58162 | Fri | 1.55056 | 1.58162 | 1.507732 | 0.07388771 | 1.46 | 1.6 | 1.551006 | 1.53 | 1.502426 | 1.609 | 1.444
2020-08-03 | 10:00 |  | 2020/8/3 10:00 | 1.537251 | 1.539456 | 1.537726 | 1.495437 | 1.505659 | 1.553455 | 1.527857 | 1.526406 | 1.543476 | Fri | 1.529636 | 1.553455 | 1.495437 | 0.05801813 | 1.46 | 1.6 | 1.551006 | 1.53 | 1.502426 | 1.609 | 1.444
2020-08-03 | 12:00 |  | 2020/8/3 12:00 | 1.524321 | 1.531425 | 1.538415 | 1.534844 | 1.525975 | 1.575602 | 1.572624 | 1.547532 | 1.544789 | Fri | 1.543948 | 1.575602 | 1.524321 | 0.05128152 | 1.46 | 1.6 | 1.551006 | 1.53 | 1.502426 | 1.609 | 1.444
2020-08-03 | 14:00 |  | 2020/8/3 14:00 | 1.538997 | 1.54229 | 1.519973 | 1.491988 | 1.519602 | 1.571559 | 1.532255 | 1.557706 | 1.578601 | Fri | 1.539219 | 1.578601 | 1.491988 | 0.08661296 | 1.46 | 1.6 | 1.551006 | 1.53 | 1.502426 | 1.609 | 1.444
2020-08-03 | 16:00 |  | 2020/8/3 16:00 | 1.518607 | 1.522955 | 1.535909 | 1.531401 | 1.531298 | 1.56129 | 1.565038 | 1.557946 | 1.543435 | Fri | 1.540875 | 1.565038 | 1.518607 | 0.04643062 | 1.46 | 1.6 | 1.551006 | 1.53 | 1.502426 | 1.609 | 1.444
2020-08-04 | 8:00 | 20200804A | 2020/8/4 8:00 | 1.553337 | 1.562024 | 1.574575 | 1.540587 | 1.545061 | 1.6 | 1.57501 | 1.594467 | 1.598754 | Mon | 1.571535 | 1.6 | 1.540587 | 0.05941332 | 1.46 | 1.6 | 1.551006 | 1.53 | 1.502426 | 1.609 | 1.444
2020-08-04 | 10:00 |  | 2020/8/4 10:00 | 1.559656 | 1.560297 | 1.557054 | 1.528451 | 1.545566 | 1.596057 | 1.597 | 1.564052 | 1.567268 | Mon | 1.563933 | 1.597 | 1.528451 | 0.06854879 | 1.46 | 1.6 | 1.551006 | 1.53 | 1.502426 | 1.609 | 1.444
2020-08-04 | 12:00 |  | 2020/8/4 12:00 | 1.523637 | 1.507824 | 1.553638 | 1.523315 | 1.537777 | 1.597 | 1.563267 | 1.55983 | 1.578926 | Mon | 1.549468 | 1.597 | 1.507824 | 0.08917645 | 1.46 | 1.6 | 1.551006 | 1.53 | 1.502426 | 1.609 | 1.444
2020-08-04 | 14:00 |  | 2020/8/4 14:00 | 1.499586 | 1.52551 | 1.525933 | 1.529693 | 1.549753 | 1.56138 | 1.554663 | 1.527656 | 1.568235 | Mon | 1.538045 | 1.568235 | 1.499586 | 0.06864899 | 1.46 | 1.6 | 1.551006 | 1.53 | 1.502426 | 1.609 | 1.444
2020-08-04 | 16:00 |  | 2020/8/4 16:00 | 1.498965 | 1.515735 | 1.537356 | 1.507139 | 1.540075 | 1.556649 | 1.568582 | 1.565033 | 1.562109 | Mon | 1.539071 | 1.568582 | 1.498965 | 0.06961679 | 1.46 | 1.6 | 1.551006 | 1.53 | 1.502426 | 1.609 | 1.444
2020-08-05 | 8:00 | 20200805A | 2020/8/5 8:00 | 1.563525 | 1.542381 | 1.567266 | 1.513555 | 1.552808 | 1.595 | 1.581895 | 1.564227 | 1.565084 | Tue | 1.560638 | 1.595 | 1.513555 | 0.08144494 | 1.46 | 1.6 | 1.551006 | 1.53 | 1.502426 | 1.609 | 1.444
2020-08-05 | 10:00 |  | 2020/8/5 10:00 | 1.522148 | 1.548271 | 1.524194 | 1.53365 | 1.521447 | 1.555142 | 1.561771 | 1.581094 | 1.571497 | Tue | 1.546579 | 1.581094 | 1.521447 | 0.05964699 | 1.46 | 1.6 | 1.551006 | 1.53 | 1.502426 | 1.609 | 1.444
2020-08-05 | 12:00 |  | 2020/8/5 12:00 | 1.526178 | 1.540194 | 1.552311 | 1.531954 | 1.522513 | 1.559549 | 1.569 | 1.540585 | 1.548454 | Tue | 1.543415 | 1.569 | 1.522513 | 0.04648657 | 1.46 | 1.6 | 1.551006 | 1.53 | 1.502426 | 1.609 | 1.444
2020-08-05 | 14:00 |  | 2020/8/5 14:00 | 1.526934 | 1.538678 | 1.521284 | 1.516795 | 1.517683 | 1.549656 | 1.54984 | 1.565795 | 1.580085 | Tue | 1.54075 | 1.580085 | 1.516795 | 0.06329062 | 1.46 | 1.6 | 1.551006 | 1.53 | 1.502426 | 1.609 | 1.444
2020-08-05 | 16:00 |  | 2020/8/5 16:00 | 1.515891 | 1.51569 | 1.546172 | 1.520211 | 1.510804 | 1.562482 | 1.525216 | 1.550119 | 1.540034 | Tue | 1.531847 | 1.562482 | 1.510804 | 0.05167864 | 1.46 | 1.6 | 1.551006 | 1.53 | 1.502426 | 1.609 | 1.444
2020-08-06 | 8:00 | 20200806A | 2020/8/6 8:00 | 1.519188 | 1.552416 | 1.540782 | 1.488009 | 1.547571 | 1.579791 | 1.557426 | 1.568758 | 1.555007 | Wed | 1.545439 | 1.579791 | 1.488009 | 0.09178235 | 1.46 | 1.6 | 1.551006 | 1.53 | 1.502426 | 1.609 | 1.444
2020-08-06 | 10:00 |  | 2020/8/6 10:00 | 1.529831 | 1.546162 | 1.51297 | 1.513269 | 1.516208 | 1.583826 | 1.535716 | 1.535255 | 1.584238 | Wed | 1.539719 | 1.584238 | 1.51297 | 0.07126742 | 1.46 | 1.6 | 1.551006 | 1.53 | 1.502426 | 1.609 | 1.444
2020-08-06 | 12:00 |  | 2020/8/6 12:00 | 1.523992 | 1.545998 | 1.514199 | 1.514279 | 1.543624 | 1.548083 | 1.531169 | 1.567475 | 1.570276 | Wed | 1.5399 | 1.570276 | 1.514199 | 0.05607758 | 1.46 | 1.6 | 1.551006 | 1.53 | 1.502426 | 1.609 | 1.444
2020-08-06 | 14:00 |  | 2020/8/6 14:00 | 1.524462 | 1.550032 | 1.523169 | 1.501515 | 1.506767 | 1.578921 | 1.574 | 1.54675 | 1.578093 | Wed | 1.542634 | 1.578921 | 1.501515 | 0.07740678 | 1.46 | 1.6 | 1.551006 | 1.53 | 1.502426 | 1.609 | 1.444
2020-08-06 | 16:00 |  | 2020/8/6 16:00 | 1.496581 | 1.522679 | 1.52433 | 1.507288 | 1.525215 | 1.593216 | 1.529864 | 1.567318 | 1.564075 | Wed | 1.53673 | 1.593216 | 1.496581 | 0.09663544 | 1.46 | 1.6 | 1.551006 | 1.53 | 1.502426 | 1.609 | 1.444
2020-08-07 | 8:00 | 20200807A | 2020/8/7 8:00 | 1.542808 | 1.551905 | 1.521209 | 1.536763 | 1.549058 | 1.564668 | 1.53922 | 1.549199 | 1.578267 | Thu | 1.548122 | 1.578267 | 1.521209 | 0.05705856 | 1.46 | 1.6 | 1.551006 | 1.53 | 1.502426 | 1.609 | 1.444
2020-08-07 | 10:00 |  | 2020/8/7 10:00 | 1.522472 | 1.524573 | 1.514842 | 1.499619 | 1.51736 | 1.597 | 1.574306 | 1.566528 | 1.577767 | Thu | 1.54383 | 1.597 | 1.499619 | 0.09738086 | 1.46 | 1.6 | 1.551006 | 1.53 | 1.502426 | 1.609 | 1.444
2020-08-07 | 12:00 |  | 2020/8/7 12:00 | 1.544935 | 1.542007 | 1.548535 | 1.50406 | 1.523127 | 1.559116 | 1.559715 | 1.568013 | 1.576026 | Thu | 1.547282 | 1.576026 | 1.50406 | 0.07196625 | 1.46 | 1.6 | 1.551006 | 1.53 | 1.502426 | 1.609 | 1.444
2020-08-07 | 14:00 |  | 2020/8/7 14:00 | 1.531786 | 1.523617 | 1.551007 | 1.531019 | 1.546758 | 1.567279 | 1.557455 | 1.556872 | 1.535262 | Thu | 1.544562 | 1.567279 | 1.523617 | 0.04366178 | 1.46 | 1.6 | 1.551006 | 1.53 | 1.502426 | 1.609 | 1.444
2020-08-07 | 16:00 |  | 2020/8/7 16:00 | 1.51887 | 1.506792 | 1.541627 | 1.503016 | 1.533997 | 1.546387 | 1.554727 | 1.549855 | 1.573829 | Thu | 1.536567 | 1.573829 | 1.503016 | 0.07081375 | 1.46 | 1.6 | 1.551006 | 1.53 | 1.502426 | 1.609 | 1.444
2020-08-08 | 8:00 | 20200808A | 2020/8/8 8:00 | 1.522466 | 1.54714 | 1.53573 | 1.517576 | 1.550514 | 1.573623 | 1.577289 | 1.567901 | 1.581911 | Fri | 1.552683 | 1.581911 | 1.517576 | 0.06433423 | 1.46 | 1.6 | 1.551006 | 1.53 | 1.502426 | 1.609 | 1.444
2020-08-08 | 10:00 |  | 2020/8/8 10:00 | 1.498429 | 1.549843 | 1.517151 | 1.505934 | 1.553521 | 1.582489 | 1.530178 | 1.557553 | 1.582337 | Fri | 1.541937 | 1.582489 | 1.498429 | 0.08405969 | 1.46 | 1.6 | 1.551006 | 1.53 | 1.502426 | 1.609 | 1.444
2020-08-08 | 12:00 |  | 2020/8/8 12:00 | 1.518098 | 1.53127 | 1.550211 | 1.514145 | 1.544186 | 1.592819 | 1.54007 | 1.526131 | 1.575564 | Fri | 1.54361 | 1.592819 | 1.514145 | 0.07867394 | 1.46 | 1.6 | 1.551006 | 1.53 | 1.502426 | 1.609 | 1.444
2020-08-08 | 14:00 |  | 2020/8/8 14:00 | 1.531266 | 1.508629 | 1.533091 | 1.510567 | 1.516205 | 1.563623 | 1.542331 | 1.526887 | 1.536575 | Fri | 1.529908 | 1.563623 | 1.508629 | 0.05499413 | 1.46 | 1.6 | 1.551006 | 1.53 | 1.502426 | 1.609 | 1.444
2020-08-08 | 16:00 |  | 2020/8/8 16:00 | 1.506483 | 1.55347 | 1.527396 | 1.533675 | 1.521083 | 1.555486 | 1.565232 | 1.525184 | 1.557237 | Fri | 1.538361 | 1.565232 | 1.506483 | 0.05874957 | 1.46 | 1.6 | 1.551006 | 1.53 | 1.502426 | 1.609 | 1.444
2020-08-14 | 8:00 | 202008014A | 2020/8/14 8:00 | 1.535577 | 1.599 | 1.561065 | 1.563174 | 1.559626 | 1.59917 | 1.578144 | 1.566424 | 1.596 | Mon | 1.573131 | 1.59917 | 1.535577 | 0.06359332 | 1.46 | 1.6 | 1.551006 | 1.53 | 1.502426 | 1.609 | 1.444
2020-08-14 | 10:00 |  | 2020/8/14 10:00 | 1.551892 | 1.559071 | 1.570017 | 1.557016 | 1.57776 | 1.6 | 1.595 | 1.557836 | 1.592375 | Mon | 1.573441 | 1.6 | 1.551892 | 0.04810779 | 1.46 | 1.6 | 1.551006 | 1.53 | 1.502426 | 1.609 | 1.444
2020-08-14 | 12:00 |  | 2020/8/14 12:00 | 1.543259 | 1.52038 | 1.554694 | 1.493602 | 1.517094 | 1.595 | 1.545114 | 1.533393 | 1.582182 | Mon | 1.542747 | 1.595 | 1.493602 | 0.1013979 | 1.46 | 1.6 | 1.551006 | 1.53 | 1.502426 | 1.609 | 1.444
2020-08-14 | 14:00 |  | 2020/8/14 14:00 | 1.513722 | 1.539918 | 1.518878 | 1.518232 | 1.554632 | 1.574114 | 1.526773 | 1.532452 | 1.545782 | Mon | 1.536056 | 1.574114 | 1.513722 | 0.06039147 | 1.46 | 1.6 | 1.551006 | 1.53 | 1.502426 | 1.609 | 1.444
2020-08-14 | 16:00 |  | 2020/8/14 16:00 | 1.508783 | 1.536581 | 1.535017 | 1.532244 | 1.515539 | 1.595 | 1.574698 | 1.574036 | 1.570464 | Mon | 1.549151 | 1.595 | 1.508783 | 0.08621658 | 1.46 | 1.6 | 1.551006 | 1.53 | 1.502426 | 1.609 | 1.444
2020-08-15 | 8:00 | 202008015A | 2020/8/15 8:00 | 1.515645 | 1.53382 | 1.567145 | 1.536376 | 1.548542 | 1.601537 | 1.546613 | 1.552254 | 1.580948 | Tue | 1.553653 | 1.601537 | 1.515645 | 0.08589145 | 1.46 | 1.6 | 1.551006 | 1.53 | 1.502426 | 1.609 | 1.444
2020-08-15 | 10:00 |  | 2020/8/15 10:00 | 1.548785 | 1.519081 | 1.526928 | 1.523662 | 1.527442 | 1.595403 | 1.570748 | 1.576835 | 1.59336 | Tue | 1.553583 | 1.595403 | 1.519081 | 0.07632286 | 1.46 | 1.6 | 1.551006 | 1.53 | 1.502426 | 1.609 | 1.444
2020-08-15 | 12:00 |  | 2020/8/15 12:00 | 1.509917 | 1.526784 | 1.513473 | 1.498296 | 1.516203 | 1.577153 | 1.570417 | 1.525495 | 1.584034 | Tue | 1.535753 | 1.584034 | 1.498296 | 0.08573854 | 1.46 | 1.6 | 1.551006 | 1.53 | 1.502426 | 1.609 | 1.444
2020-08-15 | 14:00 |  | 2020/8/15 14:00 | 1.519094 | 1.514588 | 1.505516 | 1.497387 | 1.550328 | 1.557558 | 1.574009 | 1.556733 | 1.571517 | Tue | 1.538526 | 1.574009 | 1.497387 | 0.07662196 | 1.46 | 1.6 | 1.551006 | 1.53 | 1.502426 | 1.609 | 1.444
2020-08-15 | 16:00 |  | 2020/8/15 16:00 | 1.511174 | 1.549936 | 1.546089 | 1.518224 | 1.522403 | 1.58117 | 1.548056 | 1.57007 | 1.563956 | Tue | 1.545675 | 1.58117 | 1.511174 | 0.06999662 | 1.46 | 1.6 | 1.551006 | 1.53 | 1.502426 | 1.609 | 1.444
2020-08-16 | 8:00 | 202008016A | 2020/8/16 8:00 | 1.522294 | 1.518832 | 1.551651 | 1.49037 | 1.535902 | 1.551884 | 1.558636 | 1.534794 | 1.538814 | Wed | 1.533686 | 1.558636 | 1.49037 | 0.06826519 | 1.46 | 1.6 | 1.551006 | 1.53 | 1.502426 | 1.609 | 1.444
2020-08-16 | 10:00 |  | 2020/8/16 10:00 | 1.544129 | 1.524174 | 1.547527 | 1.502128 | 1.540463 | 1.554288 | 1.526568 | 1.555903 | 1.548 | Wed | 1.538131 | 1.555903 | 1.502128 | 0.05377548 | 1.46 | 1.6 | 1.551006 | 1.53 | 1.502426 | 1.609 | 1.444
2020-08-16 | 12:00 |  | 2020/8/16 12:00 | 1.539277 | 1.53585 | 1.524296 | 1.514394 | 1.534763 | 1.559593 | 1.535273 | 1.554021 | 1.542956 | Wed | 1.537825 | 1.559593 | 1.514394 | 0.04519903 | 1.46 | 1.6 | 1.551006 | 1.53 | 1.502426 | 1.609 | 1.444
2020-08-16 | 14:00 |  | 2020/8/16 14:00 | 1.541522 | 1.518968 | 1.553921 | 1.491998 | 1.538262 | 1.565538 | 1.545287 | 1.573578 | 1.567183 | Wed | 1.544029 | 1.573578 | 1.491998 | 0.08157905 | 1.46 | 1.6 | 1.551006 | 1.53 | 1.502426 | 1.609 | 1.444
2020-08-16 | 16:00 |  | 2020/8/16 16:00 | 1.503351 | 1.547628 | 1.52234 | 1.51948 | 1.517579 | 1.569724 | 1.555822 | 1.558085 | 1.549763 | Wed | 1.538197 | 1.569724 | 1.503351 | 0.06637292 | 1.46 | 1.6 | 1.551006 | 1.53 | 1.502426 | 1.609 | 1.444
2020-08-17 | 8:00 | 202008017A | 2020/8/17 8:00 | 1.537044 | 1.540459 | 1.535419 | 1.533813 | 1.523955 | 1.584104 | 1.538625 | 1.554766 | 1.564445 | Thu | 1.545848 | 1.584104 | 1.523955 | 0.06014856 | 1.46 | 1.6 | 1.551006 | 1.53 | 1.502426 | 1.609 | 1.444
2020-08-17 | 10:00 |  | 2020/8/17 10:00 | 1.534429 | 1.548125 | 1.525915 | 1.505585 | 1.523551 | 1.547117 | 1.526066 | 1.538515 | 1.575433 | Thu | 1.536082 | 1.575433 | 1.505585 | 0.06984721 | 1.46 | 1.6 | 1.551006 | 1.53 | 1.502426 | 1.609 | 1.444
2020-08-17 | 12:00 |  | 2020/8/17 12:00 | 1.53159 | 1.520429 | 1.510973 | 1.50115 | 1.505107 | 1.54707 | 1.536188 | 1.560861 | 1.548537 | Thu | 1.529101 | 1.560861 | 1.50115 | 0.05971083 | 1.46 | 1.6 | 1.551006 | 1.53 | 1.502426 | 1.609 | 1.444
2020-08-17 | 14:00 |  | 2020/8/17 14:00 | 1.496586 | 1.520978 | 1.547638 | 1.527129 | 1.507803 | 1.580493 | 1.567849 | 1.54433 | 1.539176 | Thu | 1.536887 | 1.580493 | 1.496586 | 0.08390702 | 1.46 | 1.6 | 1.551006 | 1.53 | 1.502426 | 1.609 | 1.444
2020-08-17 | 16:00 |  | 2020/8/17 16:00 | 1.529991 | 1.548524 | 1.552602 | 1.503135 | 1.513929 | 1.575181 | 1.564831 | 1.566284 | 1.576002 | Thu | 1.547831 | 1.576002 | 1.503135 | 0.07286713 | 1.46 | 1.6 | 1.551006 | 1.53 | 1.502426 | 1.609 | 1.444
2020-08-18 | 8:00 | 202008018A | 2020/8/18 8:00 | 1.54555 | 1.518241 | 1.518002 | 1.544552 | 1.51576 | 1.591134 | 1.56312 | 1.551079 | 1.580663 | Fri | 1.547567 | 1.591134 | 1.51576 | 0.07537418 | 1.46 | 1.6 | 1.551006 | 1.53 | 1.502426 | 1.609 | 1.444
2020-08-18 | 10:00 |  | 2020/8/18 10:00 | 1.525599 | 1.533837 | 1.512476 | 1.491902 | 1.532056 | 1.58618 | 1.530513 | 1.531484 | 1.573081 | Fri | 1.535236 | 1.58618 | 1.491902 | 0.09427813 | 1.46 | 1.6 | 1.551006 | 1.53 | 1.502426 | 1.609 | 1.444
2020-08-18 | 12:00 |  | 2020/8/18 12:00 | 1.514924 | 1.522295 | 1.517502 | 1.523712 | 1.514027 | 1.585261 | 1.526854 | 1.572558 | 1.54147 | Fri | 1.5354 | 1.585261 | 1.514027 | 0.07123373 | 1.46 | 1.6 | 1.551006 | 1.53 | 1.502426 | 1.609 | 1.444
2020-08-18 | 14:00 |  | 2020/8/18 14:00 | 1.541353 | 1.527496 | 1.551464 | 1.51124 | 1.526546 | 1.549428 | 1.569263 | 1.574854 | 1.575034 | Fri | 1.547409 | 1.575034 | 1.51124 | 0.06379338 | 1.46 | 1.6 | 1.551006 | 1.53 | 1.502426 | 1.609 | 1.444
2020-08-18 | 16:00 |  | 2020/8/18 16:00 | 1.507087 | 1.552335 | 1.545426 | 1.493938 | 1.510405 | 1.560956 | 1.553867 | 1.526236 | 1.539159 | Fri | 1.532156 | 1.560956 | 1.493938 | 0.06701755 | 1.46 | 1.6 | 1.551006 | 1.53 | 1.502426 | 1.609 | 1.444
2020-08-19 | 8:00 | 202008019A | 2020/8/19 8:00 | 1.54695 | 1.558127 | 1.589125 | 1.553504 | 1.594463 | 1.6 | 1.6 | 1.601173 | 1.598078 | Mon | 1.58238 | 1.601173 | 1.54695 | 0.05422216 | 1.46 | 1.6 | 1.551006 | 1.53 | 1.502426 | 1.609 | 1.444
2020-08-19 | 10:00 |  | 2020/8/19 10:00 | 1.542144 | 1.576805 | 1.563932 | 1.559825 | 1.565621 | 1.597913 | 1.588977 | 1.587094 | 1.58961 | Mon | 1.574658 | 1.597913 | 1.542144 | 0.05576875 | 1.46 | 1.6 | 1.551006 | 1.53 | 1.502426 | 1.609 | 1.444
2020-08-19 | 12:00 |  | 2020/8/19 12:00 | 1.525596 | 1.547658 | 1.519643 | 1.485164 | 1.546915 | 1.591891 | 1.536738 | 1.52574 | 1.53848 | Mon | 1.535314 | 1.591891 | 1.485164 | 0.1067265 | 1.46 | 1.6 | 1.551006 | 1.53 | 1.502426 | 1.609 | 1.444
2020-08-19 | 14:00 |  | 2020/8/19 14:00 | 1.535677 | 1.516647 | 1.521381 | 1.531845 | 1.512447 | 1.556729 | 1.534314 | 1.564656 | 1.536278 | Mon | 1.534441 | 1.564656 | 1.512447 | 0.05220988 | 1.46 | 1.6 | 1.551006 | 1.53 | 1.502426 | 1.609 | 1.444
2020-08-19 | 16:00 |  | 2020/8/19 16:00 | 1.508127 | 1.528738 | 1.525386 | 1.509717 | 1.55084 | 1.590295 | 1.571648 | 1.535538 | 1.577501 | Mon | 1.544199 | 1.590295 | 1.508127 | 0.08216832 | 1.46 | 1.6 | 1.551006 | 1.53 | 1.502426 | 1.609 | 1.444
2020-08-20 | 8:00 | 202008020A | 2020/8/20 8:00 | 1.523007 | 1.52916 | 1.538765 | 1.534193 | 1.54735 | 1.595428 | 1.589045 | 1.593206 | 1.580302 | Tue | 1.55894 | 1.595428 | 1.523007 | 0.07242134 | 1.46 | 1.6 | 1.551006 | 1.53 | 1.502426 | 1.609 | 1.444
2020-08-20 | 10:00 |  | 2020/8/20 10:00 | 1.50967 | 1.551914 | 1.549236 | 1.518221 | 1.524874 | 1.564828 | 1.562845 | 1.536787 | 1.576344 | Tue | 1.543858 | 1.576344 | 1.50967 | 0.06667415 | 1.46 | 1.6 | 1.551006 | 1.53 | 1.502426 | 1.609 | 1.444
2020-08-20 | 12:00 |  | 2020/8/20 12:00 | 1.529651 | 1.527719 | 1.552695 | 1.495972 | 1.505377 | 1.565621 | 1.543557 | 1.527728 | 1.541789 | Tue | 1.532234 | 1.565621 | 1.495972 | 0.0696493 | 1.46 | 1.6 | 1.551006 | 1.53 | 1.502426 | 1.609 | 1.444
2020-08-20 | 14:00 |  | 2020/8/20 14:00 | 1.499841 | 1.514793 | 1.534237 | 1.506996 | 1.545416 | 1.565568 | 1.554121 | 1.550963 | 1.536584 | Tue | 1.53428 | 1.565568 | 1.499841 | 0.06572754 | 1.46 | 1.6 | 1.551006 | 1.53 | 1.502426 | 1.609 | 1.444
2020-08-20 | 16:00 |  | 2020/8/20 16:00 | 1.500917 | 1.534562 | 1.519071 | 1.509754 | 1.535976 | 1.58064 | 1.562331 | 1.573821 | 1.566821 | Tue | 1.542655 | 1.58064 | 1.500917 | 0.07972313 | 1.46 | 1.6 | 1.551006 | 1.53 | 1.502426 | 1.609 | 1.444
2020-08-21 | 8:00 | 202008021A | 2020/8/21 8:00 | 1.520661 | 1.552196 | 1.540463 | 1.506985 | 1.539333 | 1.561716 | 1.566663 | 1.541102 | 1.56145 | Wed | 1.543397 | 1.566663 | 1.506985 | 0.05967819 | 1.46 | 1.6 | 1.551006 | 1.53 | 1.502426 | 1.609 | 1.444
2020-08-21 | 10:00 |  | 2020/8/21 10:00 | 1.51228 | 1.535037 | 1.541867 | 1.510354 | 1.534061 | 1.581086 | 1.55694 | 1.542731 | 1.571064 | Wed | 1.542824 | 1.581086 | 1.510354 | 0.07073194 | 1.46 | 1.6 | 1.551006 | 1.53 | 1.502426 | 1.609 | 1.444
2020-08-21 | 12:00 |  | 2020/8/21 12:00 | 1.500744 | 1.517973 | 1.517459 | 1.514493 | 1.550483 | 1.550744 | 1.569048 | 1.563058 | 1.556026 | Wed | 1.537781 | 1.569048 | 1.500744 | 0.06830398 | 1.46 | 1.6 | 1.551006 | 1.53 | 1.502426 | 1.609 | 1.444
2020-08-21 | 14:00 |  | 2020/8/21 14:00 | 1.543273 | 1.505299 | 1.515562 | 1.509165 | 1.529373 | 1.577345 | 1.538419 | 1.554285 | 1.545089 | Wed | 1.535312 | 1.577345 | 1.505299 | 0.07204612 | 1.46 | 1.6 | 1.551006 | 1.53 | 1.502426 | 1.609 | 1.444
2020-08-21 | 16:00 |  | 2020/8/21 16:00 | 1.533535 | 1.516891 | 1.531554 | 1.526294 | 1.527923 | 1.581978 | 1.573214 | 1.526497 | 1.581373 | Wed | 1.544362 | 1.581978 | 1.516891 | 0.06508688 | 1.46 | 1.6 | 1.551006 | 1.53 | 1.502426 | 1.609 | 1.444
2020-08-22 | 8:00 | 202008022A | 2020/8/22 8:00 | 1.533699 | 1.550532 | 1.520552 | 1.530626 | 1.547721 | 1.564612 | 1.574211 | 1.551296 | 1.589543 | Thu | 1.551421 | 1.589543 | 1.520552 | 0.06899124 | 1.46 | 1.6 | 1.551006 | 1.53 | 1.502426 | 1.609 | 1.444
2020-08-22 | 10:00 |  | 2020/8/22 10:00 | 1.504258 | 1.541894 | 1.546267 | 1.517919 | 1.515346 | 1.594601 | 1.538394 | 1.543213 | 1.578102 | Thu | 1.542222 | 1.594601 | 1.504258 | 0.0903427 | 1.46 | 1.6 | 1.551006 | 1.53 | 1.502426 | 1.609 | 1.444
2020-08-22 | 12:00 |  | 2020/8/22 12:00 | 1.517012 | 1.521209 | 1.548721 | 1.525775 | 1.549297 | 1.578735 | 1.544283 | 1.549941 | 1.569167 | Thu | 1.544904 | 1.578735 | 1.517012 | 0.06172323 | 1.46 | 1.6 | 1.551006 | 1.53 | 1.502426 | 1.609 | 1.444
2020-08-22 | 14:00 |  | 2020/8/22 14:00 | 1.498326 | 1.551289 | 1.535548 | 1.491986 | 1.546429 | 1.571185 | 1.536688 | 1.568394 | 1.556704 | Thu | 1.539616 | 1.571185 | 1.491986 | 0.07919831 | 1.46 | 1.6 | 1.551006 | 1.53 | 1.502426 | 1.609 | 1.444
2020-08-22 | 16:00 |  | 2020/8/22 16:00 | 1.503296 | 1.528037 | 1.548228 | 1.526019 | 1.509858 | 1.545704 | 1.545187 | 1.558928 | 1.560376 | Thu | 1.536181 | 1.560376 | 1.503296 | 0.05708025 | 1.46 | 1.6 | 1.551006 | 1.53 | 1.502426 | 1.609 | 1.444
2020-08-23 | 8:00 | 202008023A | 2020/8/23 8:00 | 1.519043 | 1.559356 | 1.535089 | 1.533989 | 1.531225 | 1.557807 | 1.573245 | 1.568324 | 1.580145 | Fri | 1.550914 | 1.580145 | 1.519043 | 0.06110196 | 1.46 | 1.6 | 1.551006 | 1.53 | 1.502426 | 1.609 | 1.444
2020-08-23 | 10:00 |  | 2020/8/23 10:00 | 1.52182 | 1.553165 | 1.514629 | 1.508637 | 1.515298 | 1.556932 | 1.537775 | 1.563417 | 1.539875 | Fri | 1.534616 | 1.563417 | 1.508637 | 0.05477919 | 1.46 | 1.6 | 1.551006 | 1.53 | 1.502426 | 1.609 | 1.444
2020-08-23 | 12:00 |  | 2020/8/23 12:00 | 1.51248 | 1.526538 | 1.52357 | 1.487242 | 1.517298 | 1.554292 | 1.574435 | 1.57482 | 1.584762 | Fri | 1.539493 | 1.584762 | 1.487242 | 0.09752011 | 1.46 | 1.6 | 1.551006 | 1.53 | 1.502426 | 1.609 | 1.444
2020-08-23 | 14:00 |  | 2020/8/23 14:00 | 1.53986 | 1.544516 | 1.534769 | 1.495647 | 1.537732 | 1.57337 | 1.546057 | 1.572863 | 1.574177 | Fri | 1.546555 | 1.574177 | 1.495647 | 0.07853007 | 1.46 | 1.6 | 1.551006 | 1.53 | 1.502426 | 1.609 | 1.444
2020-08-23 | 16:00 |  | 2020/8/23 16:00 | 1.516101 | 1.550233 | 1.518265 | 1.495072 | 1.543754 | 1.592421 | 1.559743 | 1.541259 | 1.574962 | Fri | 1.543534 | 1.592421 | 1.495072 | 0.09734909 | 1.46 | 1.6 | 1.551006 | 1.53 | 1.502426 | 1.609 | 1.444
2020-08-24 | 8:00 | 202008024A | 2020/8/24 8:00 | 1.571714 | 1.556738 | 1.590105 | 1.532391 | 1.584419 | 1.6 | 1.582428 | 1.6 | 1.588471 | Mon | 1.578474 | 1.6 | 1.532391 | 0.06760906 | 1.46 | 1.6 | 1.551006 | 1.53 | 1.502426 | 1.609 | 1.444
2020-08-24 | 10:00 |  | 2020/8/24 10:00 | 1.536363 | 1.57451 | 1.570421 | 1.521642 | 1.552529 | 1.6 | 1.600551 | 1.597059 | 1.6 | Mon | 1.572564 | 1.600551 | 1.521642 | 0.07890839 | 1.46 | 1.6 | 1.551006 | 1.53 | 1.502426 | 1.609 | 1.444
2020-08-24 | 12:00 |  | 2020/8/24 12:00 | 1.513293 | 1.554977 | 1.526416 | 1.488117 | 1.548128 | 1.547911 | 1.538578 | 1.546583 | 1.563202 | Mon | 1.536356 | 1.563202 | 1.488117 | 0.07508477 | 1.46 | 1.6 | 1.551006 | 1.53 | 1.502426 | 1.609 | 1.444
2020-08-24 | 14:00 |  | 2020/8/24 14:00 | 1.509784 | 1.540275 | 1.508087 | 1.500166 | 1.514857 | 1.583268 | 1.553321 | 1.567628 | 1.541326 | Mon | 1.535412 | 1.583268 | 1.500166 | 0.0831022 | 1.46 | 1.6 | 1.551006 | 1.53 | 1.502426 | 1.609 | 1.444
2020-08-24 | 16:00 |  | 2020/8/24 16:00 | 1.521481 | 1.509128 | 1.51477 | 1.490367 | 1.541118 | 1.550771 | 1.559114 | 1.567329 | 1.542234 | Mon | 1.532923 | 1.567329 | 1.490367 | 0.0769619 | 1.46 | 1.6 | 1.551006 | 1.53 | 1.502426 | 1.609 | 1.444
2020-08-25 | 8:00 | 202008025A | 2020/8/25 8:00 | 1.533039 | 1.562839 | 1.560528 | 1.522564 | 1.574578 | 1.582034 | 1.551519 | 1.556207 | 1.565704 | Tue | 1.556557 | 1.582034 | 1.522564 | 0.05947034 | 1.46 | 1.6 | 1.551006 | 1.53 | 1.502426 | 1.609 | 1.444
2020-08-25 | 10:00 |  | 2020/8/25 10:00 | 1.534111 | 1.545235 | 1.547804 | 1.542606 | 1.515975 | 1.563509 | 1.574952 | 1.544218 | 1.554834 | Tue | 1.547027 | 1.574952 | 1.515975 | 0.05897656 | 1.46 | 1.6 | 1.551006 | 1.53 | 1.502426 | 1.609 | 1.444
2020-08-25 | 12:00 |  | 2020/8/25 12:00 | 1.52441 | 1.532541 | 1.522287 | 1.518446 | 1.544064 | 1.592706 | 1.536785 | 1.553929 | 1.573733 | Tue | 1.544322 | 1.592706 | 1.518446 | 0.07425952 | 1.46 | 1.6 | 1.551006 | 1.53 | 1.502426 | 1.609 | 1.444
2020-08-25 | 14:00 |  | 2020/8/25 14:00 | 1.499443 | 1.529381 | 1.541175 | 1.490054 | 1.536415 | 1.564717 | 1.561747 | 1.539311 | 1.57416 | Tue | 1.537378 | 1.57416 | 1.490054 | 0.08410622 | 1.46 | 1.6 | 1.551006 | 1.53 | 1.502426 | 1.609 | 1.444
2020-08-25 | 16:00 |  | 2020/8/25 16:00 | 1.513178 | 1.54376 | 1.513108 | 1.522365 | 1.507562 | 1.568635 | 1.564167 | 1.54361 | 1.562803 | Tue | 1.537688 | 1.568635 | 1.507562 | 0.0610726 | 1.46 | 1.6 | 1.551006 | 1.53 | 1.502426 | 1.609 | 1.444
2020-08-26 | 8:00 | 202008026A | 2020/8/26 8:00 | 1.514359 | 1.519384 | 1.544345 | 1.492738 | 1.515273 | 1.583201 | 1.555653 | 1.538601 | 1.562976 | Wed | 1.536281 | 1.583201 | 1.492738 | 0.09046211 | 1.46 | 1.6 | 1.551006 | 1.53 | 1.502426 | 1.609 | 1.444
2020-08-26 | 10:00 |  | 2020/8/26 10:00 | 1.526293 | 1.507917 | 1.519498 | 1.529628 | 1.528173 | 1.589875 | 1.563605 | 1.550328 | 1.545808 | Wed | 1.540125 | 1.589875 | 1.507917 | 0.08195838 | 1.46 | 1.6 | 1.551006 | 1.53 | 1.502426 | 1.609 | 1.444
2020-08-26 | 12:00 |  | 2020/8/26 12:00 | 1.539398 | 1.543123 | 1.526232 | 1.51786 | 1.553603 | 1.568354 | 1.543818 | 1.558019 | 1.559935 | Wed | 1.545594 | 1.568354 | 1.51786 | 0.05049351 | 1.46 | 1.6 | 1.551006 | 1.53 | 1.502426 | 1.609 | 1.444
2020-08-26 | 14:00 |  | 2020/8/26 14:00 | 1.520295 | 1.514701 | 1.52552 | 1.490089 | 1.521204 | 1.565956 | 1.529179 | 1.529557 | 1.578381 | Wed | 1.530542 | 1.578381 | 1.490089 | 0.08829201 | 1.46 | 1.6 | 1.551006 | 1.53 | 1.502426 | 1.609 | 1.444
2020-08-26 | 16:00 |  | 2020/8/26 16:00 | 1.496572 | 1.516507 | 1.529124 | 1.496108 | 1.553364 | 1.593418 | 1.559335 | 1.55721 | 1.578117 | Wed | 1.542195 | 1.593418 | 1.496108 | 0.09730967 | 1.46 | 1.6 | 1.551006 | 1.53 | 1.502426 | 1.609 | 1.444
2020-08-27 | 8:00 | 202008027A | 2020/8/27 8:00 | 1.534573 | 1.528037 | 1.515667 | 1.52894 | 1.543862 | 1.591824 | 1.584556 | 1.548261 | 1.54608 | Thu | 1.546866 | 1.591824 | 1.515667 | 0.07615713 | 1.46 | 1.6 | 1.551006 | 1.53 | 1.502426 | 1.609 | 1.444
2020-08-27 | 10:00 |  | 2020/8/27 10:00 | 1.533999 | 1.516641 | 1.522381 | 1.490048 | 1.520088 | 1.552762 | 1.545749 | 1.542008 | 1.554807 | Thu | 1.530943 | 1.554807 | 1.490048 | 0.06475959 | 1.46 | 1.6 | 1.551006 | 1.53 | 1.502426 | 1.609 | 1.444
2020-08-27 | 12:00 |  | 2020/8/27 12:00 | 1.507857 | 1.511308 | 1.534038 | 1.514999 | 1.54004 | 1.572653 | 1.540706 | 1.560461 | 1.545908 | Thu | 1.536441 | 1.572653 | 1.507857 | 0.06479642 | 1.46 | 1.6 | 1.551006 | 1.53 | 1.502426 | 1.609 | 1.444
2020-08-27 | 14:00 |  | 2020/8/27 14:00 | 1.509245 | 1.548096 | 1.543252 | 1.511758 | 1.546239 | 1.5619 | 1.571447 | 1.567942 | 1.53639 | Thu | 1.54403 | 1.571447 | 1.509245 | 0.06220253 | 1.46 | 1.6 | 1.551006 | 1.53 | 1.502426 | 1.609 | 1.444
2020-08-27 | 16:00 |  | 2020/8/27 16:00 | 1.511886 | 1.549643 | 1.505206 | 1.534463 | 1.54027 | 1.593842 | 1.535217 | 1.533823 | 1.538191 | Thu | 1.53806 | 1.593842 | 1.505206 | 0.08863583 | 1.46 | 1.6 | 1.551006 | 1.53 | 1.502426 | 1.609 | 1.444
2020-08-28 | 8:00 | 202008028A | 2020/8/28 8:00 | 1.538766 | 1.519157 | 1.523924 | 1.516784 | 1.533761 | 1.603469 | 1.54723 | 1.578884 | 1.588771 | Fri | 1.550083 | 1.603469 | 1.516784 | 0.08668582 | 1.46 | 1.6 | 1.551006 | 1.53 | 1.502426 | 1.609 | 1.444
2020-08-28 | 10:00 |  | 2020/8/28 10:00 | 1.53254 | 1.520278 | 1.531716 | 1.531266 | 1.545191 | 1.585069 | 1.560894 | 1.531054 | 1.549867 | Fri | 1.543097 | 1.585069 | 1.520278 | 0.06479072 | 1.46 | 1.6 | 1.551006 | 1.53 | 1.502426 | 1.609 | 1.444
2020-08-28 | 12:00 |  | 2020/8/28 12:00 | 1.515507 | 1.510758 | 1.521627 | 1.494228 | 1.521548 | 1.56984 | 1.574772 | 1.570641 | 1.547621 | Fri | 1.536283 | 1.574772 | 1.494228 | 0.08054394 | 1.46 | 1.6 | 1.551006 | 1.53 | 1.502426 | 1.609 | 1.444
2020-08-28 | 14:00 |  | 2020/8/28 14:00 | 1.536297 | 1.523881 | 1.544955 | 1.507069 | 1.521519 | 1.593272 | 1.5712 | 1.559978 | 1.547358 | Fri | 1.545059 | 1.593272 | 1.507069 | 0.08620287 | 1.46 | 1.6 | 1.551006 | 1.53 | 1.502426 | 1.609 | 1.444
2020-08-28 | 16:00 |  | 2020/8/28 16:00 | 1.514448 | 1.534053 | 1.518335 | 1.488799 | 1.533935 | 1.589619 | 1.543233 | 1.571774 | 1.559073 | Fri | 1.539252 | 1.589619 | 1.488799 | 0.1008201 | 1.46 | 1.6 | 1.551006 | 1.53 | 1.502426 | 1.609 | 1.444
2020-08-29 | 8:00 | 202008029A | 2020/8/29 8:00 | 1.575375 | 1.570244 | 1.574813 | 1.56915 | 1.581233 | 1.603091 | 1.59384 | 1.566597 | 1.598428 | Mon | 1.581419 | 1.603091 | 1.566597 | 0.03649411 | 1.46 | 1.6 | 1.551006 | 1.53 | 1.502426 | 1.609 | 1.444
2020-08-29 | 10:00 |  | 2020/8/29 10:00 | 1.544636 | 1.548848 | 1.562394 | 1.555049 | 1.548351 | 1.593123 | 1.55536 | 1.583985 | 1.59309 | Mon | 1.564982 | 1.593123 | 1.544636 | 0.04848697 | 1.46 | 1.6 | 1.551006 | 1.53 | 1.502426 | 1.609 | 1.444
2020-08-29 | 12:00 |  | 2020/8/29 12:00 | 1.541299 | 1.514492 | 1.542468 | 1.526356 | 1.548672 | 1.545856 | 1.530037 | 1.570879 | 1.58252 | Mon | 1.544731 | 1.58252 | 1.514492 | 0.06802853 | 1.46 | 1.6 | 1.551006 | 1.53 | 1.502426 | 1.609 | 1.444
2020-08-29 | 14:00 |  | 2020/8/29 14:00 | 1.511996 | 1.512984 | 1.547138 | 1.491706 | 1.511423 | 1.545675 | 1.539594 | 1.55987 | 1.539978 | Mon | 1.528929 | 1.55987 | 1.491706 | 0.06816373 | 1.46 | 1.6 | 1.551006 | 1.53 | 1.502426 | 1.609 | 1.444
2020-08-29 | 16:00 |  | 2020/8/29 16:00 | 1.529273 | 1.536194 | 1.537828 | 1.494408 | 1.515613 | 1.579575 | 1.568611 | 1.537558 | 1.557002 | Mon | 1.539562 | 1.579575 | 1.494408 | 0.08516737 | 1.46 | 1.6 | 1.551006 | 1.53 | 1.502426 | 1.609 | 1.444
2020-08-30 | 8:00 | 202008030A | 2020/8/30 8:00 | 1.517365 | 1.537309 | 1.557713 | 1.506997 | 1.526242 | 1.58027 | 1.584017 | 1.578687 | 1.602419 | Tue | 1.554558 | 1.602419 | 1.506997 | 0.09542182 | 1.46 | 1.6 | 1.551006 | 1.53 | 1.502426 | 1.609 | 1.444
2020-08-30 | 10:00 |  | 2020/8/30 10:00 | 1.546582 | 1.547474 | 1.542816 | 1.527487 | 1.560559 | 1.58672 | 1.562346 | 1.576342 | 1.557092 | Tue | 1.55638 | 1.58672 | 1.527487 | 0.05923286 | 1.46 | 1.6 | 1.551006 | 1.53 | 1.502426 | 1.609 | 1.444
2020-08-30 | 12:00 |  | 2020/8/30 12:00 | 1.521496 | 1.544939 | 1.554941 | 1.512412 | 1.533289 | 1.57605 | 1.527512 | 1.534168 | 1.575298 | Tue | 1.542234 | 1.57605 | 1.512412 | 0.06363803 | 1.46 | 1.6 | 1.551006 | 1.53 | 1.502426 | 1.609 | 1.444
2020-08-30 | 14:00 |  | 2020/8/30 14:00 | 1.519599 | 1.527755 | 1.544765 | 1.487095 | 1.518484 | 1.577752 | 1.545466 | 1.527101 | 1.557734 | Tue | 1.533972 | 1.577752 | 1.487095 | 0.09065647 | 1.46 | 1.6 | 1.551006 | 1.53 | 1.502426 | 1.609 | 1.444
2020-08-30 | 16:00 |  | 2020/8/30 16:00 | 1.500977 | 1.510789 | 1.545664 | 1.498547 | 1.517131 | 1.568589 | 1.56965 | 1.573363 | 1.54712 | Tue | 1.53687 | 1.573363 | 1.498547 | 0.07481657 | 1.46 | 1.6 | 1.551006 | 1.53 | 1.502426 | 1.609 | 1.444
2020-08-31 | 8:00 | 202008031A | 2020/8/31 8:00 | 1.514065 | 1.540624 | 1.518354 | 1.486402 | 1.546565 | 1.580066 | 1.563382 | 1.533656 | 1.582489 | Wed | 1.540623 | 1.582489 | 1.486402 | 0.09608683 | 1.46 | 1.6 | 1.551006 | 1.53 | 1.502426 | 1.609 | 1.444
2020-08-31 | 10:00 |  | 2020/8/31 10:00 | 1.535719 | 1.523076 | 1.516379 | 1.500888 | 1.526434 | 1.557536 | 1.540929 | 1.568218 | 1.539143 | Wed | 1.534258 | 1.568218 | 1.500888 | 0.06732936 | 1.46 | 1.6 | 1.551006 | 1.53 | 1.502426 | 1.609 | 1.444
2020-08-31 | 12:00 |  | 2020/8/31 12:00 | 1.521235 | 1.516133 | 1.514917 | 1.514534 | 1.507738 | 1.589931 | 1.552754 | 1.536344 | 1.549128 | Wed | 1.533635 | 1.589931 | 1.507738 | 0.08219243 | 1.46 | 1.6 | 1.551006 | 1.53 | 1.502426 | 1.609 | 1.444
2020-08-31 | 14:00 |  | 2020/8/31 14:00 | 1.518211 | 1.514454 | 1.534502 | 1.516136 | 1.551317 | 1.58398 | 1.551117 | 1.569945 | 1.569526 | Wed | 1.545465 | 1.58398 | 1.514454 | 0.06952544 | 1.46 | 1.6 | 1.551006 | 1.53 | 1.502426 | 1.609 | 1.444
2020-08-31 | 16:00 |  | 2020/8/31 16:00 | 1.526269 | 1.519561 | 1.526827 | 1.497074 | 1.518955 | 1.57661 | 1.556213 | 1.545258 | 1.58343 | Wed | 1.538911 | 1.58343 | 1.497074 | 0.08635583 | 1.46 | 1.6 | 1.551006 | 1.53 | 1.502426 | 1.609 | 1.444
2020-09-01 | 8:00 | 20200901A | 2020/9/1 8:00 | 1.531646 | 1.541113 | 1.530269 | 1.535027 | 1.515431 | 1.599887 | 1.570164 | 1.536363 | 1.553402 | Thu | 1.545922 | 1.599887 | 1.515431 | 0.08445595 | 1.46 | 1.6 | 1.551006 | 1.53 | 1.502426 | 1.609 | 1.444
2020-09-01 | 10:00 |  | 2020/9/1 10:00 | 1.498185 | 1.533523 | 1.532628 | 1.523781 | 1.54052 | 1.561004 | 1.530613 | 1.543796 | 1.55147 | Thu | 1.535058 | 1.561004 | 1.498185 | 0.0628189 | 1.46 | 1.6 | 1.551006 | 1.53 | 1.502426 | 1.609 | 1.444
2020-09-01 | 12:00 |  | 2020/9/1 12:00 | 1.533805 | 1.530363 | 1.515583 | 1.51527 | 1.543659 | 1.549385 | 1.54927 | 1.545657 | 1.568533 | Thu | 1.539058 | 1.568533 | 1.51527 | 0.05326302 | 1.46 | 1.6 | 1.551006 | 1.53 | 1.502426 | 1.609 | 1.444
2020-09-01 | 14:00 |  | 2020/9/1 14:00 | 1.542454 | 1.505428 | 1.517232 | 1.532885 | 1.513836 | 1.59123 | 1.564127 | 1.548411 | 1.55891 | Thu | 1.541612 | 1.59123 | 1.505428 | 0.08580173 | 1.46 | 1.6 | 1.551006 | 1.53 | 1.502426 | 1.609 | 1.444
2020-09-01 | 16:00 |  | 2020/9/1 16:00 | 1.526952 | 1.551168 | 1.543826 | 1.488774 | 1.54107 | 1.576522 | 1.561033 | 1.560098 | 1.562458 | Thu | 1.545767 | 1.576522 | 1.488774 | 0.08774878 | 1.46 | 1.6 | 1.551006 | 1.53 | 1.502426 | 1.609 | 1.444
2020-09-02 | 8:00 | 20200902A | 2020/9/2 8:00 | 1.525678 | 1.527842 | 1.532447 | 1.526413 | 1.515627 | 1.578108 | 1.562219 | 1.567638 | 1.590553 | Fri | 1.547392 | 1.590553 | 1.515627 | 0.07492636 | 1.46 | 1.6 | 1.551006 | 1.53 | 1.502426 | 1.609 | 1.444
2020-09-02 | 10:00 |  | 2020/9/2 10:00 | 1.523338 | 1.532922 | 1.549109 | 1.519335 | 1.522325 | 1.547603 | 1.539484 | 1.545775 | 1.56944 | Fri | 1.538814 | 1.56944 | 1.519335 | 0.05010489 | 1.46 | 1.6 | 1.551006 | 1.53 | 1.502426 | 1.609 | 1.444
2020-09-02 | 12:00 |  | 2020/9/2 12:00 | 1.494397 | 1.517279 | 1.521919 | 1.503899 | 1.509024 | 1.569185 | 1.556828 | 1.53375 | 1.56413 | Fri | 1.530046 | 1.569185 | 1.494397 | 0.07478808 | 1.46 | 1.6 | 1.551006 | 1.53 | 1.502426 | 1.609 | 1.444
2020-09-02 | 14:00 |  | 2020/9/2 14:00 | 1.532254 | 1.533762 | 1.526984 | 1.488479 | 1.5148 | 1.587981 | 1.567271 | 1.56202 | 1.53515 | Fri | 1.538745 | 1.587981 | 1.488479 | 0.09950177 | 1.46 | 1.6 | 1.551006 | 1.53 | 1.502426 | 1.609 | 1.444
2020-09-02 | 16:00 |  | 2020/9/2 16:00 | 1.510085 | 1.507576 | 1.548674 | 1.512961 | 1.523765 | 1.553257 | 1.531597 | 1.539417 | 1.572754 | Fri | 1.533343 | 1.572754 | 1.507576 | 0.06517779 | 1.46 | 1.6 | 1.551006 | 1.53 | 1.502426 | 1.609 | 1.444
2020-09-03 | 8:00 | 20200903A | 2020/9/3 8:00 | 1.555244 | 1.551933 | 1.55805 | 1.526761 | 1.553491 | 1.6 | 1.571398 | 1.598186 | 1.587221 | Mon | 1.56692 | 1.6 | 1.526761 | 0.07323861 | 1.46 | 1.6 | 1.551006 | 1.53 | 1.502426 | 1.609 | 1.444
2020-09-03 | 10:00 |  | 2020/9/3 10:00 | 1.523956 | 1.53647 | 1.545236 | 1.518736 | 1.544968 | 1.6 | 1.570627 | 1.577876 | 1.6036 | Mon | 1.557941 | 1.6036 | 1.518736 | 0.08486318 | 1.46 | 1.6 | 1.551006 | 1.53 | 1.502426 | 1.609 | 1.444
2020-09-03 | 12:00 |  | 2020/9/3 12:00 | 1.49343 | 1.519633 | 1.528679 | 1.51977 | 1.507782 | 1.55302 | 1.565056 | 1.558273 | 1.547971 | Mon | 1.532624 | 1.565056 | 1.49343 | 0.07162591 | 1.46 | 1.6 | 1.551006 | 1.53 | 1.502426 | 1.609 | 1.444
2020-09-03 | 14:00 |  | 2020/9/3 14:00 | 1.516078 | 1.506977 | 1.533363 | 1.515167 | 1.543536 | 1.547505 | 1.522499 | 1.524322 | 1.54757 | Mon | 1.528558 | 1.54757 | 1.506977 | 0.04059384 | 1.46 | 1.6 | 1.551006 | 1.53 | 1.502426 | 1.609 | 1.444
2020-09-03 | 16:00 |  | 2020/9/3 16:00 | 1.516037 | 1.504365 | 1.5298 | 1.490611 | 1.54052 | 1.555931 | 1.554194 | 1.527732 | 1.534408 | Mon | 1.528178 | 1.555931 | 1.490611 | 0.0653206 | 1.46 | 1.6 | 1.551006 | 1.53 | 1.502426 | 1.609 | 1.444
2020-09-04 | 8:00 | 20200904A | 2020/9/4 8:00 | 1.536378 | 1.547926 | 1.561539 | 1.537281 | 1.547304 | 1.589776 | 1.549518 | 1.579758 | 1.590287 | Tue | 1.559974 | 1.590287 | 1.536378 | 0.05390878 | 1.46 | 1.6 | 1.551006 | 1.53 | 1.502426 | 1.609 | 1.444
2020-09-04 | 10:00 |  | 2020/9/4 10:00 | 1.532372 | 1.551234 | 1.513576 | 1.495028 | 1.515749 | 1.591719 | 1.577881 | 1.562884 | 1.589554 | Tue | 1.547777 | 1.591719 | 1.495028 | 0.096691 | 1.46 | 1.6 | 1.551006 | 1.53 | 1.502426 | 1.609 | 1.444
2020-09-04 | 12:00 |  | 2020/9/4 12:00 | 1.490976 | 1.526604 | 1.549494 | 1.49436 | 1.52245 | 1.559985 | 1.569528 | 1.5631 | 1.545119 | Tue | 1.535735 | 1.569528 | 1.490976 | 0.07855197 | 1.46 | 1.6 | 1.551006 | 1.53 | 1.502426 | 1.609 | 1.444
2020-09-04 | 14:00 |  | 2020/9/4 14:00 | 1.493157 | 1.516007 | 1.503156 | 1.494594 | 1.51145 | 1.555081 | 1.558688 | 1.523727 | 1.565815 | Tue | 1.524631 | 1.565815 | 1.493157 | 0.07265793 | 1.46 | 1.6 | 1.551006 | 1.53 | 1.502426 | 1.609 | 1.444
2020-09-04 | 16:00 |  | 2020/9/4 16:00 | 1.514968 | 1.504882 | 1.523019 | 1.512332 | 1.536562 | 1.57323 | 1.561265 | 1.531889 | 1.539638 | Tue | 1.533087 | 1.57323 | 1.504882 | 0.06834792 | 1.46 | 1.6 | 1.551006 | 1.53 | 1.502426 | 1.609 | 1.444
2020-09-05 | 8:00 | 20200905A | 2020/9/5 8:00 | 1.496549 | 1.53309 | 1.503392 | 1.487745 | 1.544875 | 1.551416 | 1.542735 | 1.565958 | 1.579365 | Wed | 1.533903 | 1.579365 | 1.487745 | 0.09162036 | 1.46 | 1.6 | 1.551006 | 1.53 | 1.502426 | 1.609 | 1.444
2020-09-05 | 10:00 |  | 2020/9/5 10:00 | 1.492643 | 1.54088 | 1.528638 | 1.514877 | 1.508695 | 1.554092 | 1.560216 | 1.547139 | 1.542966 | Wed | 1.532238 | 1.560216 | 1.492643 | 0.06757274 | 1.46 | 1.6 | 1.551006 | 1.53 | 1.502426 | 1.609 | 1.444
2020-09-05 | 12:00 |  | 2020/9/5 12:00 | 1.499162 | 1.508824 | 1.521446 | 1.506666 | 1.503615 | 1.542258 | 1.560889 | 1.528681 | 1.532347 | Wed | 1.522654 | 1.560889 | 1.499162 | 0.06172673 | 1.46 | 1.6 | 1.551006 | 1.53 | 1.502426 | 1.609 | 1.444
2020-09-05 | 14:00 |  | 2020/9/5 14:00 | 1.491291 | 1.526644 | 1.508033 | 1.515671 | 1.537448 | 1.56169 | 1.544085 | 1.540795 | 1.552164 | Wed | 1.530869 | 1.56169 | 1.491291 | 0.07039876 | 1.46 | 1.6 | 1.551006 | 1.53 | 1.502426 | 1.609 | 1.444
2020-09-05 | 16:00 |  | 2020/9/5 16:00 | 1.536833 | 1.548879 | 1.549794 | 1.491909 | 1.525425 | 1.551348 | 1.545926 | 1.526766 | 1.560175 | Wed | 1.53745 | 1.560175 | 1.491909 | 0.06826524 | 1.46 | 1.6 | 1.551006 | 1.53 | 1.502426 | 1.609 | 1.444
2020-09-06 | 8:00 | 20200906A | 2020/9/6 8:00 | 1.535636 | 1.541723 | 1.543661 | 1.537823 | 1.555764 | 1.597962 | 1.539254 | 1.535657 | 1.550501 | Thu | 1.548664 | 1.597962 | 1.535636 | 0.06232546 | 1.46 | 1.6 | 1.551006 | 1.53 | 1.502426 | 1.609 | 1.444
2020-09-06 | 10:00 |  | 2020/9/6 10:00 | 1.507249 | 1.514367 | 1.538736 | 1.503799 | 1.519441 | 1.552849 | 1.52901 | 1.53021 | 1.55599 | Thu | 1.527961 | 1.55599 | 1.503799 | 0.0521916 | 1.46 | 1.6 | 1.551006 | 1.53 | 1.502426 | 1.609 | 1.444
2020-09-06 | 12:00 |  | 2020/9/6 12:00 | 1.520851 | 1.523046 | 1.516123 | 1.50693 | 1.5462 | 1.55771 | 1.562126 | 1.535195 | 1.551743 | Thu | 1.535547 | 1.562126 | 1.50693 | 0.05519608 | 1.46 | 1.6 | 1.551006 | 1.53 | 1.502426 | 1.609 | 1.444
2020-09-06 | 14:00 |  | 2020/9/6 14:00 | 1.503402 | 1.50171 | 1.54767 | 1.512574 | 1.54871 | 1.56237 | 1.53275 | 1.565255 | 1.545956 | Thu | 1.5356 | 1.565255 | 1.50171 | 0.06354517 | 1.46 | 1.6 | 1.551006 | 1.53 | 1.502426 | 1.609 | 1.444
2020-09-06 | 16:00 |  | 2020/9/6 16:00 | 1.523701 | 1.523475 | 1.524083 | 1.518538 | 1.505928 | 1.58897 | 1.553683 | 1.562841 | 1.530299 | Thu | 1.536835 | 1.58897 | 1.505928 | 0.08304257 | 1.46 | 1.6 | 1.551006 | 1.53 | 1.502426 | 1.609 | 1.444
2020-09-07 | 8:00 | 20200907A | 2020/9/7 8:00 | 1.536581 | 1.51933 | 1.534799 | 1.523213 | 1.51319 | 1.593601 | 1.544636 | 1.532189 | 1.578941 | Fri | 1.541831 | 1.593601 | 1.51319 | 0.08041162 | 1.46 | 1.6 | 1.551006 | 1.53 | 1.502426 | 1.609 | 1.444
2020-09-07 | 10:00 |  | 2020/9/7 10:00 | 1.49904 | 1.507602 | 1.54765 | 1.501171 | 1.506236 | 1.571932 | 1.538628 | 1.552049 | 1.538633 | Fri | 1.529216 | 1.571932 | 1.49904 | 0.07289193 | 1.46 | 1.6 | 1.551006 | 1.53 | 1.502426 | 1.609 | 1.444
2020-09-07 | 12:00 |  | 2020/9/7 12:00 | 1.50756 | 1.538266 | 1.549713 | 1.480972 | 1.506773 | 1.560484 | 1.567346 | 1.543419 | 1.562872 | Fri | 1.535267 | 1.567346 | 1.480972 | 0.08637377 | 1.46 | 1.6 | 1.551006 | 1.53 | 1.502426 | 1.609 | 1.444
2020-09-07 | 14:00 |  | 2020/9/7 14:00 | 1.491924 | 1.537153 | 1.516597 | 1.497887 | 1.523794 | 1.571954 | 1.5299 | 1.528531 | 1.574045 | Fri | 1.530198 | 1.574045 | 1.491924 | 0.08212094 | 1.46 | 1.6 | 1.551006 | 1.53 | 1.502426 | 1.609 | 1.444
2020-09-07 | 16:00 |  | 2020/9/7 16:00 | 1.526318 | 1.525616 | 1.500641 | 1.483074 | 1.536157 | 1.542936 | 1.53527 | 1.569716 | 1.56408 | Fri | 1.531534 | 1.569716 | 1.483074 | 0.08664211 | 1.46 | 1.6 | 1.551006 | 1.53 | 1.502426 | 1.609 | 1.444
2020-09-08 | 8:00 | 20200908A | 2020/9/8 8:00 | 1.531066 | 1.568697 | 1.586076 | 1.559499 | 1.589061 | 1.583557 | 1.597412 | 1.591321 | 1.581345 | Mon | 1.576448 | 1.597412 | 1.531066 | 0.06634557 | 1.46 | 1.6 | 1.551006 | 1.53 | 1.502426 | 1.609 | 1.444
2020-09-08 | 10:00 |  | 2020/9/8 10:00 | 1.540249 | 1.553687 | 1.545745 | 1.555866 | 1.574441 | 1.583086 | 1.592229 | 1.584972 | 1.596102 | Mon | 1.569597 | 1.596102 | 1.540249 | 0.05585218 | 1.46 | 1.6 | 1.551006 | 1.53 | 1.502426 | 1.609 | 1.444
2020-09-08 | 12:00 |  | 2020/9/8 12:00 | 1.53898 | 1.525092 | 1.530511 | 1.48925 | 1.548121 | 1.579576 | 1.543735 | 1.567166 | 1.576726 | Mon | 1.544351 | 1.579576 | 1.48925 | 0.0903263 | 1.46 | 1.6 | 1.551006 | 1.53 | 1.502426 | 1.609 | 1.444
2020-09-08 | 14:00 |  | 2020/9/8 14:00 | 1.507155 | 1.52933 | 1.527384 | 1.503285 | 1.511052 | 1.566512 | 1.564382 | 1.541647 | 1.562286 | Mon | 1.534781 | 1.566512 | 1.503285 | 0.06322675 | 1.46 | 1.6 | 1.551006 | 1.53 | 1.502426 | 1.609 | 1.444
2020-09-08 | 16:00 |  | 2020/9/8 16:00 | 1.535832 | 1.517546 | 1.527088 | 1.51062 | 1.516282 | 1.555865 | 1.534507 | 1.5245 | 1.546105 | Mon | 1.529816 | 1.555865 | 1.51062 | 0.04524545 | 1.46 | 1.6 | 1.551006 | 1.53 | 1.502426 | 1.609 | 1.444
2020-09-09 | 8:00 | 20200909A | 2020/9/9 8:00 | 1.54685 | 1.532123 | 1.546236 | 1.538247 | 1.542921 | 1.598442 | 1.544249 | 1.541172 | 1.56861 | Tue | 1.550983 | 1.598442 | 1.532123 | 0.06631875 | 1.46 | 1.6 | 1.551006 | 1.53 | 1.502426 | 1.609 | 1.444
2020-09-09 | 10:00 |  | 2020/9/9 10:00 | 1.517419 | 1.529764 | 1.558919 | 1.535161 | 1.51274 | 1.569147 | 1.560786 | 1.532839 | 1.569209 | Tue | 1.542887 | 1.569209 | 1.51274 | 0.05646871 | 1.46 | 1.6 | 1.551006 | 1.53 | 1.502426 | 1.609 | 1.444
2020-09-09 | 12:00 |  | 2020/9/9 12:00 | 1.522409 | 1.514206 | 1.524385 | 1.490169 | 1.546109 | 1.582921 | 1.552515 | 1.54404 | 1.575874 | Tue | 1.539181 | 1.582921 | 1.490169 | 0.09275197 | 1.46 | 1.6 | 1.551006 | 1.53 | 1.502426 | 1.609 | 1.444
2020-09-09 | 14:00 |  | 2020/9/9 14:00 | 1.493425 | 1.516828 | 1.544706 | 1.523043 | 1.528565 | 1.564819 | 1.557325 | 1.534264 | 1.55116 | Tue | 1.534904 | 1.564819 | 1.493425 | 0.07139365 | 1.46 | 1.6 | 1.551006 | 1.53 | 1.502426 | 1.609 | 1.444
2020-09-09 | 16:00 |  | 2020/9/9 16:00 | 1.518167 | 1.520011 | 1.513995 | 1.491311 | 1.536191 | 1.561128 | 1.549841 | 1.551046 | 1.54075 | Tue | 1.531382 | 1.561128 | 1.491311 | 0.06981753 | 1.46 | 1.6 | 1.551006 | 1.53 | 1.502426 | 1.609 | 1.444
2020-09-10 | 8:00 | 20200910A | 2020/9/10 8:00 | 1.510392 | 1.51537 | 1.529118 | 1.488794 | 1.514791 | 1.546585 | 1.559313 | 1.54947 | 1.557992 | Wed | 1.530203 | 1.559313 | 1.488794 | 0.07051901 | 1.46 | 1.6 | 1.551006 | 1.53 | 1.502426 | 1.609 | 1.444
2020-09-10 | 10:00 |  | 2020/9/10 10:00 | 1.518246 | 1.549852 | 1.53207 | 1.518391 | 1.5153 | 1.589626 | 1.547855 | 1.536402 | 1.540559 | Wed | 1.5387 | 1.589626 | 1.5153 | 0.07432544 | 1.46 | 1.6 | 1.551006 | 1.53 | 1.502426 | 1.609 | 1.444
2020-09-10 | 12:00 |  | 2020/9/10 12:00 | 1.494701 | 1.523084 | 1.540509 | 1.491463 | 1.500418 | 1.589873 | 1.543362 | 1.530148 | 1.579078 | Wed | 1.532515 | 1.589873 | 1.491463 | 0.09841022 | 1.46 | 1.6 | 1.551006 | 1.53 | 1.502426 | 1.609 | 1.444
2020-09-10 | 14:00 |  | 2020/9/10 14:00 | 1.507319 | 1.513638 | 1.547014 | 1.519629 | 1.523036 | 1.568277 | 1.561078 | 1.532583 | 1.571398 | Wed | 1.538219 | 1.571398 | 1.507319 | 0.06407927 | 1.46 | 1.6 | 1.551006 | 1.53 | 1.502426 | 1.609 | 1.444
2020-09-10 | 16:00 |  | 2020/9/10 16:00 | 1.501578 | 1.54773 | 1.511524 | 1.495175 | 1.501787 | 1.550411 | 1.540609 | 1.560338 | 1.552926 | Wed | 1.52912 | 1.560338 | 1.495175 | 0.0651635 | 1.46 | 1.6 | 1.551006 | 1.53 | 1.502426 | 1.609 | 1.444
2020-09-11 | 8:00 | 20200911A | 2020/9/11 8:00 | 1.518243 | 1.550165 | 1.518086 | 1.49991 | 1.514635 | 1.574468 | 1.561907 | 1.541953 | 1.587881 | Thu | 1.540805 | 1.587881 | 1.49991 | 0.08797107 | 1.46 | 1.6 | 1.551006 | 1.53 | 1.502426 | 1.609 | 1.444
2020-09-11 | 10:00 |  | 2020/9/11 10:00 | 1.502401 | 1.509384 | 1.546274 | 1.526698 | 1.513161 | 1.556269 | 1.568178 | 1.539138 | 1.535047 | Thu | 1.53295 | 1.568178 | 1.502401 | 0.06577684 | 1.46 | 1.6 | 1.551006 | 1.53 | 1.502426 | 1.609 | 1.444
2020-09-11 | 12:00 |  | 2020/9/11 12:00 | 1.515341 | 1.509143 | 1.544663 | 1.48625 | 1.524498 | 1.589471 | 1.541844 | 1.554948 | 1.56288 | Thu | 1.53656 | 1.589471 | 1.48625 | 0.103221 | 1.46 | 1.6 | 1.551006 | 1.53 | 1.502426 | 1.609 | 1.444
2020-09-11 | 14:00 |  | 2020/9/11 14:00 | 1.509581 | 1.541201 | 1.504902 | 1.491188 | 1.519527 | 1.561408 | 1.52941 | 1.536857 | 1.577027 | Thu | 1.530122 | 1.577027 | 1.491188 | 0.08583858 | 1.46 | 1.6 | 1.551006 | 1.53 | 1.502426 | 1.609 | 1.444
2020-09-11 | 16:00 |  | 2020/9/11 16:00 | 1.516902 | 1.541377 | 1.541354 | 1.522699 | 1.503576 | 1.544395 | 1.553466 | 1.566138 | 1.537504 | Thu | 1.536379 | 1.566138 | 1.503576 | 0.06256187 | 1.46 | 1.6 | 1.551006 | 1.53 | 1.502426 | 1.609 | 1.444
2020-09-12 | 8:00 | 20200912A | 2020/9/12 8:00 | 1.514579 | 1.555683 | 1.523244 | 1.51593 | 1.547916 | 1.579652 | 1.570322 | 1.579639 | 1.567919 | Fri | 1.550543 | 1.579652 | 1.514579 | 0.06507334 | 1.46 | 1.6 | 1.551006 | 1.53 | 1.502426 | 1.609 | 1.444
2020-09-12 | 10:00 |  | 2020/9/12 10:00 | 1.512323 | 1.52967 | 1.500238 | 1.524646 | 1.499801 | 1.555077 | 1.542994 | 1.552327 | 1.540836 | Fri | 1.528657 | 1.555077 | 1.499801 | 0.05527638 | 1.46 | 1.6 | 1.551006 | 1.53 | 1.502426 | 1.609 | 1.444
2020-09-12 | 12:00 |  | 2020/9/12 12:00 | 1.503481 | 1.533653 | 1.517467 | 1.490326 | 1.52194 | 1.539932 | 1.519781 | 1.554897 | 1.557473 | Fri | 1.52655 | 1.557473 | 1.490326 | 0.06714759 | 1.46 | 1.6 | 1.551006 | 1.53 | 1.502426 | 1.609 | 1.444
2020-09-12 | 14:00 |  | 2020/9/12 14:00 | 1.492714 | 1.537743 | 1.533709 | 1.497894 | 1.540943 | 1.570301 | 1.530234 | 1.53201 | 1.545203 | Fri | 1.531195 | 1.570301 | 1.492714 | 0.07758715 | 1.46 | 1.6 | 1.551006 | 1.53 | 1.502426 | 1.609 | 1.444
2020-09-12 | 16:00 |  | 2020/9/12 16:00 | 1.536265 | 1.503369 | 1.518496 | 1.50595 | 1.501304 | 1.550955 | 1.564009 | 1.545808 | 1.538813 | Fri | 1.529441 | 1.564009 | 1.501304 | 0.06270518 | 1.46 | 1.6 | 1.551006 | 1.53 | 1.502426 | 1.609 | 1.444
2020-09-13 | 8:00 | 202009013A | 2020/9/13 8:00 | 1.568416 | 1.58786 | 1.578932 | 1.554919 | 1.549577 | 1.6 | 1.595815 | 1.574602 | 1.599421 | Mon | 1.578838 | 1.6 | 1.549577 | 0.05042261 | 1.46 | 1.6 | 1.551006 | 1.53 | 1.502426 | 1.609 | 1.444
2020-09-13 | 10:00 |  | 2020/9/13 10:00 | 1.558886 | 1.533898 | 1.546174 | 1.5322 | 1.56847 | 1.6 | 1.565865 | 1.586134 | 1.60346 | Mon | 1.566121 | 1.60346 | 1.5322 | 0.07125988 | 1.46 | 1.6 | 1.551006 | 1.53 | 1.502426 | 1.609 | 1.444
2020-09-13 | 12:00 |  | 2020/9/13 12:00 | 1.496496 | 1.510226 | 1.518277 | 1.521098 | 1.50528 | 1.538934 | 1.520991 | 1.5563 | 1.56841 | Mon | 1.526223 | 1.56841 | 1.496496 | 0.07191439 | 1.46 | 1.6 | 1.551006 | 1.53 | 1.502426 | 1.609 | 1.444
2020-09-13 | 14:00 |  | 2020/9/13 14:00 | 1.519728 | 1.532718 | 1.523078 | 1.51157 | 1.521613 | 1.542354 | 1.538561 | 1.520785 | 1.540256 | Mon | 1.527851 | 1.542354 | 1.51157 | 0.0307839 | 1.46 | 1.6 | 1.551006 | 1.53 | 1.502426 | 1.609 | 1.444
2020-09-13 | 16:00 |  | 2020/9/13 16:00 | 1.519599 | 1.547144 | 1.547874 | 1.479676 | 1.521228 | 1.550038 | 1.553004 | 1.539541 | 1.567932 | Mon | 1.536226 | 1.567932 | 1.479676 | 0.08825554 | 1.46 | 1.6 | 1.551006 | 1.53 | 1.502426 | 1.609 | 1.444
2020-09-14 | 8:00 | 202009014A | 2020/9/14 8:00 | 1.530757 | 1.55321 | 1.530955 | 1.546144 | 1.535279 | 1.570867 | 1.551946 | 1.542262 | 1.56385 | Tue | 1.547252 | 1.570867 | 1.530757 | 0.0401092 | 1.46 | 1.6 | 1.551006 | 1.53 | 1.502426 | 1.609 | 1.444
2020-09-14 | 10:00 |  | 2020/9/14 10:00 | 1.517229 | 1.541391 | 1.555453 | 1.490084 | 1.529125 | 1.59281 | 1.548037 | 1.559871 | 1.587155 | Tue | 1.546795 | 1.59281 | 1.490084 | 0.1027263 | 1.46 | 1.6 | 1.551006 | 1.53 | 1.502426 | 1.609 | 1.444
2020-09-14 | 12:00 |  | 2020/9/14 12:00 | 1.499079 | 1.507239 | 1.514355 | 1.483398 | 1.542869 | 1.583383 | 1.52781 | 1.552621 | 1.541136 | Tue | 1.527988 | 1.583383 | 1.483398 | 0.09998468 | 1.46 | 1.6 | 1.551006 | 1.53 | 1.502426 | 1.609 | 1.444
2020-09-14 | 14:00 |  | 2020/9/14 14:00 | 1.519166 | 1.507313 | 1.504507 | 1.497296 | 1.530799 | 1.556034 | 1.520005 | 1.525499 | 1.546594 | Tue | 1.523024 | 1.556034 | 1.497296 | 0.05873762 | 1.46 | 1.6 | 1.551006 | 1.53 | 1.502426 | 1.609 | 1.444
2020-09-14 | 16:00 |  | 2020/9/14 16:00 | 1.501935 | 1.501702 | 1.542494 | 1.506568 | 1.52792 | 1.583366 | 1.535817 | 1.528418 | 1.54192 | Tue | 1.530015 | 1.583366 | 1.501702 | 0.08166438 | 1.46 | 1.6 | 1.551006 | 1.53 | 1.502426 | 1.609 | 1.444
2020-09-15 | 8:00 | 202009015A | 2020/9/15 8:00 | 1.498098 | 1.525015 | 1.545523 | 1.511331 | 1.540927 | 1.569151 | 1.519548 | 1.53309 | 1.537093 | Wed | 1.531086 | 1.569151 | 1.498098 | 0.07105335 | 1.46 | 1.6 | 1.551006 | 1.53 | 1.502426 | 1.609 | 1.444
2020-09-15 | 10:00 |  | 2020/9/15 10:00 | 1.495564 | 1.520494 | 1.51815 | 1.489929 | 1.513481 | 1.546187 | 1.519114 | 1.563456 | 1.545378 | Wed | 1.523528 | 1.563456 | 1.489929 | 0.07352736 | 1.46 | 1.6 | 1.551006 | 1.53 | 1.502426 | 1.609 | 1.444
2020-09-15 | 12:00 |  | 2020/9/15 12:00 | 1.524759 | 1.513663 | 1.543443 | 1.514043 | 1.521754 | 1.571117 | 1.56745 | 1.545338 | 1.535646 | Wed | 1.537468 | 1.571117 | 1.513663 | 0.05745466 | 1.46 | 1.6 | 1.551006 | 1.53 | 1.502426 | 1.609 | 1.444
2020-09-15 | 14:00 |  | 2020/9/15 14:00 | 1.52634 | 1.537167 | 1.52053 | 1.493658 | 1.511394 | 1.54318 | 1.536019 | 1.528352 | 1.556208 | Wed | 1.528094 | 1.556208 | 1.493658 | 0.06254989 | 1.46 | 1.6 | 1.551006 | 1.53 | 1.502426 | 1.609 | 1.444
2020-09-15 | 16:00 |  | 2020/9/15 16:00 | 1.513729 | 1.503058 | 1.529533 | 1.492701 | 1.504618 | 1.552222 | 1.549275 | 1.521406 | 1.574106 | Wed | 1.526739 | 1.574106 | 1.492701 | 0.08140533 | 1.46 | 1.6 | 1.551006 | 1.53 | 1.502426 | 1.609 | 1.444
2020-09-16 | 8:00 | 202009016A | 2020/9/16 8:00 | 1.512837 | 1.543214 | 1.514128 | 1.51333 | 1.52268 | 1.562471 | 1.533192 | 1.528243 | 1.555382 | Thu | 1.53172 | 1.562471 | 1.512837 | 0.04963373 | 1.46 | 1.6 | 1.551006 | 1.53 | 1.502426 | 1.609 | 1.444
2020-09-16 | 10:00 |  | 2020/9/16 10:00 | 1.495351 | 1.53117 | 1.532372 | 1.521494 | 1.547086 | 1.552857 | 1.518316 | 1.548072 | 1.554165 | Thu | 1.533432 | 1.554165 | 1.495351 | 0.05881444 | 1.46 | 1.6 | 1.551006 | 1.53 | 1.502426 | 1.609 | 1.444
2020-09-16 | 12:00 |  | 2020/9/16 12:00 | 1.497088 | 1.537823 | 1.543936 | 1.515979 | 1.512133 | 1.548696 | 1.530903 | 1.527097 | 1.565925 | Thu | 1.531064 | 1.565925 | 1.497088 | 0.06883712 | 1.46 | 1.6 | 1.551006 | 1.53 | 1.502426 | 1.609 | 1.444
2020-09-16 | 14:00 |  | 2020/9/16 14:00 | 1.501691 | 1.515541 | 1.535818 | 1.503207 | 1.502688 | 1.566781 | 1.55339 | 1.558814 | 1.531152 | Thu | 1.529898 | 1.566781 | 1.501691 | 0.06509079 | 1.46 | 1.6 | 1.551006 | 1.53 | 1.502426 | 1.609 | 1.444
2020-09-16 | 16:00 |  | 2020/9/16 16:00 | 1.533035 | 1.507859 | 1.535356 | 1.495727 | 1.5291 | 1.581066 | 1.518377 | 1.522844 | 1.565471 | Thu | 1.532093 | 1.581066 | 1.495727 | 0.08533922 | 1.46 | 1.6 | 1.551006 | 1.53 | 1.502426 | 1.609 | 1.444
2020-09-17 | 8:00 | 202009017A | 2020/9/17 8:00 | 1.500475 | 1.508109 | 1.552829 | 1.494621 | 1.552193 | 1.580025 | 1.535639 | 1.535377 | 1.566766 | Fri | 1.536226 | 1.580025 | 1.494621 | 0.08540393 | 1.46 | 1.6 | 1.551006 | 1.53 | 1.502426 | 1.609 | 1.444
2020-09-17 | 10:00 |  | 2020/9/17 10:00 | 1.520772 | 1.514784 | 1.500504 | 1.499652 | 1.52045 | 1.578614 | 1.547185 | 1.52087 | 1.57757 | Fri | 1.531156 | 1.578614 | 1.499652 | 0.07896269 | 1.46 | 1.6 | 1.551006 | 1.53 | 1.502426 | 1.609 | 1.444
2020-09-17 | 12:00 |  | 2020/9/17 12:00 | 1.520471 | 1.499924 | 1.49932 | 1.496777 | 1.547922 | 1.56856 | 1.562406 | 1.543053 | 1.543732 | Fri | 1.531352 | 1.56856 | 1.496777 | 0.07178317 | 1.46 | 1.6 | 1.551006 | 1.53 | 1.502426 | 1.609 | 1.444
2020-09-17 | 14:00 |  | 2020/9/17 14:00 | 1.492885 | 1.515097 | 1.52887 | 1.502235 | 1.518472 | 1.557487 | 1.525568 | 1.535985 | 1.539546 | Fri | 1.524016 | 1.557487 | 1.492885 | 0.06460182 | 1.46 | 1.6 | 1.551006 | 1.53 | 1.502426 | 1.609 | 1.444
2020-09-17 | 16:00 |  | 2020/9/17 16:00 | 1.518762 | 1.511664 | 1.505798 | 1.481531 | 1.521062 | 1.567124 | 1.541583 | 1.532881 | 1.568209 | Fri | 1.527624 | 1.568209 | 1.481531 | 0.08667773 | 1.46 | 1.6 | 1.551006 | 1.53 | 1.502426 | 1.609 | 1.444
2020-09-18 | 8:00 | 202009018A | 2020/9/18 8:00 | 1.547625 | 1.539775 | 1.547588 | 1.533607 | 1.550441 | 1.584054 | 1.586257 | 1.572575 | 1.6 | Mon | 1.562436 | 1.6 | 1.533607 | 0.06639325 | 1.46 | 1.6 | 1.551006 | 1.53 | 1.502426 | 1.609 | 1.444
2020-09-18 | 10:00 |  | 2020/9/18 10:00 | 1.523595 | 1.530035 | 1.560986 | 1.542149 | 1.565208 | 1.6 | 1.559212 | 1.564269 | 1.567832 | Mon | 1.557032 | 1.6 | 1.523595 | 0.0764047 | 1.46 | 1.6 | 1.551006 | 1.53 | 1.502426 | 1.609 | 1.444
2020-09-18 | 12:00 |  | 2020/9/18 12:00 | 1.497851 | 1.521641 | 1.521115 | 1.478672 | 1.54761 | 1.549777 | 1.547517 | 1.52547 | 1.548552 | Mon | 1.526467 | 1.549777 | 1.478672 | 0.07110531 | 1.46 | 1.6 | 1.551006 | 1.53 | 1.502426 | 1.609 | 1.444
2020-09-18 | 14:00 |  | 2020/9/18 14:00 | 1.505189 | 1.508323 | 1.507203 | 1.516776 | 1.508481 | 1.540163 | 1.536422 | 1.567777 | 1.566249 | Mon | 1.528509 | 1.567777 | 1.505189 | 0.06258858 | 1.46 | 1.6 | 1.551006 | 1.53 | 1.502426 | 1.609 | 1.444
2020-09-18 | 16:00 |  | 2020/9/18 16:00 | 1.514654 | 1.544225 | 1.509087 | 1.488221 | 1.525759 | 1.578456 | 1.54308 | 1.535489 | 1.553708 | Mon | 1.53252 | 1.578456 | 1.488221 | 0.09023486 | 1.46 | 1.6 | 1.551006 | 1.53 | 1.502426 | 1.609 | 1.444
2020-09-19 | 8:00 | 202009019A | 2020/9/19 8:00 | 1.549818 | 1.519024 | 1.563822 | 1.530219 | 1.557308 | 1.597193 | 1.54527 | 1.538798 | 1.551703 | Tue | 1.55035 | 1.597193 | 1.519024 | 0.07816834 | 1.46 | 1.6 | 1.551006 | 1.53 | 1.502426 | 1.609 | 1.444
2020-09-19 | 10:00 |  | 2020/9/19 10:00 | 1.532814 | 1.536235 | 1.510612 | 1.535381 | 1.532131 | 1.58379 | 1.553014 | 1.539666 | 1.542873 | Tue | 1.540724 | 1.58379 | 1.510612 | 0.07317739 | 1.46 | 1.6 | 1.551006 | 1.53 | 1.502426 | 1.609 | 1.444
2020-09-19 | 12:00 |  | 2020/9/19 12:00 | 1.534835 | 1.537868 | 1.526989 | 1.504548 | 1.500286 | 1.546951 | 1.555992 | 1.54386 | 1.536712 | Tue | 1.532005 | 1.555992 | 1.500286 | 0.05570542 | 1.46 | 1.6 | 1.551006 | 1.53 | 1.502426 | 1.609 | 1.444
2020-09-19 | 14:00 |  | 2020/9/19 14:00 | 1.528302 | 1.514306 | 1.529703 | 1.496094 | 1.504312 | 1.556295 | 1.536972 | 1.542715 | 1.544359 | Tue | 1.528118 | 1.556295 | 1.496094 | 0.06020177 | 1.46 | 1.6 | 1.551006 | 1.53 | 1.502426 | 1.609 | 1.444
2020-09-19 | 16:00 |  | 2020/9/19 16:00 | 1.529794 | 1.547878 | 1.547284 | 1.506133 | 1.528192 | 1.562322 | 1.543963 | 1.519513 | 1.567238 | Tue | 1.539146 | 1.567238 | 1.506133 | 0.06110434 | 1.46 | 1.6 | 1.551006 | 1.53 | 1.502426 | 1.609 | 1.444
2020-09-20 | 8:00 | 202009020A | 2020/9/20 8:00 | 1.500261 | 1.507612 | 1.516902 | 1.491975 | 1.509472 | 1.569581 | 1.532994 | 1.526684 | 1.556634 | Wed | 1.523568 | 1.569581 | 1.491975 | 0.07760613 | 1.46 | 1.6 | 1.551006 | 1.53 | 1.502426 | 1.609 | 1.444
2020-09-20 | 10:00 |  | 2020/9/20 10:00 | 1.499396 | 1.532039 | 1.502582 | 1.496373 | 1.498564 | 1.553612 | 1.527549 | 1.564687 | 1.556102 | Wed | 1.525656 | 1.564687 | 1.496373 | 0.06831487 | 1.46 | 1.6 | 1.551006 | 1.53 | 1.502426 | 1.609 | 1.444
2020-09-20 | 12:00 |  | 2020/9/20 12:00 | 1.52914 | 1.519515 | 1.49865 | 1.501913 | 1.523032 | 1.565695 | 1.543105 | 1.553789 | 1.529885 | Wed | 1.529414 | 1.565695 | 1.49865 | 0.06704479 | 1.46 | 1.6 | 1.551006 | 1.53 | 1.502426 | 1.609 | 1.444
2020-09-20 | 14:00 |  | 2020/9/20 14:00 | 1.493359 | 1.516344 | 1.540683 | 1.503214 | 1.525092 | 1.572428 | 1.557776 | 1.539551 | 1.558989 | Wed | 1.53416 | 1.572428 | 1.493359 | 0.07906895 | 1.46 | 1.6 | 1.551006 | 1.53 | 1.502426 | 1.609 | 1.444
2020-09-20 | 16:00 |  | 2020/9/20 16:00 | 1.504991 | 1.523022 | 1.532601 | 1.52203 | 1.538259 | 1.55349 | 1.52403 | 1.556378 | 1.545264 | Wed | 1.533341 | 1.556378 | 1.504991 | 0.05138714 | 1.46 | 1.6 | 1.551006 | 1.53 | 1.502426 | 1.609 | 1.444
2020-09-21 | 8:00 | 202009021A | 2020/9/21 8:00 | 1.518239 | 1.527265 | 1.529771 | 1.53195 | 1.521804 | 1.55053 | 1.573216 | 1.544372 | 1.549659 | Thu | 1.538534 | 1.573216 | 1.518239 | 0.0549775 | 1.46 | 1.6 | 1.551006 | 1.53 | 1.502426 | 1.609 | 1.444
2020-09-21 | 10:00 |  | 2020/9/21 10:00 | 1.531802 | 1.514734 | 1.537808 | 1.496958 | 1.528125 | 1.580391 | 1.544262 | 1.55149 | 1.572539 | Thu | 1.53979 | 1.580391 | 1.496958 | 0.08343247 | 1.46 | 1.6 | 1.551006 | 1.53 | 1.502426 | 1.609 | 1.444
2020-09-21 | 12:00 |  | 2020/9/21 12:00 | 1.504024 | 1.519627 | 1.522176 | 1.506184 | 1.513544 | 1.542157 | 1.562253 | 1.557819 | 1.544928 | Thu | 1.530301 | 1.562253 | 1.504024 | 0.058229 | 1.46 | 1.6 | 1.551006 | 1.53 | 1.502426 | 1.609 | 1.444
2020-09-21 | 14:00 |  | 2020/9/21 14:00 | 1.521648 | 1.517445 | 1.513139 | 1.495414 | 1.503529 | 1.540107 | 1.55197 | 1.538226 | 1.556133 | Thu | 1.526401 | 1.556133 | 1.495414 | 0.06071864 | 1.46 | 1.6 | 1.551006 | 1.53 | 1.502426 | 1.609 | 1.444
2020-09-21 | 16:00 |  | 2020/9/21 16:00 | 1.521662 | 1.525475 | 1.510072 | 1.489075 | 1.543462 | 1.580098 | 1.541388 | 1.54997 | 1.567741 | Thu | 1.536549 | 1.580098 | 1.489075 | 0.09102221 | 1.46 | 1.6 | 1.551006 | 1.53 | 1.502426 | 1.609 | 1.444
2020-09-22 | 8:00 | 202009022A | 2020/9/22 8:00 | 1.531849 | 1.551454 | 1.526238 | 1.492969 | 1.526997 | 1.592702 | 1.534322 | 1.544658 | 1.549396 | Fri | 1.538954 | 1.592702 | 1.492969 | 0.09973265 | 1.46 | 1.6 | 1.551006 | 1.53 | 1.502426 | 1.609 | 1.444
2020-09-22 | 10:00 |  | 2020/9/22 10:00 | 1.520201 | 1.521055 | 1.540032 | 1.508117 | 1.53472 | 1.548044 | 1.563578 | 1.5475 | 1.531382 | Fri | 1.534959 | 1.563578 | 1.508117 | 0.05546153 | 1.46 | 1.6 | 1.551006 | 1.53 | 1.502426 | 1.609 | 1.444
2020-09-22 | 12:00 |  | 2020/9/22 12:00 | 1.488665 | 1.512027 | 1.515081 | 1.491003 | 1.54298 | 1.580546 | 1.554599 | 1.54836 | 1.558115 | Fri | 1.532375 | 1.580546 | 1.488665 | 0.09188102 | 1.46 | 1.6 | 1.551006 | 1.53 | 1.502426 | 1.609 | 1.444
2020-09-22 | 14:00 |  | 2020/9/22 14:00 | 1.524408 | 1.536988 | 1.508451 | 1.489064 | 1.532726 | 1.563957 | 1.556123 | 1.545133 | 1.551174 | Fri | 1.534225 | 1.563957 | 1.489064 | 0.07489229 | 1.46 | 1.6 | 1.551006 | 1.53 | 1.502426 | 1.609 | 1.444
2020-09-22 | 16:00 |  | 2020/9/22 16:00 | 1.505363 | 1.539552 | 1.504395 | 1.50844 | 1.519744 | 1.583238 | 1.543121 | 1.549173 | 1.538729 | Fri | 1.532417 | 1.583238 | 1.504395 | 0.07884313 | 1.46 | 1.6 | 1.551006 | 1.53 | 1.502426 | 1.609 | 1.444
2020-09-23 | 8:00 | 202009023A | 2020/9/23 8:00 | 1.530978 | 1.576515 | 1.54168 | 1.548839 | 1.547384 | 1.6 | 1.558987 | 1.597434 | 1.576358 | Mon | 1.564242 | 1.6 | 1.530978 | 0.06902213 | 1.46 | 1.6 | 1.551006 | 1.53 | 1.502426 | 1.609 | 1.444
2020-09-23 | 10:00 |  | 2020/9/23 10:00 | 1.564909 | 1.542779 | 1.528879 | 1.546892 | 1.537019 | 1.593749 | 1.58948 | 1.552929 | 1.564047 | Mon | 1.557854 | 1.593749 | 1.528879 | 0.06487025 | 1.46 | 1.6 | 1.551006 | 1.53 | 1.502426 | 1.609 | 1.444
2020-09-23 | 12:00 |  | 2020/9/23 12:00 | 1.508987 | 1.517156 | 1.532861 | 1.480898 | 1.53091 | 1.559408 | 1.557086 | 1.556622 | 1.563538 | Mon | 1.534163 | 1.563538 | 1.480898 | 0.08264011 | 1.46 | 1.6 | 1.551006 | 1.53 | 1.502426 | 1.609 | 1.444
2020-09-23 | 14:00 |  | 2020/9/23 14:00 | 1.489768 | 1.500157 | 1.504161 | 1.506762 | 1.54317 | 1.586032 | 1.530283 | 1.547248 | 1.560641 | Mon | 1.529803 | 1.586032 | 1.489768 | 0.09626366 | 1.46 | 1.6 | 1.551006 | 1.53 | 1.502426 | 1.609 | 1.444
2020-09-23 | 16:00 |  | 2020/9/23 16:00 | 1.501969 | 1.515561 | 1.5439 | 1.512823 | 1.536849 | 1.564435 | 1.546067 | 1.530982 | 1.543724 | Mon | 1.532923 | 1.564435 | 1.501969 | 0.06246594 | 1.46 | 1.6 | 1.551006 | 1.53 | 1.502426 | 1.609 | 1.444
2020-09-24 | 8:00 | 202009024A | 2020/9/24 8:00 | 1.530753 | 1.524076 | 1.533448 | 1.512425 | 1.559345 | 1.6 | 1.586777 | 1.560631 | 1.557299 | Tue | 1.551639 | 1.6 | 1.512425 | 0.08757515 | 1.46 | 1.6 | 1.551006 | 1.53 | 1.502426 | 1.609 | 1.444
2020-09-24 | 10:00 |  | 2020/9/24 10:00 | 1.530205 | 1.543162 | 1.521786 | 1.508023 | 1.51563 | 1.577579 | 1.553579 | 1.535315 | 1.555331 | Tue | 1.537846 | 1.577579 | 1.508023 | 0.06955547 | 1.46 | 1.6 | 1.551006 | 1.53 | 1.502426 | 1.609 | 1.444
2020-09-24 | 12:00 |  | 2020/9/24 12:00 | 1.503842 | 1.524998 | 1.506008 | 1.521746 | 1.525311 | 1.580337 | 1.54413 | 1.52733 | 1.568664 | Tue | 1.533596 | 1.580337 | 1.503842 | 0.07649546 | 1.46 | 1.6 | 1.551006 | 1.53 | 1.502426 | 1.609 | 1.444
2020-09-24 | 14:00 |  | 2020/9/24 14:00 | 1.506333 | 1.525441 | 1.510624 | 1.513454 | 1.511442 | 1.558543 | 1.559351 | 1.534474 | 1.548864 | Tue | 1.529836 | 1.559351 | 1.506333 | 0.05301717 | 1.46 | 1.6 | 1.551006 | 1.53 | 1.502426 | 1.609 | 1.444
2020-09-24 | 16:00 |  | 2020/9/24 16:00 | 1.514129 | 1.530905 | 1.541804 | 1.483678 | 1.540163 | 1.565104 | 1.545987 | 1.543036 | 1.536462 | Tue | 1.533474 | 1.565104 | 1.483678 | 0.08142607 | 1.46 | 1.6 | 1.551006 | 1.53 | 1.502426 | 1.609 | 1.444
2020-09-25 | 8:00 | 202009025A | 2020/9/25 8:00 | 1.517126 | 1.503595 | 1.51675 | 1.512052 | 1.508099 | 1.56392 | 1.536573 | 1.524667 | 1.570111 | Wed | 1.528099 | 1.570111 | 1.503595 | 0.0665159 | 1.46 | 1.6 | 1.551006 | 1.53 | 1.502426 | 1.609 | 1.444
2020-09-25 | 10:00 |  | 2020/9/25 10:00 | 1.530163 | 1.509263 | 1.519947 | 1.505136 | 1.521331 | 1.538197 | 1.518924 | 1.523513 | 1.537709 | Wed | 1.522687 | 1.538197 | 1.505136 | 0.03306095 | 1.46 | 1.6 | 1.551006 | 1.53 | 1.502426 | 1.609 | 1.444
2020-09-25 | 12:00 |  | 2020/9/25 12:00 | 1.492906 | 1.517827 | 1.532594 | 1.515217 | 1.52147 | 1.543445 | 1.550448 | 1.560467 | 1.577752 | Wed | 1.534681 | 1.577752 | 1.492906 | 0.08484544 | 1.46 | 1.6 | 1.551006 | 1.53 | 1.502426 | 1.609 | 1.444
2020-09-25 | 14:00 |  | 2020/9/25 14:00 | 1.512949 | 1.541388 | 1.511703 | 1.480885 | 1.530618 | 1.573961 | 1.545297 | 1.544753 | 1.536497 | Wed | 1.530894 | 1.573961 | 1.480885 | 0.09307539 | 1.46 | 1.6 | 1.551006 | 1.53 | 1.502426 | 1.609 | 1.444
2020-09-25 | 16:00 |  | 2020/9/25 16:00 | 1.502464 | 1.505415 | 1.512555 | 1.478312 | 1.501666 | 1.568405 | 1.541223 | 1.547155 | 1.531976 | Wed | 1.521019 | 1.568405 | 1.478312 | 0.09009302 | 1.46 | 1.6 | 1.551006 | 1.53 | 1.502426 | 1.609 | 1.444
2020-09-26 | 8:00 | 202009026A | 2020/9/26 8:00 | 1.50533 | 1.519652 | 1.538939 | 1.517552 | 1.51083 | 1.58167 | 1.551885 | 1.543266 | 1.562892 | Thu | 1.536891 | 1.58167 | 1.50533 | 0.07633977 | 1.46 | 1.6 | 1.551006 | 1.53 | 1.502426 | 1.609 | 1.444
2020-09-26 | 10:00 |  | 2020/9/26 10:00 | 1.530696 | 1.49898 | 1.517624 | 1.504313 | 1.539267 | 1.580677 | 1.527676 | 1.5591 | 1.56802 | Thu | 1.536261 | 1.580677 | 1.49898 | 0.08169646 | 1.46 | 1.6 | 1.551006 | 1.53 | 1.502426 | 1.609 | 1.444
2020-09-26 | 12:00 |  | 2020/9/26 12:00 | 1.527634 | 1.546912 | 1.530272 | 1.502808 | 1.537407 | 1.551436 | 1.526353 | 1.519401 | 1.535763 | Thu | 1.530887 | 1.551436 | 1.502808 | 0.04862859 | 1.46 | 1.6 | 1.551006 | 1.53 | 1.502426 | 1.609 | 1.444
2020-09-26 | 14:00 |  | 2020/9/26 14:00 | 1.493687 | 1.538423 | 1.542123 | 1.524279 | 1.506608 | 1.560791 | 1.54626 | 1.559447 | 1.545688 | Thu | 1.535256 | 1.560791 | 1.493687 | 0.0671037 | 1.46 | 1.6 | 1.551006 | 1.53 | 1.502426 | 1.609 | 1.444
2020-09-26 | 16:00 |  | 2020/9/26 16:00 | 1.489991 | 1.532105 | 1.518515 | 1.507407 | 1.525562 | 1.576796 | 1.52975 | 1.560822 | 1.532047 | Thu | 1.530333 | 1.576796 | 1.489991 | 0.08680499 | 1.46 | 1.6 | 1.551006 | 1.53 | 1.502426 | 1.609 | 1.444
2020-09-27 | 8:00 | 202009027A | 2020/9/27 8:00 | 1.52743 | 1.527627 | 1.554758 | 1.495022 | 1.55471 | 1.589559 | 1.53133 | 1.531592 | 1.577786 | Fri | 1.543312 | 1.589559 | 1.495022 | 0.09453645 | 1.46 | 1.6 | 1.551006 | 1.53 | 1.502426 | 1.609 | 1.444
2020-09-27 | 10:00 |  | 2020/9/27 10:00 | 1.515821 | 1.523555 | 1.535205 | 1.515189 | 1.498995 | 1.586885 | 1.563491 | 1.530172 | 1.54945 | Fri | 1.535418 | 1.586885 | 1.498995 | 0.08788959 | 1.46 | 1.6 | 1.551006 | 1.53 | 1.502426 | 1.609 | 1.444
2020-09-27 | 12:00 |  | 2020/9/27 12:00 | 1.522814 | 1.542518 | 1.537586 | 1.482228 | 1.537765 | 1.583477 | 1.552639 | 1.54102 | 1.559504 | Fri | 1.53995 | 1.583477 | 1.482228 | 0.1012489 | 1.46 | 1.6 | 1.551006 | 1.53 | 1.502426 | 1.609 | 1.444
2020-09-27 | 14:00 |  | 2020/9/27 14:00 | 1.528578 | 1.512442 | 1.501053 | 1.510163 | 1.543896 | 1.563306 | 1.520908 | 1.567502 | 1.564645 | Fri | 1.534721 | 1.567502 | 1.501053 | 0.06644902 | 1.46 | 1.6 | 1.551006 | 1.53 | 1.502426 | 1.609 | 1.444
2020-09-27 | 16:00 |  | 2020/9/27 16:00 | 1.526611 | 1.526693 | 1.540076 | 1.500436 | 1.535538 | 1.562215 | 1.550571 | 1.545792 | 1.548122 | Fri | 1.537339 | 1.562215 | 1.500436 | 0.06177874 | 1.46 | 1.6 | 1.551006 | 1.53 | 1.502426 | 1.609 | 1.444
2020-09-28 | 8:00 | 202009028A | 2020/9/28 8:00 | 1.561964 | 1.565757 | 1.542174 | 1.52589 | 1.569903 | 1.593644 | 1.577792 | 1.56698 | 1.593458 | Mon | 1.566396 | 1.593644 | 1.52589 | 0.06775378 | 1.46 | 1.6 | 1.551006 | 1.53 | 1.502426 | 1.609 | 1.444
2020-09-28 | 10:00 |  | 2020/9/28 10:00 | 1.562908 | 1.571357 | 1.538672 | 1.510472 | 1.529981 | 1.58401 | 1.592982 | 1.589506 | 1.586773 | Mon | 1.562962 | 1.592982 | 1.510472 | 0.08250992 | 1.46 | 1.6 | 1.551006 | 1.53 | 1.502426 | 1.609 | 1.444
2020-09-28 | 12:00 |  | 2020/9/28 12:00 | 1.531734 | 1.539072 | 1.54182 | 1.483286 | 1.532715 | 1.574327 | 1.523087 | 1.522085 | 1.566949 | Mon | 1.535008 | 1.574327 | 1.483286 | 0.0910406 | 1.46 | 1.6 | 1.551006 | 1.53 | 1.502426 | 1.609 | 1.444
2020-09-28 | 14:00 |  | 2020/9/28 14:00 | 1.514693 | 1.516803 | 1.547614 | 1.511844 | 1.51693 | 1.565775 | 1.530791 | 1.523737 | 1.568238 | Mon | 1.532936 | 1.568238 | 1.511844 | 0.05639414 | 1.46 | 1.6 | 1.551006 | 1.53 | 1.502426 | 1.609 | 1.444
2020-09-28 | 16:00 |  | 2020/9/28 16:00 | 1.526201 | 1.522892 | 1.533484 | 1.482893 | 1.519305 | 1.539866 | 1.540902 | 1.551593 | 1.552822 | Mon | 1.529995 | 1.552822 | 1.482893 | 0.06992862 | 1.46 | 1.6 | 1.551006 | 1.53 | 1.502426 | 1.609 | 1.444
2020-09-29 | 8:00 | 202009029A | 2020/9/29 8:00 | 1.533975 | 1.522989 | 1.563957 | 1.500196 | 1.564667 | 1.580075 | 1.560122 | 1.585692 | 1.56377 | Tue | 1.552827 | 1.585692 | 1.500196 | 0.08549621 | 1.46 | 1.6 | 1.551006 | 1.53 | 1.502426 | 1.609 | 1.444
2020-09-29 | 10:00 |  | 2020/9/29 10:00 | 1.529082 | 1.53512 | 1.554596 | 1.500627 | 1.52873 | 1.564879 | 1.554477 | 1.529161 | 1.565899 | Tue | 1.540286 | 1.565899 | 1.500627 | 0.06527128 | 1.46 | 1.6 | 1.551006 | 1.53 | 1.502426 | 1.609 | 1.444
2020-09-29 | 12:00 |  | 2020/9/29 12:00 | 1.521625 | 1.527653 | 1.51074 | 1.482863 | 1.543105 | 1.550021 | 1.520803 | 1.553914 | 1.557247 | Tue | 1.529775 | 1.557247 | 1.482863 | 0.07438355 | 1.46 | 1.6 | 1.551006 | 1.53 | 1.502426 | 1.609 | 1.444
2020-09-29 | 14:00 |  | 2020/9/29 14:00 | 1.535384 | 1.49823 | 1.521021 | 1.484258 | 1.539418 | 1.577007 | 1.536456 | 1.527726 | 1.535403 | Tue | 1.528323 | 1.577007 | 1.484258 | 0.09274993 | 1.46 | 1.6 | 1.551006 | 1.53 | 1.502426 | 1.609 | 1.444
2020-09-29 | 16:00 |  | 2020/9/29 16:00 | 1.493966 | 1.518963 | 1.511917 | 1.519538 | 1.510025 | 1.560463 | 1.557459 | 1.54344 | 1.542018 | Tue | 1.528643 | 1.560463 | 1.493966 | 0.06649712 | 1.46 | 1.6 | 1.551006 | 1.53 | 1.502426 | 1.609 | 1.444
2020-09-30 | 8:00 | 202009030A | 2020/9/30 8:00 | 1.493487 | 1.525005 | 1.539245 | 1.519163 | 1.518765 | 1.56855 | 1.535253 | 1.524487 | 1.572088 | Wed | 1.532894 | 1.572088 | 1.493487 | 0.07860142 | 1.46 | 1.6 | 1.551006 | 1.53 | 1.502426 | 1.609 | 1.444
2020-09-30 | 10:00 |  | 2020/9/30 10:00 | 1.513053 | 1.520202 | 1.535872 | 1.517406 | 1.533955 | 1.582022 | 1.535246 | 1.548637 | 1.554583 | Wed | 1.537886 | 1.582022 | 1.513053 | 0.06896863 | 1.46 | 1.6 | 1.551006 | 1.53 | 1.502426 | 1.609 | 1.444
2020-09-30 | 12:00 |  | 2020/9/30 12:00 | 1.50831 | 1.53641 | 1.510977 | 1.493919 | 1.534272 | 1.57757 | 1.549021 | 1.550675 | 1.548513 | Wed | 1.534407 | 1.57757 | 1.493919 | 0.08365086 | 1.46 | 1.6 | 1.551006 | 1.53 | 1.502426 | 1.609 | 1.444
2020-09-30 | 14:00 |  | 2020/9/30 14:00 | 1.509449 | 1.503413 | 1.525185 | 1.517023 | 1.545127 | 1.579368 | 1.535048 | 1.535961 | 1.550854 | Wed | 1.533492 | 1.579368 | 1.503413 | 0.07595552 | 1.46 | 1.6 | 1.551006 | 1.53 | 1.502426 | 1.609 | 1.444
2020-09-30 | 16:00 |  | 2020/9/30 16:00 | 1.491584 | 1.508828 | 1.529806 | 1.496817 | 1.514475 | 1.577409 | 1.554352 | 1.557359 | 1.569356 | Wed | 1.533332 | 1.577409 | 1.491584 | 0.0858258 | 1.46 | 1.6 | 1.551006 | 1.53 | 1.502426 | 1.609 | 1.444
2020-10-01 | 8:00 | 20201001A | 2020/10/1 8:00 | 1.542175 | 1.516805 | 1.531757 | 1.516888 | 1.539399 | 1.566519 | 1.537519 | 1.550198 | 1.563223 | Thu | 1.540498 | 1.566519 | 1.516805 | 0.04971451 | 1.46 | 1.6 | 1.551006 | 1.53 | 1.502426 | 1.609 | 1.444
2020-10-01 | 10:00 |  | 2020/10/1 10:00 | 1.512997 | 1.519103 | 1.517836 | 1.48661 | 1.50531 | 1.548146 | 1.531509 | 1.545587 | 1.543433 | Thu | 1.523392 | 1.548146 | 1.48661 | 0.06153626 | 1.46 | 1.6 | 1.551006 | 1.53 | 1.502426 | 1.609 | 1.444
2020-10-01 | 12:00 |  | 2020/10/1 12:00 | 1.503847 | 1.510037 | 1.509104 | 1.501724 | 1.501163 | 1.541683 | 1.546168 | 1.562811 | 1.54408 | Thu | 1.524513 | 1.562811 | 1.501163 | 0.06164794 | 1.46 | 1.6 | 1.551006 | 1.53 | 1.502426 | 1.609 | 1.444
2020-10-01 | 14:00 |  | 2020/10/1 14:00 | 1.517966 | 1.516066 | 1.503864 | 1.490318 | 1.535049 | 1.570813 | 1.565581 | 1.545544 | 1.554884 | Thu | 1.533343 | 1.570813 | 1.490318 | 0.08049474 | 1.46 | 1.6 | 1.551006 | 1.53 | 1.502426 | 1.609 | 1.444
2020-10-01 | 16:00 |  | 2020/10/1 16:00 | 1.502913 | 1.510138 | 1.506108 | 1.50847 | 1.536379 | 1.587964 | 1.534807 | 1.565026 | 1.544102 | Thu | 1.532878 | 1.587964 | 1.502913 | 0.08505089 | 1.46 | 1.6 | 1.551006 | 1.53 | 1.502426 | 1.609 | 1.444
2020-10-02 | 8:00 | 20201002A | 2020/10/2 8:00 | 1.515705 | 1.538837 | 1.55649 | 1.533104 | 1.554177 | 1.548635 | 1.550294 | 1.531705 | 1.546135 | Fri | 1.541676 | 1.55649 | 1.515705 | 0.04078444 | 1.46 | 1.6 | 1.551006 | 1.53 | 1.502426 | 1.609 | 1.444
2020-10-02 | 10:00 |  | 2020/10/2 10:00 | 1.516614 | 1.536627 | 1.514847 | 1.490989 | 1.532832 | 1.569122 | 1.544456 | 1.529497 | 1.531463 | Fri | 1.529605 | 1.569122 | 1.490989 | 0.07813319 | 1.46 | 1.6 | 1.551006 | 1.53 | 1.502426 | 1.609 | 1.444
2020-10-02 | 12:00 |  | 2020/10/2 12:00 | 1.519482 | 1.517641 | 1.51382 | 1.527482 | 1.525245 | 1.539092 | 1.561016 | 1.534866 | 1.559515 | Fri | 1.533129 | 1.561016 | 1.51382 | 0.04719596 | 1.46 | 1.6 | 1.551006 | 1.53 | 1.502426 | 1.609 | 1.444
2020-10-02 | 14:00 |  | 2020/10/2 14:00 | 1.531942 | 1.543951 | 1.537938 | 1.521544 | 1.509632 | 1.543496 | 1.518829 | 1.566868 | 1.542662 | Fri | 1.535207 | 1.566868 | 1.509632 | 0.05723556 | 1.46 | 1.6 | 1.551006 | 1.53 | 1.502426 | 1.609 | 1.444
2020-10-02 | 16:00 |  | 2020/10/2 16:00 | 1.499504 | 1.4926 | 1.498812 | 1.500984 | 1.523537 | 1.54977 | 1.54349 | 1.537718 | 1.543285 | Fri | 1.521078 | 1.54977 | 1.4926 | 0.05716924 | 1.46 | 1.6 | 1.551006 | 1.53 | 1.502426 | 1.609 | 1.444
2020-10-03 | 8:00 | 20201003A | 2020/10/3 8:00 | 1.54645 | 1.537291 | 1.573231 | 1.526182 | 1.573882 | 1.6 | 1.562588 | 1.575082 | 1.598201 | Mon | 1.565878 | 1.6 | 1.526182 | 0.07381797 | 1.46 | 1.6 | 1.551006 | 1.53 | 1.502426 | 1.609 | 1.444
2020-10-03 | 10:00 |  | 2020/10/3 10:00 | 1.53526 | 1.55457 | 1.556859 | 1.519411 | 1.523764 | 1.6 | 1.585635 | 1.551039 | 1.587368 | Mon | 1.557101 | 1.6 | 1.519411 | 0.08058892 | 1.46 | 1.6 | 1.551006 | 1.53 | 1.502426 | 1.609 | 1.444
2020-10-03 | 12:00 |  | 2020/10/3 12:00 | 1.483522 | 1.509528 | 1.525098 | 1.505892 | 1.525947 | 1.561571 | 1.512183 | 1.52247 | 1.552783 | Mon | 1.522111 | 1.561571 | 1.483522 | 0.07804956 | 1.46 | 1.6 | 1.551006 | 1.53 | 1.502426 | 1.609 | 1.444
2020-10-03 | 14:00 |  | 2020/10/3 14:00 | 1.503297 | 1.521908 | 1.539563 | 1.510501 | 1.528273 | 1.539529 | 1.539393 | 1.554997 | 1.538214 | Mon | 1.53063 | 1.554997 | 1.503297 | 0.05169919 | 1.46 | 1.6 | 1.551006 | 1.53 | 1.502426 | 1.609 | 1.444
2020-10-03 | 16:00 |  | 2020/10/3 16:00 | 1.483543 | 1.524435 | 1.536753 | 1.488075 | 1.518222 | 1.553189 | 1.542693 | 1.539976 | 1.545737 | Mon | 1.525847 | 1.553189 | 1.483543 | 0.06964651 | 1.46 | 1.6 | 1.551006 | 1.53 | 1.502426 | 1.609 | 1.444
2020-10-04 | 8:00 | 20201004A | 2020/10/4 8:00 | 1.500699 | 1.512438 | 1.54278 | 1.510606 | 1.534535 | 1.565016 | 1.566898 | 1.574504 | 1.570208 | Tue | 1.541965 | 1.574504 | 1.500699 | 0.07380546 | 1.46 | 1.6 | 1.551006 | 1.53 | 1.502426 | 1.609 | 1.444
2020-10-04 | 10:00 |  | 2020/10/4 10:00 | 1.518012 | 1.540958 | 1.531484 | 1.483758 | 1.533304 | 1.540635 | 1.535023 | 1.538356 | 1.557419 | Tue | 1.530994 | 1.557419 | 1.483758 | 0.07366049 | 1.46 | 1.6 | 1.551006 | 1.53 | 1.502426 | 1.609 | 1.444
2020-10-04 | 12:00 |  | 2020/10/4 12:00 | 1.519795 | 1.524692 | 1.515668 | 1.498978 | 1.520043 | 1.532071 | 1.540282 | 1.542851 | 1.525167 | Tue | 1.524394 | 1.542851 | 1.498978 | 0.04387296 | 1.46 | 1.6 | 1.551006 | 1.53 | 1.502426 | 1.609 | 1.444
2020-10-04 | 14:00 |  | 2020/10/4 14:00 | 1.508497 | 1.515469 | 1.531581 | 1.477581 | 1.506072 | 1.570367 | 1.527492 | 1.547023 | 1.54296 | Tue | 1.525227 | 1.570367 | 1.477581 | 0.09278579 | 1.46 | 1.6 | 1.551006 | 1.53 | 1.502426 | 1.609 | 1.444
2020-10-04 | 16:00 |  | 2020/10/4 16:00 | 1.510523 | 1.524785 | 1.490364 | 1.513518 | 1.524029 | 1.537698 | 1.534329 | 1.537731 | 1.565239 | Tue | 1.526468 | 1.565239 | 1.490364 | 0.07487468 | 1.46 | 1.6 | 1.551006 | 1.53 | 1.502426 | 1.609 | 1.444
2020-10-05 | 8:00 | 20201005A | 2020/10/5 8:00 | 1.493876 | 1.500792 | 1.501501 | 1.517763 | 1.517265 | 1.566314 | 1.521038 | 1.516603 | 1.537119 | Wed | 1.519141 | 1.566314 | 1.493876 | 0.07243714 | 1.46 | 1.6 | 1.551006 | 1.53 | 1.502426 | 1.609 | 1.444
2020-10-05 | 10:00 |  | 2020/10/5 10:00 | 1.492607 | 1.509826 | 1.491632 | 1.478993 | 1.509456 | 1.559285 | 1.548358 | 1.549649 | 1.54187 | Wed | 1.520186 | 1.559285 | 1.478993 | 0.08029128 | 1.46 | 1.6 | 1.551006 | 1.53 | 1.502426 | 1.609 | 1.444
2020-10-05 | 12:00 |  | 2020/10/5 12:00 | 1.523162 | 1.533677 | 1.539424 | 1.508814 | 1.512958 | 1.557267 | 1.554791 | 1.535442 | 1.552497 | Wed | 1.535337 | 1.557267 | 1.508814 | 0.04845349 | 1.46 | 1.6 | 1.551006 | 1.53 | 1.502426 | 1.609 | 1.444
2020-10-05 | 14:00 |  | 2020/10/5 14:00 | 1.524814 | 1.530088 | 1.525605 | 1.492431 | 1.53462 | 1.554795 | 1.528364 | 1.55779 | 1.565877 | Wed | 1.534932 | 1.565877 | 1.492431 | 0.07344633 | 1.46 | 1.6 | 1.551006 | 1.53 | 1.502426 | 1.609 | 1.444
2020-10-05 | 16:00 |  | 2020/10/5 16:00 | 1.511716 | 1.525338 | 1.490008 | 1.513598 | 1.519194 | 1.543933 | 1.534244 | 1.51193 | 1.527171 | Wed | 1.519681 | 1.543933 | 1.490008 | 0.05392496 | 1.46 | 1.6 | 1.551006 | 1.53 | 1.502426 | 1.609 | 1.444
2020-10-06 | 8:00 | 20201006A | 2020/10/6 8:00 | 1.508909 | 1.523141 | 1.515553 | 1.521768 | 1.543894 | 1.57058 | 1.547435 | 1.543606 | 1.554562 | Thu | 1.536605 | 1.57058 | 1.508909 | 0.06167142 | 1.46 | 1.6 | 1.551006 | 1.53 | 1.502426 | 1.609 | 1.444
2020-10-06 | 10:00 |  | 2020/10/6 10:00 | 1.516106 | 1.506788 | 1.510124 | 1.478957 | 1.539739 | 1.543012 | 1.556932 | 1.5163 | 1.522658 | Thu | 1.52118 | 1.556932 | 1.478957 | 0.07797543 | 1.46 | 1.6 | 1.551006 | 1.53 | 1.502426 | 1.609 | 1.444
2020-10-06 | 12:00 |  | 2020/10/6 12:00 | 1.50352 | 1.492558 | 1.495175 | 1.50354 | 1.524727 | 1.534738 | 1.533682 | 1.536292 | 1.540804 | Thu | 1.518337 | 1.540804 | 1.492558 | 0.04824634 | 1.46 | 1.6 | 1.551006 | 1.53 | 1.502426 | 1.609 | 1.444
2020-10-06 | 14:00 |  | 2020/10/6 14:00 | 1.511158 | 1.53964 | 1.535971 | 1.495721 | 1.513407 | 1.549932 | 1.551171 | 1.525112 | 1.536857 | Thu | 1.528774 | 1.551171 | 1.495721 | 0.05544992 | 1.46 | 1.6 | 1.551006 | 1.53 | 1.502426 | 1.609 | 1.444
2020-10-06 | 16:00 |  | 2020/10/6 16:00 | 1.522689 | 1.52117 | 1.495174 | 1.477921 | 1.520243 | 1.567487 | 1.524275 | 1.517501 | 1.559405 | Thu | 1.522874 | 1.567487 | 1.477921 | 0.08956588 | 1.46 | 1.6 | 1.551006 | 1.53 | 1.502426 | 1.609 | 1.444
2020-10-07 | 8:00 | 20201007A | 2020/10/7 8:00 | 1.501493 | 1.529527 | 1.528558 | 1.50392 | 1.529308 | 1.544166 | 1.560304 | 1.526658 | 1.56502 | Fri | 1.532106 | 1.56502 | 1.501493 | 0.06352647 | 1.46 | 1.6 | 1.551006 | 1.53 | 1.502426 | 1.609 | 1.444
2020-10-07 | 10:00 |  | 2020/10/7 10:00 | 1.529351 | 1.4947 | 1.506834 | 1.4711 | 1.515673 | 1.540741 | 1.523385 | 1.549398 | 1.535466 | Fri | 1.518517 | 1.549398 | 1.4711 | 0.07829831 | 1.46 | 1.6 | 1.551006 | 1.53 | 1.502426 | 1.609 | 1.444
2020-10-07 | 12:00 |  | 2020/10/7 12:00 | 1.485028 | 1.52041 | 1.514378 | 1.490842 | 1.521832 | 1.549089 | 1.554937 | 1.528795 | 1.55556 | Fri | 1.524541 | 1.55556 | 1.485028 | 0.0705317 | 1.46 | 1.6 | 1.551006 | 1.53 | 1.502426 | 1.609 | 1.444
2020-10-07 | 14:00 |  | 2020/10/7 14:00 | 1.513931 | 1.506969 | 1.504551 | 1.508704 | 1.520419 | 1.557431 | 1.553857 | 1.540247 | 1.520799 | Fri | 1.525212 | 1.557431 | 1.504551 | 0.05287983 | 1.46 | 1.6 | 1.551006 | 1.53 | 1.502426 | 1.609 | 1.444
2020-10-07 | 16:00 |  | 2020/10/7 16:00 | 1.499766 | 1.521318 | 1.511146 | 1.491318 | 1.515352 | 1.5586 | 1.551901 | 1.553008 | 1.56784 | Fri | 1.530028 | 1.56784 | 1.491318 | 0.07652189 | 1.46 | 1.6 | 1.551006 | 1.53 | 1.502426 | 1.609 | 1.444
2020-10-08 | 8:00 | 20201008A | 2020/10/8 8:00 | 1.538916 | 1.550408 | 1.57151 | 1.551598 | 1.548869 | 1.6 | 1.586111 | 1.572504 | 1.560059 | Mon | 1.564442 | 1.6 | 1.538916 | 0.06108427 | 1.46 | 1.6 | 1.551006 | 1.53 | 1.502426 | 1.609 | 1.444
2020-10-08 | 10:00 |  | 2020/10/8 10:00 | 1.552555 | 1.558882 | 1.545947 | 1.516732 | 1.560368 | 1.579261 | 1.576154 | 1.542735 | 1.591067 | Mon | 1.558189 | 1.591067 | 1.516732 | 0.07433527 | 1.46 | 1.6 | 1.551006 | 1.53 | 1.502426 | 1.609 | 1.444
2020-10-08 | 12:00 |  | 2020/10/8 12:00 | 1.514895 | 1.496339 | 1.501255 | 1.512669 | 1.508657 | 1.555856 | 1.514575 | 1.519762 | 1.529064 | Mon | 1.517008 | 1.555856 | 1.496339 | 0.05951686 | 1.46 | 1.6 | 1.551006 | 1.53 | 1.502426 | 1.609 | 1.444
2020-10-08 | 14:00 |  | 2020/10/8 14:00 | 1.507832 | 1.515067 | 1.490546 | 1.485643 | 1.526814 | 1.543326 | 1.547867 | 1.546376 | 1.561107 | Mon | 1.524953 | 1.561107 | 1.485643 | 0.07546368 | 1.46 | 1.6 | 1.551006 | 1.53 | 1.502426 | 1.609 | 1.444
2020-10-08 | 16:00 |  | 2020/10/8 16:00 | 1.498984 | 1.538073 | 1.495219 | 1.517574 | 1.518092 | 1.56161 | 1.543342 | 1.51163 | 1.525081 | Mon | 1.52329 | 1.56161 | 1.495219 | 0.06639048 | 1.46 | 1.6 | 1.551006 | 1.53 | 1.502426 | 1.609 | 1.444
2020-10-09 | 8:00 | 20201009A | 2020/10/9 8:00 | 1.508156 | 1.553695 | 1.525367 | 1.539182 | 1.516406 | 1.585938 | 1.569428 | 1.579444 | 1.584618 | Tue | 1.551359 | 1.585938 | 1.508156 | 0.07778113 | 1.46 | 1.6 | 1.551006 | 1.53 | 1.502426 | 1.609 | 1.444
2020-10-09 | 10:00 |  | 2020/10/9 10:00 | 1.496988 | 1.537746 | 1.510069 | 1.488857 | 1.53943 | 1.573092 | 1.52972 | 1.548069 | 1.541904 | Tue | 1.529542 | 1.573092 | 1.488857 | 0.08423499 | 1.46 | 1.6 | 1.551006 | 1.53 | 1.502426 | 1.609 | 1.444
2020-10-09 | 12:00 |  | 2020/10/9 12:00 | 1.481825 | 1.529818 | 1.497899 | 1.506622 | 1.51483 | 1.547644 | 1.538921 | 1.532085 | 1.553399 | Tue | 1.52256 | 1.553399 | 1.481825 | 0.07157393 | 1.46 | 1.6 | 1.551006 | 1.53 | 1.502426 | 1.609 | 1.444
2020-10-09 | 14:00 |  | 2020/10/9 14:00 | 1.485984 | 1.49293 | 1.507861 | 1.479053 | 1.496774 | 1.54629 | 1.545649 | 1.510392 | 1.531723 | Tue | 1.51074 | 1.54629 | 1.479053 | 0.06723698 | 1.46 | 1.6 | 1.551006 | 1.53 | 1.502426 | 1.609 | 1.444
2020-10-09 | 16:00 |  | 2020/10/9 16:00 | 1.502316 | 1.528838 | 1.536237 | 1.495488 | 1.495697 | 1.554896 | 1.535022 | 1.545127 | 1.55209 | Tue | 1.527301 | 1.554896 | 1.495488 | 0.05940785 | 1.46 | 1.6 | 1.551006 | 1.53 | 1.502426 | 1.609 | 1.444
2020-10-10 | 8:00 | 20201010A | 2020/10/10 8:00 | 1.487667 | 1.527299 | 1.491355 | 1.503889 | 1.528934 | 1.563867 | 1.537713 | 1.548955 | 1.535692 | Wed | 1.525041 | 1.563867 | 1.487667 | 0.07620027 | 1.46 | 1.6 | 1.551006 | 1.53 | 1.502426 | 1.609 | 1.444
2020-10-10 | 10:00 |  | 2020/10/10 10:00 | 1.527517 | 1.500412 | 1.538555 | 1.480895 | 1.507715 | 1.554388 | 1.536403 | 1.540892 | 1.527291 | Wed | 1.523785 | 1.554388 | 1.480895 | 0.07349237 | 1.46 | 1.6 | 1.551006 | 1.53 | 1.502426 | 1.609 | 1.444
2020-10-10 | 12:00 |  | 2020/10/10 12:00 | 1.51439 | 1.504571 | 1.500759 | 1.503563 | 1.531461 | 1.539735 | 1.555453 | 1.52766 | 1.55323 | Wed | 1.525647 | 1.555453 | 1.500759 | 0.05469313 | 1.46 | 1.6 | 1.551006 | 1.53 | 1.502426 | 1.609 | 1.444
2020-10-10 | 14:00 |  | 2020/10/10 14:00 | 1.493755 | 1.503019 | 1.512636 | 1.4759 | 1.496435 | 1.561785 | 1.544492 | 1.547907 | 1.545507 | Wed | 1.520159 | 1.561785 | 1.4759 | 0.08588473 | 1.46 | 1.6 | 1.551006 | 1.53 | 1.502426 | 1.609 | 1.444
2020-10-10 | 16:00 |  | 2020/10/10 16:00 | 1.518404 | 1.494938 | 1.50163 | 1.475444 | 1.494322 | 1.561756 | 1.531883 | 1.517213 | 1.555184 | Wed | 1.516753 | 1.561756 | 1.475444 | 0.08631246 | 1.46 | 1.6 | 1.551006 | 1.53 | 1.502426 | 1.609 | 1.444
2020-10-11 | 8:00 | 20201011A | 2020/10/11 8:00 | 1.515214 | 1.539923 | 1.541576 | 1.52654 | 1.508315 | 1.574412 | 1.526586 | 1.526738 | 1.579609 | Thu | 1.537657 | 1.579609 | 1.508315 | 0.07129432 | 1.46 | 1.6 | 1.551006 | 1.53 | 1.502426 | 1.609 | 1.444
2020-10-11 | 10:00 |  | 2020/10/11 10:00 | 1.480632 | 1.5323 | 1.538525 | 1.481812 | 1.530657 | 1.535811 | 1.524938 | 1.552287 | 1.541508 | Thu | 1.524275 | 1.552287 | 1.480632 | 0.07165482 | 1.46 | 1.6 | 1.551006 | 1.53 | 1.502426 | 1.609 | 1.444
2020-10-11 | 12:00 |  | 2020/10/11 12:00 | 1.509496 | 1.506407 | 1.520806 | 1.499055 | 1.494355 | 1.547922 | 1.527541 | 1.558616 | 1.521518 | Thu | 1.520635 | 1.558616 | 1.494355 | 0.06426117 | 1.46 | 1.6 | 1.551006 | 1.53 | 1.502426 | 1.609 | 1.444
2020-10-11 | 14:00 |  | 2020/10/11 14:00 | 1.512376 | 1.537473 | 1.493435 | 1.504929 | 1.522422 | 1.564138 | 1.529111 | 1.542219 | 1.527095 | Thu | 1.525911 | 1.564138 | 1.493435 | 0.07070278 | 1.46 | 1.6 | 1.551006 | 1.53 | 1.502426 | 1.609 | 1.444
2020-10-11 | 16:00 |  | 2020/10/11 16:00 | 1.485197 | 1.504407 | 1.515224 | 1.511702 | 1.533909 | 1.536027 | 1.536451 | 1.515999 | 1.529508 | Thu | 1.518714 | 1.536451 | 1.485197 | 0.05125488 | 1.46 | 1.6 | 1.551006 | 1.53 | 1.502426 | 1.609 | 1.444
2020-10-12 | 8:00 | 20201012A | 2020/10/12 8:00 | 1.505226 | 1.545052 | 1.523586 | 1.52958 | 1.546577 | 1.562916 | 1.540377 | 1.52905 | 1.568676 | Fri | 1.539004 | 1.568676 | 1.505226 | 0.06344986 | 1.46 | 1.6 | 1.551006 | 1.53 | 1.502426 | 1.609 | 1.444
2020-10-12 | 10:00 |  | 2020/10/12 10:00 | 1.500112 | 1.50034 | 1.491263 | 1.48104 | 1.520681 | 1.554852 | 1.531783 | 1.535393 | 1.544044 | Fri | 1.517723 | 1.554852 | 1.48104 | 0.07381156 | 1.46 | 1.6 | 1.551006 | 1.53 | 1.502426 | 1.609 | 1.444
2020-10-12 | 12:00 |  | 2020/10/12 12:00 | 1.495114 | 1.526379 | 1.497128 | 1.48045 | 1.533373 | 1.569948 | 1.540753 | 1.553718 | 1.543941 | Fri | 1.526756 | 1.569948 | 1.48045 | 0.08949733 | 1.46 | 1.6 | 1.551006 | 1.53 | 1.502426 | 1.609 | 1.444
2020-10-12 | 14:00 |  | 2020/10/12 14:00 | 1.504946 | 1.494433 | 1.518888 | 1.511675 | 1.514945 | 1.549404 | 1.516079 | 1.559452 | 1.520836 | Fri | 1.521184 | 1.559452 | 1.494433 | 0.0650188 | 1.46 | 1.6 | 1.551006 | 1.53 | 1.502426 | 1.609 | 1.444
2020-10-12 | 16:00 |  | 2020/10/12 16:00 | 1.507217 | 1.514695 | 1.521197 | 1.472995 | 1.526873 | 1.567134 | 1.545968 | 1.519177 | 1.520821 | Fri | 1.521786 | 1.567134 | 1.472995 | 0.09413932 | 1.46 | 1.6 | 1.551006 | 1.53 | 1.502426 | 1.609 | 1.444
2020-10-13 | 8:00 | 202010013A | 2020/10/13 8:00 | 1.520926 | 1.557662 | 1.540593 | 1.556756 | 1.567761 | 1.6 | 1.582804 | 1.585558 | 1.560446 | Mon | 1.563612 | 1.6 | 1.520926 | 0.07907406 | 1.46 | 1.6 | 1.551006 | 1.53 | 1.502426 | 1.609 | 1.444
2020-10-13 | 10:00 |  | 2020/10/13 10:00 | 1.539409 | 1.542307 | 1.546438 | 1.528883 | 1.561546 | 1.583902 | 1.583729 | 1.555166 | 1.560288 | Mon | 1.555741 | 1.583902 | 1.528883 | 0.05501974 | 1.46 | 1.6 | 1.551006 | 1.53 | 1.502426 | 1.609 | 1.444
2020-10-13 | 12:00 |  | 2020/10/13 12:00 | 1.52783 | 1.534876 | 1.509931 | 1.514652 | 1.492983 | 1.564431 | 1.533291 | 1.540868 | 1.56741 | Mon | 1.531808 | 1.56741 | 1.492983 | 0.07442726 | 1.46 | 1.6 | 1.551006 | 1.53 | 1.502426 | 1.609 | 1.444
2020-10-13 | 14:00 |  | 2020/10/13 14:00 | 1.522991 | 1.492159 | 1.535456 | 1.481972 | 1.491536 | 1.572754 | 1.554403 | 1.529277 | 1.525072 | Mon | 1.522847 | 1.572754 | 1.481972 | 0.09078179 | 1.46 | 1.6 | 1.551006 | 1.53 | 1.502426 | 1.609 | 1.444
2020-10-13 | 16:00 |  | 2020/10/13 16:00 | 1.508164 | 1.527451 | 1.49193 | 1.494449 | 1.496136 | 1.575963 | 1.518633 | 1.545561 | 1.551879 | Mon | 1.523352 | 1.575963 | 1.49193 | 0.0840339 | 1.46 | 1.6 | 1.551006 | 1.53 | 1.502426 | 1.609 | 1.444
2020-10-14 | 8:00 | 202010014A | 2020/10/14 8:00 | 1.504888 | 1.546739 | 1.549752 | 1.510289 | 1.522215 | 1.566442 | 1.569444 | 1.544377 | 1.552187 | Tue | 1.540704 | 1.569444 | 1.504888 | 0.06455547 | 1.46 | 1.6 | 1.551006 | 1.53 | 1.502426 | 1.609 | 1.444
2020-10-14 | 10:00 |  | 2020/10/14 10:00 | 1.519168 | 1.501713 | 1.523924 | 1.529622 | 1.50975 | 1.546576 | 1.536877 | 1.524259 | 1.559225 | Tue | 1.527902 | 1.559225 | 1.501713 | 0.05751193 | 1.46 | 1.6 | 1.551006 | 1.53 | 1.502426 | 1.609 | 1.444
2020-10-14 | 12:00 |  | 2020/10/14 12:00 | 1.515623 | 1.531699 | 1.498538 | 1.516908 | 1.502112 | 1.567579 | 1.523323 | 1.514792 | 1.543001 | Tue | 1.523731 | 1.567579 | 1.498538 | 0.06904054 | 1.46 | 1.6 | 1.551006 | 1.53 | 1.502426 | 1.609 | 1.444
2020-10-14 | 14:00 |  | 2020/10/14 14:00 | 1.520157 | 1.521053 | 1.531652 | 1.495145 | 1.495446 | 1.579914 | 1.554656 | 1.555723 | 1.557345 | Tue | 1.534566 | 1.579914 | 1.495145 | 0.08476897 | 1.46 | 1.6 | 1.551006 | 1.53 | 1.502426 | 1.609 | 1.444
2020-10-14 | 16:00 |  | 2020/10/14 16:00 | 1.515918 | 1.539739 | 1.533294 | 1.47435 | 1.496163 | 1.558882 | 1.513288 | 1.527879 | 1.551438 | Tue | 1.523439 | 1.558882 | 1.47435 | 0.08453153 | 1.46 | 1.6 | 1.551006 | 1.53 | 1.502426 | 1.609 | 1.444
2020-10-15 | 8:00 | 202010015A | 2020/10/15 8:00 | 1.508105 | 1.495301 | 1.528702 | 1.471566 | 1.532409 | 1.554309 | 1.510987 | 1.518975 | 1.54407 | Wed | 1.518269 | 1.554309 | 1.471566 | 0.08274227 | 1.46 | 1.6 | 1.551006 | 1.53 | 1.502426 | 1.609 | 1.444
2020-10-15 | 10:00 |  | 2020/10/15 10:00 | 1.511887 | 1.513008 | 1.530389 | 1.518506 | 1.523482 | 1.567083 | 1.527463 | 1.546658 | 1.520225 | Wed | 1.528745 | 1.567083 | 1.511887 | 0.05519655 | 1.46 | 1.6 | 1.551006 | 1.53 | 1.502426 | 1.609 | 1.444
2020-10-15 | 12:00 |  | 2020/10/15 12:00 | 1.491784 | 1.501374 | 1.521363 | 1.474174 | 1.510362 | 1.556708 | 1.51675 | 1.514779 | 1.565057 | Wed | 1.516928 | 1.565057 | 1.474174 | 0.09088286 | 1.46 | 1.6 | 1.551006 | 1.53 | 1.502426 | 1.609 | 1.444
2020-10-15 | 14:00 |  | 2020/10/15 14:00 | 1.516094 | 1.504116 | 1.538148 | 1.49744 | 1.516919 | 1.568611 | 1.535797 | 1.530686 | 1.563605 | Wed | 1.530157 | 1.568611 | 1.49744 | 0.07117065 | 1.46 | 1.6 | 1.551006 | 1.53 | 1.502426 | 1.609 | 1.444
2020-10-15 | 16:00 |  | 2020/10/15 16:00 | 1.503066 | 1.536175 | 1.520797 | 1.506713 | 1.532071 | 1.578984 | 1.516347 | 1.53965 | 1.522948 | Wed | 1.528528 | 1.578984 | 1.503066 | 0.0759184 | 1.46 | 1.6 | 1.551006 | 1.53 | 1.502426 | 1.609 | 1.444
2020-10-16 | 8:00 | 202010016A | 2020/10/16 8:00 | 1.508889 | 1.536068 | 1.516393 | 1.490733 | 1.538594 | 1.572134 | 1.559479 | 1.561108 | 1.560306 | Thu | 1.538189 | 1.572134 | 1.490733 | 0.08140101 | 1.46 | 1.6 | 1.551006 | 1.53 | 1.502426 | 1.609 | 1.444
2020-10-16 | 10:00 |  | 2020/10/16 10:00 | 1.50348 | 1.500058 | 1.490071 | 1.509968 | 1.496881 | 1.554783 | 1.53877 | 1.548827 | 1.531636 | Thu | 1.519386 | 1.554783 | 1.490071 | 0.06471261 | 1.46 | 1.6 | 1.551006 | 1.53 | 1.502426 | 1.609 | 1.444
2020-10-16 | 12:00 |  | 2020/10/16 12:00 | 1.484687 | 1.505317 | 1.535173 | 1.483089 | 1.503873 | 1.563865 | 1.513788 | 1.537009 | 1.521191 | Thu | 1.516444 | 1.563865 | 1.483089 | 0.08077662 | 1.46 | 1.6 | 1.551006 | 1.53 | 1.502426 | 1.609 | 1.444
2020-10-16 | 14:00 |  | 2020/10/16 14:00 | 1.502229 | 1.511952 | 1.505348 | 1.508733 | 1.506144 | 1.549192 | 1.559215 | 1.532104 | 1.56352 | Thu | 1.526493 | 1.56352 | 1.502229 | 0.0612911 | 1.46 | 1.6 | 1.551006 | 1.53 | 1.502426 | 1.609 | 1.444
2020-10-16 | 16:00 |  | 2020/10/16 16:00 | 1.500056 | 1.499795 | 1.495145 | 1.513142 | 1.498376 | 1.566911 | 1.540433 | 1.511606 | 1.552482 | Thu | 1.519772 | 1.566911 | 1.495145 | 0.07176552 | 1.46 | 1.6 | 1.551006 | 1.53 | 1.502426 | 1.609 | 1.444
2020-10-17 | 8:00 | 202010017A | 2020/10/17 8:00 | 1.513501 | 1.518422 | 1.535971 | 1.5211 | 1.516769 | 1.553396 | 1.551999 | 1.54721 | 1.568993 | Fri | 1.536373 | 1.568993 | 1.513501 | 0.0554921 | 1.46 | 1.6 | 1.551006 | 1.53 | 1.502426 | 1.609 | 1.444
2020-10-17 | 10:00 |  | 2020/10/17 10:00 | 1.511563 | 1.537112 | 1.491582 | 1.500714 | 1.523717 | 1.540831 | 1.512412 | 1.542966 | 1.521224 | Fri | 1.520236 | 1.542966 | 1.491582 | 0.05138391 | 1.46 | 1.6 | 1.551006 | 1.53 | 1.502426 | 1.609 | 1.444
2020-10-17 | 12:00 |  | 2020/10/17 12:00 | 1.522099 | 1.52401 | 1.518083 | 1.472661 | 1.530048 | 1.556164 | 1.523464 | 1.546147 | 1.524092 | Fri | 1.524085 | 1.556164 | 1.472661 | 0.08350297 | 1.46 | 1.6 | 1.551006 | 1.53 | 1.502426 | 1.609 | 1.444
2020-10-17 | 14:00 |  | 2020/10/17 14:00 | 1.512293 | 1.492253 | 1.533908 | 1.476876 | 1.536934 | 1.534039 | 1.557317 | 1.513138 | 1.534215 | Fri | 1.521219 | 1.557317 | 1.476876 | 0.08044119 | 1.46 | 1.6 | 1.551006 | 1.53 | 1.502426 | 1.609 | 1.444
2020-10-17 | 16:00 |  | 2020/10/17 16:00 | 1.524625 | 1.50956 | 1.504686 | 1.500183 | 1.508453 | 1.551812 | 1.546317 | 1.53177 | 1.525474 | Fri | 1.522542 | 1.551812 | 1.500183 | 0.05162943 | 1.46 | 1.6 | 1.551006 | 1.53 | 1.502426 | 1.609 | 1.444
2020-10-18 | 8:00 | 202010018A | 2020/10/18 8:00 | 1.56832 | 1.566251 | 1.536631 | 1.538671 | 1.56976 | 1.580487 | 1.566732 | 1.568116 | 1.6 | Mon | 1.566108 | 1.6 | 1.536631 | 0.06336853 | 1.46 | 1.6 | 1.551006 | 1.53 | 1.502426 | 1.609 | 1.444
2020-10-18 | 10:00 |  | 2020/10/18 10:00 | 1.528027 | 1.520041 | 1.554213 | 1.513362 | 1.529556 | 1.571251 | 1.585327 | 1.568619 | 1.599118 | Mon | 1.552168 | 1.599118 | 1.513362 | 0.08575531 | 1.46 | 1.6 | 1.551006 | 1.53 | 1.502426 | 1.609 | 1.444
2020-10-18 | 12:00 |  | 2020/10/18 12:00 | 1.527989 | 1.496126 | 1.531846 | 1.487394 | 1.518242 | 1.565486 | 1.513326 | 1.53507 | 1.557393 | Mon | 1.525875 | 1.565486 | 1.487394 | 0.07809199 | 1.46 | 1.6 | 1.551006 | 1.53 | 1.502426 | 1.609 | 1.444
2020-10-18 | 14:00 |  | 2020/10/18 14:00 | 1.512529 | 1.510611 | 1.520527 | 1.507473 | 1.496725 | 1.533181 | 1.542473 | 1.543504 | 1.534855 | Mon | 1.522431 | 1.543504 | 1.496725 | 0.04677888 | 1.46 | 1.6 | 1.551006 | 1.53 | 1.502426 | 1.609 | 1.444
2020-10-18 | 16:00 |  | 2020/10/18 16:00 | 1.481628 | 1.529377 | 1.499641 | 1.474242 | 1.535792 | 1.5792 | 1.513623 | 1.511321 | 1.529814 | Mon | 1.517182 | 1.5792 | 1.474242 | 0.1049584 | 1.46 | 1.6 | 1.551006 | 1.53 | 1.502426 | 1.609 | 1.444
2020-10-19 | 8:00 | 202010019A | 2020/10/19 8:00 | 1.515863 | 1.555924 | 1.516556 | 1.516407 | 1.538042 | 1.599396 | 1.547148 | 1.554828 | 1.578325 | Tue | 1.546943 | 1.599396 | 1.515863 | 0.08353321 | 1.46 | 1.6 | 1.551006 | 1.53 | 1.502426 | 1.609 | 1.444
2020-10-19 | 10:00 |  | 2020/10/19 10:00 | 1.53174 | 1.536543 | 1.514793 | 1.50181 | 1.519728 | 1.559574 | 1.53551 | 1.540566 | 1.548657 | Tue | 1.532102 | 1.559574 | 1.50181 | 0.05776438 | 1.46 | 1.6 | 1.551006 | 1.53 | 1.502426 | 1.609 | 1.444
2020-10-19 | 12:00 |  | 2020/10/19 12:00 | 1.506225 | 1.539875 | 1.506753 | 1.471232 | 1.511737 | 1.571734 | 1.531103 | 1.510146 | 1.544884 | Tue | 1.521521 | 1.571734 | 1.471232 | 0.1005021 | 1.46 | 1.6 | 1.551006 | 1.53 | 1.502426 | 1.609 | 1.444
2020-10-19 | 14:00 |  | 2020/10/19 14:00 | 1.52967 | 1.502682 | 1.539679 | 1.51984 | 1.509019 | 1.541825 | 1.521176 | 1.551939 | 1.534702 | Tue | 1.527837 | 1.551939 | 1.502682 | 0.04925718 | 1.46 | 1.6 | 1.551006 | 1.53 | 1.502426 | 1.609 | 1.444
2020-10-19 | 16:00 |  | 2020/10/19 16:00 | 1.486368 | 1.537304 | 1.531763 | 1.512016 | 1.517222 | 1.544229 | 1.53634 | 1.541944 | 1.554007 | Tue | 1.529022 | 1.554007 | 1.486368 | 0.06763889 | 1.46 | 1.6 | 1.551006 | 1.53 | 1.502426 | 1.609 | 1.444
2020-10-20 | 8:00 | 202010020A | 2020/10/20 8:00 | 1.491486 | 1.520363 | 1.539612 | 1.483819 | 1.533421 | 1.557134 | 1.522824 | 1.543194 | 1.539457 | Wed | 1.525701 | 1.557134 | 1.483819 | 0.07331499 | 1.46 | 1.6 | 1.551006 | 1.53 | 1.502426 | 1.609 | 1.444
2020-10-20 | 10:00 |  | 2020/10/20 10:00 | 1.524489 | 1.504571 | 1.522705 | 1.476818 | 1.503152 | 1.578133 | 1.553873 | 1.521077 | 1.533531 | Wed | 1.524261 | 1.578133 | 1.476818 | 0.1013155 | 1.46 | 1.6 | 1.551006 | 1.53 | 1.502426 | 1.609 | 1.444
2020-10-20 | 12:00 |  | 2020/10/20 12:00 | 1.518567 | 1.532225 | 1.539521 | 1.490541 | 1.520248 | 1.53792 | 1.521457 | 1.520182 | 1.550712 | Wed | 1.525708 | 1.550712 | 1.490541 | 0.06017117 | 1.46 | 1.6 | 1.551006 | 1.53 | 1.502426 | 1.609 | 1.444
2020-10-20 | 14:00 |  | 2020/10/20 14:00 | 1.507084 | 1.50305 | 1.507252 | 1.487146 | 1.490687 | 1.569038 | 1.541317 | 1.555673 | 1.5426 | Wed | 1.52265 | 1.569038 | 1.487146 | 0.08189196 | 1.46 | 1.6 | 1.551006 | 1.53 | 1.502426 | 1.609 | 1.444
2020-10-20 | 16:00 |  | 2020/10/20 16:00 | 1.507346 | 1.536588 | 1.506583 | 1.49565 | 1.494569 | 1.537265 | 1.536424 | 1.519897 | 1.563749 | Wed | 1.522008 | 1.563749 | 1.494569 | 0.06917918 | 1.46 | 1.6 | 1.551006 | 1.53 | 1.502426 | 1.609 | 1.444
2020-10-21 | 8:00 | 202010021A | 2020/10/21 8:00 | 1.519228 | 1.500472 | 1.509366 | 1.508726 | 1.546293 | 1.552713 | 1.548175 | 1.56487 | 1.567886 | Thu | 1.535303 | 1.567886 | 1.500472 | 0.06741445 | 1.46 | 1.6 | 1.551006 | 1.53 | 1.502426 | 1.609 | 1.444
2020-10-21 | 10:00 |  | 2020/10/21 10:00 | 1.502464 | 1.505377 | 1.536095 | 1.513855 | 1.52215 | 1.576762 | 1.526006 | 1.536921 | 1.549632 | Thu | 1.529918 | 1.576762 | 1.502464 | 0.074298 | 1.46 | 1.6 | 1.551006 | 1.53 | 1.502426 | 1.609 | 1.444
2020-10-21 | 12:00 |  | 2020/10/21 12:00 | 1.517218 | 1.51322 | 1.533974 | 1.481934 | 1.505766 | 1.575799 | 1.543118 | 1.519036 | 1.532565 | Thu | 1.524737 | 1.575799 | 1.481934 | 0.09386529 | 1.46 | 1.6 | 1.551006 | 1.53 | 1.502426 | 1.609 | 1.444
2020-10-21 | 14:00 |  | 2020/10/21 14:00 | 1.49 | 1.508845 | 1.507286 | 1.501375 | 1.495179 | 1.532911 | 1.550175 | 1.511116 | 1.546536 | Thu | 1.515936 | 1.550175 | 1.49 | 0.06017535 | 1.46 | 1.6 | 1.551006 | 1.53 | 1.502426 | 1.609 | 1.444
2020-10-21 | 16:00 |  | 2020/10/21 16:00 | 1.524365 | 1.538103 | 1.490274 | 1.482448 | 1.519633 | 1.563063 | 1.559884 | 1.553924 | 1.53006 | Thu | 1.529084 | 1.563063 | 1.482448 | 0.08061534 | 1.46 | 1.6 | 1.551006 | 1.53 | 1.502426 | 1.609 | 1.444
2020-10-22 | 8:00 | 202010022A | 2020/10/22 8:00 | 1.535218 | 1.501287 | 1.541999 | 1.524478 | 1.52802 | 1.554024 | 1.531791 | 1.540377 | 1.573448 | Fri | 1.536738 | 1.573448 | 1.501287 | 0.07216089 | 1.46 | 1.6 | 1.551006 | 1.53 | 1.502426 | 1.609 | 1.444
2020-10-22 | 10:00 |  | 2020/10/22 10:00 | 1.493594 | 1.539586 | 1.492778 | 1.500446 | 1.501204 | 1.558911 | 1.525312 | 1.546197 | 1.562384 | Fri | 1.52449 | 1.562384 | 1.492778 | 0.06960613 | 1.46 | 1.6 | 1.551006 | 1.53 | 1.502426 | 1.609 | 1.444
2020-10-22 | 12:00 |  | 2020/10/22 12:00 | 1.499387 | 1.505241 | 1.515495 | 1.480059 | 1.515593 | 1.57519 | 1.511894 | 1.518636 | 1.535571 | Fri | 1.517452 | 1.57519 | 1.480059 | 0.09513078 | 1.46 | 1.6 | 1.551006 | 1.53 | 1.502426 | 1.609 | 1.444
2020-10-22 | 14:00 |  | 2020/10/22 14:00 | 1.480653 | 1.498662 | 1.497857 | 1.476221 | 1.516998 | 1.555381 | 1.510592 | 1.54677 | 1.530182 | Fri | 1.512591 | 1.555381 | 1.476221 | 0.0791602 | 1.46 | 1.6 | 1.551006 | 1.53 | 1.502426 | 1.609 | 1.444
2020-10-22 | 16:00 |  | 2020/10/22 16:00 | 1.511528 | 1.533645 | 1.529007 | 1.517267 | 1.527208 | 1.555197 | 1.522005 | 1.547252 | 1.524749 | Fri | 1.529762 | 1.555197 | 1.511528 | 0.04366933 | 1.46 | 1.6 | 1.551006 | 1.53 | 1.502426 | 1.609 | 1.444
2020-10-23 | 8:00 | 202010023A | 2020/10/23 8:00 | 1.554149 | 1.560731 | 1.570842 | 1.537885 | 1.533767 | 1.6 | 1.581223 | 1.598272 | 1.576345 | Mon | 1.568135 | 1.6 | 1.533767 | 0.06623255 | 1.46 | 1.6 | 1.551006 | 1.53 | 1.502426 | 1.609 | 1.444
2020-10-23 | 10:00 |  | 2020/10/23 10:00 | 1.536677 | 1.527555 | 1.56555 | 1.515145 | 1.555958 | 1.59255 | 1.554004 | 1.583647 | 1.568792 | Mon | 1.555542 | 1.59255 | 1.515145 | 0.0774051 | 1.46 | 1.6 | 1.551006 | 1.53 | 1.502426 | 1.609 | 1.444
2020-10-23 | 12:00 |  | 2020/10/23 12:00 | 1.513074 | 1.499706 | 1.530023 | 1.505225 | 1.505324 | 1.559364 | 1.533643 | 1.534597 | 1.544699 | Mon | 1.525073 | 1.559364 | 1.499706 | 0.05965723 | 1.46 | 1.6 | 1.551006 | 1.53 | 1.502426 | 1.609 | 1.444
2020-10-23 | 14:00 |  | 2020/10/23 14:00 | 1.485439 | 1.513385 | 1.524059 | 1.494015 | 1.511344 | 1.56395 | 1.526927 | 1.55756 | 1.554129 | Mon | 1.525645 | 1.56395 | 1.485439 | 0.07851158 | 1.46 | 1.6 | 1.551006 | 1.53 | 1.502426 | 1.609 | 1.444
2020-10-23 | 16:00 |  | 2020/10/23 16:00 | 1.51853 | 1.523943 | 1.534575 | 1.476327 | 1.501211 | 1.543338 | 1.534569 | 1.527973 | 1.566834 | Mon | 1.525256 | 1.566834 | 1.476327 | 0.09050733 | 1.46 | 1.6 | 1.551006 | 1.53 | 1.502426 | 1.609 | 1.444
2020-10-24 | 8:00 | 202010024A | 2020/10/24 8:00 | 1.513907 | 1.525126 | 1.518375 | 1.514977 | 1.512613 | 1.59664 | 1.552092 | 1.564822 | 1.577626 | Tue | 1.541798 | 1.59664 | 1.512613 | 0.08402763 | 1.46 | 1.6 | 1.551006 | 1.53 | 1.502426 | 1.609 | 1.444
2020-10-24 | 10:00 |  | 2020/10/24 10:00 | 1.514625 | 1.501615 | 1.505991 | 1.514105 | 1.502462 | 1.577489 | 1.544824 | 1.536056 | 1.572113 | Tue | 1.52992 | 1.577489 | 1.501615 | 0.07587347 | 1.46 | 1.6 | 1.551006 | 1.53 | 1.502426 | 1.609 | 1.444
2020-10-24 | 12:00 |  | 2020/10/24 12:00 | 1.484972 | 1.511639 | 1.492182 | 1.50024 | 1.51135 | 1.576451 | 1.547634 | 1.526655 | 1.549246 | Tue | 1.522263 | 1.576451 | 1.484972 | 0.09147883 | 1.46 | 1.6 | 1.551006 | 1.53 | 1.502426 | 1.609 | 1.444
2020-10-24 | 14:00 |  | 2020/10/24 14:00 | 1.490737 | 1.521317 | 1.530771 | 1.486421 | 1.507923 | 1.54129 | 1.546374 | 1.524332 | 1.562013 | Tue | 1.523464 | 1.562013 | 1.486421 | 0.07559219 | 1.46 | 1.6 | 1.551006 | 1.53 | 1.502426 | 1.609 | 1.444
2020-10-24 | 16:00 |  | 2020/10/24 16:00 | 1.504553 | 1.503605 | 1.492338 | 1.51078 | 1.500309 | 1.556344 | 1.511259 | 1.551266 | 1.545383 | Tue | 1.519538 | 1.556344 | 1.492338 | 0.06400584 | 1.46 | 1.6 | 1.551006 | 1.53 | 1.502426 | 1.609 | 1.444
2020-10-25 | 8:00 | 202010025A | 2020/10/25 8:00 | 1.525336 | 1.499297 | 1.524959 | 1.487397 | 1.532828 | 1.568359 | 1.517011 | 1.538211 | 1.524377 | Wed | 1.524197 | 1.568359 | 1.487397 | 0.08096215 | 1.46 | 1.6 | 1.551006 | 1.53 | 1.502426 | 1.609 | 1.444
2020-10-25 | 10:00 |  | 2020/10/25 10:00 | 1.48493 | 1.504585 | 1.512094 | 1.492506 | 1.515451 | 1.554923 | 1.523198 | 1.529421 | 1.567254 | Wed | 1.520485 | 1.567254 | 1.48493 | 0.08232394 | 1.46 | 1.6 | 1.551006 | 1.53 | 1.502426 | 1.609 | 1.444
2020-10-25 | 12:00 |  | 2020/10/25 12:00 | 1.515805 | 1.514171 | 1.500628 | 1.504914 | 1.509237 | 1.561292 | 1.515578 | 1.54364 | 1.548726 | Wed | 1.523777 | 1.561292 | 1.500628 | 0.06066406 | 1.46 | 1.6 | 1.551006 | 1.53 | 1.502426 | 1.609 | 1.444
2020-10-25 | 14:00 |  | 2020/10/25 14:00 | 1.50333 | 1.533837 | 1.512882 | 1.477709 | 1.531013 | 1.535558 | 1.555194 | 1.510157 | 1.547181 | Wed | 1.522984 | 1.555194 | 1.477709 | 0.07748449 | 1.46 | 1.6 | 1.551006 | 1.53 | 1.502426 | 1.609 | 1.444
2020-10-25 | 16:00 |  | 2020/10/25 16:00 | 1.480034 | 1.511118 | 1.492277 | 1.513035 | 1.490608 | 1.537829 | 1.550208 | 1.559937 | 1.544342 | Wed | 1.519932 | 1.559937 | 1.480034 | 0.07990301 | 1.46 | 1.6 | 1.551006 | 1.53 | 1.502426 | 1.609 | 1.444
2020-10-26 | 8:00 | 202010026A | 2020/10/26 8:00 | 1.535365 | 1.520868 | 1.52528 | 1.48699 | 1.543128 | 1.573245 | 1.554943 | 1.557376 | 1.576958 | Thu | 1.541573 | 1.576958 | 1.48699 | 0.08996745 | 1.46 | 1.6 | 1.551006 | 1.53 | 1.502426 | 1.609 | 1.444
2020-10-26 | 10:00 |  | 2020/10/26 10:00 | 1.487777 | 1.496574 | 1.512201 | 1.486354 | 1.496838 | 1.577001 | 1.521427 | 1.516385 | 1.560293 | Thu | 1.517206 | 1.577001 | 1.486354 | 0.09064714 | 1.46 | 1.6 | 1.551006 | 1.53 | 1.502426 | 1.609 | 1.444
2020-10-26 | 12:00 |  | 2020/10/26 12:00 | 1.499208 | 1.519183 | 1.519173 | 1.514089 | 1.534733 | 1.553281 | 1.517248 | 1.547308 | 1.5313 | Thu | 1.526169 | 1.553281 | 1.499208 | 0.05407388 | 1.46 | 1.6 | 1.551006 | 1.53 | 1.502426 | 1.609 | 1.444
2020-10-26 | 14:00 |  | 2020/10/26 14:00 | 1.5125 | 1.49477 | 1.510003 | 1.504404 | 1.538789 | 1.551635 | 1.518937 | 1.519035 | 1.532957 | Thu | 1.520337 | 1.551635 | 1.49477 | 0.05686571 | 1.46 | 1.6 | 1.551006 | 1.53 | 1.502426 | 1.609 | 1.444
2020-10-26 | 16:00 |  | 2020/10/26 16:00 | 1.517065 | 1.507752 | 1.523613 | 1.503007 | 1.512659 | 1.566145 | 1.523669 | 1.554215 | 1.547844 | Thu | 1.528441 | 1.566145 | 1.503007 | 0.06313824 | 1.46 | 1.6 | 1.551006 | 1.53 | 1.502426 | 1.609 | 1.444
2020-10-27 | 8:00 | 202010027A | 2020/10/27 8:00 | 1.492478 | 1.527581 | 1.523917 | 1.50982 | 1.549804 | 1.554774 | 1.551598 | 1.560329 | 1.561505 | Fri | 1.536867 | 1.561505 | 1.492478 | 0.06902713 | 1.46 | 1.6 | 1.551006 | 1.53 | 1.502426 | 1.609 | 1.444
2020-10-27 | 10:00 |  | 2020/10/27 10:00 | 1.519724 | 1.517319 | 1.53554 | 1.49502 | 1.510451 | 1.530987 | 1.555772 | 1.526898 | 1.532801 | Fri | 1.524946 | 1.555772 | 1.49502 | 0.06075181 | 1.46 | 1.6 | 1.551006 | 1.53 | 1.502426 | 1.609 | 1.444
2020-10-27 | 12:00 |  | 2020/10/27 12:00 | 1.482485 | 1.496474 | 1.492876 | 1.500039 | 1.528227 | 1.55274 | 1.510884 | 1.519166 | 1.523521 | Fri | 1.511824 | 1.55274 | 1.482485 | 0.07025479 | 1.46 | 1.6 | 1.551006 | 1.53 | 1.502426 | 1.609 | 1.444
2020-10-27 | 14:00 |  | 2020/10/27 14:00 | 1.512471 | 1.504873 | 1.494384 | 1.507571 | 1.537865 | 1.57452 | 1.530691 | 1.529505 | 1.552784 | Fri | 1.527185 | 1.57452 | 1.494384 | 0.08013605 | 1.46 | 1.6 | 1.551006 | 1.53 | 1.502426 | 1.609 | 1.444
2020-10-27 | 16:00 |  | 2020/10/27 16:00 | 1.505443 | 1.516941 | 1.533716 | 1.480775 | 1.510312 | 1.553418 | 1.535417 | 1.549681 | 1.551749 | Fri | 1.526384 | 1.553418 | 1.480775 | 0.07264338 | 1.46 | 1.6 | 1.551006 | 1.53 | 1.502426 | 1.609 | 1.444
2020-10-28 | 8:00 | 202010028A | 2020/10/28 8:00 | 1.547776 | 1.551975 | 1.567246 | 1.551297 | 1.57399 | 1.6 | 1.577448 | 1.58911 | 1.567255 | Mon | 1.569566 | 1.6 | 1.547776 | 0.05222364 | 1.46 | 1.6 | 1.551006 | 1.53 | 1.502426 | 1.609 | 1.444
2020-10-28 | 10:00 |  | 2020/10/28 10:00 | 1.527148 | 1.531751 | 1.55263 | 1.507881 | 1.558476 | 1.590799 | 1.564154 | 1.57512 | 1.561557 | Mon | 1.552169 | 1.590799 | 1.507881 | 0.08291773 | 1.46 | 1.6 | 1.551006 | 1.53 | 1.502426 | 1.609 | 1.444
2020-10-28 | 12:00 |  | 2020/10/28 12:00 | 1.499092 | 1.4925 | 1.512588 | 1.479693 | 1.518249 | 1.552252 | 1.549963 | 1.531712 | 1.568802 | Mon | 1.522761 | 1.568802 | 1.479693 | 0.08910958 | 1.46 | 1.6 | 1.551006 | 1.53 | 1.502426 | 1.609 | 1.444
2020-10-28 | 14:00 |  | 2020/10/28 14:00 | 1.488519 | 1.517411 | 1.494041 | 1.470989 | 1.496015 | 1.572138 | 1.511354 | 1.533881 | 1.536321 | Mon | 1.513408 | 1.572138 | 1.470989 | 0.1011486 | 1.46 | 1.6 | 1.551006 | 1.53 | 1.502426 | 1.609 | 1.444
2020-10-28 | 16:00 |  | 2020/10/28 16:00 | 1.519968 | 1.517182 | 1.523345 | 1.480382 | 1.517028 | 1.575574 | 1.531772 | 1.557497 | 1.54676 | Mon | 1.529945 | 1.575574 | 1.480382 | 0.09519246 | 1.46 | 1.6 | 1.551006 | 1.53 | 1.502426 | 1.609 | 1.444
2020-10-29 | 8:00 | 202010029A | 2020/10/29 8:00 | 1.537347 | 1.519168 | 1.527983 | 1.529202 | 1.528765 | 1.57993 | 1.577729 | 1.534128 | 1.557918 | Tue | 1.543574 | 1.57993 | 1.519168 | 0.06076263 | 1.46 | 1.6 | 1.551006 | 1.53 | 1.502426 | 1.609 | 1.444
2020-10-29 | 10:00 |  | 2020/10/29 10:00 | 1.517559 | 1.526985 | 1.533637 | 1.528339 | 1.539156 | 1.546444 | 1.569601 | 1.520718 | 1.576057 | Tue | 1.539833 | 1.576057 | 1.517559 | 0.05849877 | 1.46 | 1.6 | 1.551006 | 1.53 | 1.502426 | 1.609 | 1.444
2020-10-29 | 12:00 |  | 2020/10/29 12:00 | 1.516626 | 1.52276 | 1.527291 | 1.471532 | 1.531512 | 1.536469 | 1.520657 | 1.54624 | 1.538321 | Tue | 1.52349 | 1.54624 | 1.471532 | 0.07470849 | 1.46 | 1.6 | 1.551006 | 1.53 | 1.502426 | 1.609 | 1.444
2020-10-29 | 14:00 |  | 2020/10/29 14:00 | 1.494537 | 1.534184 | 1.513977 | 1.49985 | 1.53124 | 1.56011 | 1.512211 | 1.5561 | 1.562947 | Tue | 1.529462 | 1.562947 | 1.494537 | 0.0684107 | 1.46 | 1.6 | 1.551006 | 1.53 | 1.502426 | 1.609 | 1.444
2020-10-29 | 16:00 |  | 2020/10/29 16:00 | 1.493813 | 1.514997 | 1.525865 | 1.514436 | 1.491657 | 1.548245 | 1.522506 | 1.54889 | 1.521328 | Tue | 1.520193 | 1.54889 | 1.491657 | 0.05723333 | 1.46 | 1.6 | 1.551006 | 1.53 | 1.502426 | 1.609 | 1.444
2020-10-30 | 8:00 | 202010030A | 2020/10/30 8:00 | 1.514528 | 1.512374 | 1.516464 | 1.504029 | 1.52235 | 1.53599 | 1.52224 | 1.556246 | 1.552614 | Wed | 1.526315 | 1.556246 | 1.504029 | 0.05221693 | 1.46 | 1.6 | 1.551006 | 1.53 | 1.502426 | 1.609 | 1.444
2020-10-30 | 10:00 |  | 2020/10/30 10:00 | 1.485971 | 1.511206 | 1.502404 | 1.478839 | 1.49459 | 1.563306 | 1.510309 | 1.528466 | 1.565212 | Wed | 1.515589 | 1.565212 | 1.478839 | 0.08637333 | 1.46 | 1.6 | 1.551006 | 1.53 | 1.502426 | 1.609 | 1.444
2020-10-30 | 12:00 |  | 2020/10/30 12:00 | 1.489825 | 1.509701 | 1.512564 | 1.483012 | 1.522993 | 1.548054 | 1.522802 | 1.52625 | 1.529481 | Wed | 1.516076 | 1.548054 | 1.483012 | 0.06504205 | 1.46 | 1.6 | 1.551006 | 1.53 | 1.502426 | 1.609 | 1.444
2020-10-30 | 14:00 |  | 2020/10/30 14:00 | 1.508077 | 1.500821 | 1.504324 | 1.496707 | 1.531814 | 1.56709 | 1.518779 | 1.542043 | 1.562364 | Wed | 1.52578 | 1.56709 | 1.496707 | 0.07038239 | 1.46 | 1.6 | 1.551006 | 1.53 | 1.502426 | 1.609 | 1.444
2020-10-30 | 16:00 |  | 2020/10/30 16:00 | 1.529549 | 1.504 | 1.49733 | 1.478053 | 1.512503 | 1.544624 | 1.559628 | 1.544582 | 1.556802 | Wed | 1.52523 | 1.559628 | 1.478053 | 0.08157477 | 1.46 | 1.6 | 1.551006 | 1.53 | 1.502426 | 1.609 | 1.444
2020-11-01 | 8:00 | 20201101A | 2020/11/1 8:00 | 1.496867 | 1.541614 | 1.512644 | 1.502737 | 1.527601 | 1.587404 | 1.543583 | 1.567343 | 1.546027 | Thu | 1.536202 | 1.587404 | 1.496867 | 0.0905371 | 1.46 | 1.6 | 1.551006 | 1.53 | 1.502426 | 1.609 | 1.444
2020-11-01 | 10:00 |  | 2020/11/1 10:00 | 1.517354 | 1.523953 | 1.51028 | 1.513438 | 1.533605 | 1.561779 | 1.548767 | 1.557306 | 1.551038 | Thu | 1.53528 | 1.561779 | 1.51028 | 0.05149908 | 1.46 | 1.6 | 1.551006 | 1.53 | 1.502426 | 1.609 | 1.444
2020-11-01 | 12:00 |  | 2020/11/1 12:00 | 1.507323 | 1.522779 | 1.504906 | 1.507548 | 1.522558 | 1.563063 | 1.534113 | 1.545557 | 1.55235 | Thu | 1.528911 | 1.563063 | 1.504906 | 0.05815706 | 1.46 | 1.6 | 1.551006 | 1.53 | 1.502426 | 1.609 | 1.444
2020-11-01 | 14:00 |  | 2020/11/1 14:00 | 1.519493 | 1.520679 | 1.511175 | 1.476768 | 1.502027 | 1.574218 | 1.543867 | 1.539286 | 1.525895 | Thu | 1.523712 | 1.574218 | 1.476768 | 0.09744971 | 1.46 | 1.6 | 1.551006 | 1.53 | 1.502426 | 1.609 | 1.444
2020-11-01 | 16:00 |  | 2020/11/1 16:00 | 1.527242 | 1.517545 | 1.51083 | 1.517873 | 1.527672 | 1.558879 | 1.533632 | 1.550121 | 1.534794 | Thu | 1.530954 | 1.558879 | 1.51083 | 0.04804876 | 1.46 | 1.6 | 1.551006 | 1.53 | 1.502426 | 1.609 | 1.444
2020-11-02 | 8:00 | 20201102A | 2020/11/2 8:00 | 1.50111 | 1.517709 | 1.548042 | 1.488246 | 1.530075 | 1.570182 | 1.558929 | 1.539024 | 1.540412 | Fri | 1.532636 | 1.570182 | 1.488246 | 0.08193581 | 1.46 | 1.6 | 1.551006 | 1.53 | 1.502426 | 1.609 | 1.444
2020-11-02 | 10:00 |  | 2020/11/2 10:00 | 1.511706 | 1.500547 | 1.522927 | 1.508634 | 1.533647 | 1.540499 | 1.529268 | 1.525454 | 1.568853 | Fri | 1.526837 | 1.568853 | 1.500547 | 0.06830595 | 1.46 | 1.6 | 1.551006 | 1.53 | 1.502426 | 1.609 | 1.444
2020-11-02 | 12:00 |  | 2020/11/2 12:00 | 1.502323 | 1.517774 | 1.528034 | 1.512709 | 1.517474 | 1.551611 | 1.544289 | 1.543072 | 1.522743 | Fri | 1.52667 | 1.551611 | 1.502323 | 0.04928755 | 1.46 | 1.6 | 1.551006 | 1.53 | 1.502426 | 1.609 | 1.444
2020-11-02 | 14:00 |  | 2020/11/2 14:00 | 1.493927 | 1.492069 | 1.491955 | 1.506846 | 1.53121 | 1.530261 | 1.516799 | 1.547206 | 1.558985 | Fri | 1.518806 | 1.558985 | 1.491955 | 0.06702932 | 1.46 | 1.6 | 1.551006 | 1.53 | 1.502426 | 1.609 | 1.444
2020-11-02 | 16:00 |  | 2020/11/2 16:00 | 1.488534 | 1.496937 | 1.531504 | 1.505982 | 1.520916 | 1.553705 | 1.522444 | 1.541826 | 1.526075 | Fri | 1.52088 | 1.553705 | 1.488534 | 0.06517024 | 1.46 | 1.6 | 1.551006 | 1.53 | 1.502426 | 1.609 | 1.444
2020-11-03 | 8:00 | 20201103A | 2020/11/3 8:00 | 1.541638 | 1.576659 | 1.538444 | 1.554564 | 1.540407 | 1.6 | 1.588128 | 1.591047 | 1.591834 | Mon | 1.569191 | 1.6 | 1.538444 | 0.0615561 | 1.46 | 1.6 | 1.551006 | 1.53 | 1.502426 | 1.609 | 1.444
2020-11-03 | 10:00 |  | 2020/11/3 10:00 | 1.532876 | 1.558936 | 1.523021 | 1.541291 | 1.531221 | 1.568107 | 1.549841 | 1.560031 | 1.558257 | Mon | 1.547065 | 1.568107 | 1.523021 | 0.04508548 | 1.46 | 1.6 | 1.551006 | 1.53 | 1.502426 | 1.609 | 1.444
2020-11-03 | 12:00 |  | 2020/11/3 12:00 | 1.524148 | 1.5194 | 1.524512 | 1.478772 | 1.501509 | 1.554615 | 1.520382 | 1.54017 | 1.528681 | Mon | 1.521354 | 1.554615 | 1.478772 | 0.07584325 | 1.46 | 1.6 | 1.551006 | 1.53 | 1.502426 | 1.609 | 1.444
2020-11-03 | 14:00 |  | 2020/11/3 14:00 | 1.522353 | 1.511319 | 1.497155 | 1.493619 | 1.536284 | 1.530198 | 1.557874 | 1.53172 | 1.536974 | Mon | 1.524167 | 1.557874 | 1.493619 | 0.06425507 | 1.46 | 1.6 | 1.551006 | 1.53 | 1.502426 | 1.609 | 1.444
2020-11-03 | 16:00 |  | 2020/11/3 16:00 | 1.52443 | 1.504283 | 1.517472 | 1.499261 | 1.494198 | 1.533454 | 1.53096 | 1.529035 | 1.555834 | Mon | 1.520992 | 1.555834 | 1.494198 | 0.0616361 | 1.46 | 1.6 | 1.551006 | 1.53 | 1.502426 | 1.609 | 1.444
2020-11-04 | 8:00 | 20201104A | 2020/11/4 8:00 | 1.51194 | 1.51809 | 1.546704 | 1.511403 | 1.522534 | 1.574033 | 1.567047 | 1.538421 | 1.563369 | Tue | 1.539282 | 1.574033 | 1.511403 | 0.06262957 | 1.46 | 1.6 | 1.551006 | 1.53 | 1.502426 | 1.609 | 1.444
2020-11-04 | 10:00 |  | 2020/11/4 10:00 | 1.504474 | 1.504522 | 1.543459 | 1.51789 | 1.531881 | 1.540228 | 1.548725 | 1.56567 | 1.558059 | Tue | 1.53499 | 1.56567 | 1.504474 | 0.06119612 | 1.46 | 1.6 | 1.551006 | 1.53 | 1.502426 | 1.609 | 1.444
2020-11-04 | 12:00 |  | 2020/11/4 12:00 | 1.50087 | 1.498371 | 1.521787 | 1.482866 | 1.502583 | 1.542668 | 1.539417 | 1.538682 | 1.564683 | Tue | 1.521325 | 1.564683 | 1.482866 | 0.08181702 | 1.46 | 1.6 | 1.551006 | 1.53 | 1.502426 | 1.609 | 1.444
2020-11-04 | 14:00 |  | 2020/11/4 14:00 | 1.526971 | 1.508977 | 1.491058 | 1.507597 | 1.529925 | 1.575437 | 1.537799 | 1.520467 | 1.555744 | Tue | 1.528219 | 1.575437 | 1.491058 | 0.08437918 | 1.46 | 1.6 | 1.551006 | 1.53 | 1.502426 | 1.609 | 1.444
2020-11-04 | 16:00 |  | 2020/11/4 16:00 | 1.506259 | 1.510087 | 1.535506 | 1.514282 | 1.539922 | 1.561433 | 1.52585 | 1.551105 | 1.53021 | Tue | 1.530517 | 1.561433 | 1.506259 | 0.05517342 | 1.46 | 1.6 | 1.551006 | 1.53 | 1.502426 | 1.609 | 1.444
2020-11-05 | 8:00 | 20201105A | 2020/11/5 8:00 | 1.500877 | 1.517645 | 1.519109 | 1.497521 | 1.505142 | 1.563392 | 1.545097 | 1.556968 | 1.559513 | Wed | 1.529474 | 1.563392 | 1.497521 | 0.06587118 | 1.46 | 1.6 | 1.551006 | 1.53 | 1.502426 | 1.609 | 1.444
2020-11-05 | 10:00 |  | 2020/11/5 10:00 | 1.52862 | 1.520211 | 1.516383 | 1.490134 | 1.490003 | 1.541117 | 1.549716 | 1.53775 | 1.547271 | Wed | 1.524578 | 1.549716 | 1.490003 | 0.05971274 | 1.46 | 1.6 | 1.551006 | 1.53 | 1.502426 | 1.609 | 1.444
2020-11-05 | 12:00 |  | 2020/11/5 12:00 | 1.52357 | 1.493644 | 1.494805 | 1.474973 | 1.491171 | 1.566853 | 1.511771 | 1.557675 | 1.543859 | Wed | 1.517591 | 1.566853 | 1.474973 | 0.09188059 | 1.46 | 1.6 | 1.551006 | 1.53 | 1.502426 | 1.609 | 1.444
2020-11-05 | 14:00 |  | 2020/11/5 14:00 | 1.523711 | 1.50275 | 1.536767 | 1.484151 | 1.524974 | 1.55767 | 1.521777 | 1.516935 | 1.534118 | Wed | 1.522539 | 1.55767 | 1.484151 | 0.07351862 | 1.46 | 1.6 | 1.551006 | 1.53 | 1.502426 | 1.609 | 1.444
2020-11-05 | 16:00 |  | 2020/11/5 16:00 | 1.506339 | 1.518806 | 1.50827 | 1.477733 | 1.525159 | 1.55955 | 1.549489 | 1.543331 | 1.532212 | Wed | 1.524543 | 1.55955 | 1.477733 | 0.08181712 | 1.46 | 1.6 | 1.551006 | 1.53 | 1.502426 | 1.609 | 1.444
2020-11-06 | 8:00 | 20201106A | 2020/11/6 8:00 | 1.516908 | 1.524731 | 1.52037 | 1.497344 | 1.544955 | 1.577009 | 1.537524 | 1.56555 | 1.569203 | Thu | 1.539288 | 1.577009 | 1.497344 | 0.07966533 | 1.46 | 1.6 | 1.551006 | 1.53 | 1.502426 | 1.609 | 1.444
2020-11-06 | 10:00 |  | 2020/11/6 10:00 | 1.520133 | 1.506932 | 1.532156 | 1.518787 | 1.513154 | 1.549395 | 1.516365 | 1.540716 | 1.530241 | Thu | 1.52532 | 1.549395 | 1.506932 | 0.04246255 | 1.46 | 1.6 | 1.551006 | 1.53 | 1.502426 | 1.609 | 1.444
2020-11-06 | 12:00 |  | 2020/11/6 12:00 | 1.490061 | 1.513671 | 1.499968 | 1.51447 | 1.506528 | 1.534703 | 1.558061 | 1.519152 | 1.521512 | Thu | 1.51757 | 1.558061 | 1.490061 | 0.06799989 | 1.46 | 1.6 | 1.551006 | 1.53 | 1.502426 | 1.609 | 1.444
2020-11-06 | 14:00 |  | 2020/11/6 14:00 | 1.483939 | 1.494686 | 1.527194 | 1.501473 | 1.534896 | 1.544535 | 1.519366 | 1.512593 | 1.524711 | Thu | 1.515932 | 1.544535 | 1.483939 | 0.06059621 | 1.46 | 1.6 | 1.551006 | 1.53 | 1.502426 | 1.609 | 1.444
2020-11-06 | 16:00 |  | 2020/11/6 16:00 | 1.510109 | 1.530652 | 1.502623 | 1.484542 | 1.535457 | 1.547968 | 1.513414 | 1.521813 | 1.528866 | Thu | 1.519494 | 1.547968 | 1.484542 | 0.06342602 | 1.46 | 1.6 | 1.551006 | 1.53 | 1.502426 | 1.609 | 1.444
2020-11-07 | 8:00 | 20201107A | 2020/11/7 8:00 | 1.523522 | 1.523369 | 1.510118 | 1.491986 | 1.511322 | 1.582063 | 1.566085 | 1.562512 | 1.559445 | Fri | 1.536714 | 1.582063 | 1.491986 | 0.09007688 | 1.46 | 1.6 | 1.551006 | 1.53 | 1.502426 | 1.609 | 1.444
2020-11-07 | 10:00 |  | 2020/11/7 10:00 | 1.50286 | 1.528268 | 1.494023 | 1.470115 | 1.537731 | 1.566175 | 1.557807 | 1.551834 | 1.549326 | Fri | 1.528682 | 1.566175 | 1.470115 | 0.09606027 | 1.46 | 1.6 | 1.551006 | 1.53 | 1.502426 | 1.609 | 1.444
2020-11-07 | 12:00 |  | 2020/11/7 12:00 | 1.508188 | 1.503573 | 1.515969 | 1.492843 | 1.513615 | 1.535569 | 1.512031 | 1.532627 | 1.550363 | Fri | 1.518309 | 1.550363 | 1.492843 | 0.05751987 | 1.46 | 1.6 | 1.551006 | 1.53 | 1.502426 | 1.609 | 1.444
2020-11-07 | 14:00 |  | 2020/11/7 14:00 | 1.480467 | 1.53998 | 1.509888 | 1.479632 | 1.529069 | 1.576034 | 1.545616 | 1.553378 | 1.548006 | Fri | 1.529119 | 1.576034 | 1.479632 | 0.09640226 | 1.46 | 1.6 | 1.551006 | 1.53 | 1.502426 | 1.609 | 1.444
2020-11-07 | 16:00 |  | 2020/11/7 16:00 | 1.507944 | 1.495315 | 1.499334 | 1.500829 | 1.497695 | 1.530569 | 1.525177 | 1.545793 | 1.548987 | Fri | 1.516849 | 1.548987 | 1.495315 | 0.05367175 | 1.46 | 1.6 | 1.551006 | 1.53 | 1.502426 | 1.609 | 1.444
2020-11-08 | 8:00 | 20201108A | 2020/11/8 8:00 | 1.526941 | 1.532365 | 1.557536 | 1.540155 | 1.536592 | 1.593243 | 1.5742 | 1.588795 | 1.6 | Mon | 1.561092 | 1.6 | 1.526941 | 0.07305877 | 1.46 | 1.6 | 1.551006 | 1.53 | 1.502426 | 1.609 | 1.444
2020-11-08 | 10:00 |  | 2020/11/8 10:00 | 1.517621 | 1.542547 | 1.523011 | 1.521289 | 1.521926 | 1.590902 | 1.585383 | 1.587412 | 1.575301 | Mon | 1.55171 | 1.590902 | 1.517621 | 0.07328087 | 1.46 | 1.6 | 1.551006 | 1.53 | 1.502426 | 1.609 | 1.444
2020-11-08 | 12:00 |  | 2020/11/8 12:00 | 1.487439 | 1.511163 | 1.530438 | 1.483915 | 1.499814 | 1.531673 | 1.532873 | 1.515813 | 1.548914 | Mon | 1.515782 | 1.548914 | 1.483915 | 0.06499877 | 1.46 | 1.6 | 1.551006 | 1.53 | 1.502426 | 1.609 | 1.444
2020-11-08 | 14:00 |  | 2020/11/8 14:00 | 1.499077 | 1.539709 | 1.535712 | 1.499261 | 1.505923 | 1.563337 | 1.552248 | 1.545872 | 1.533756 | Mon | 1.530544 | 1.563337 | 1.499077 | 0.06425977 | 1.46 | 1.6 | 1.551006 | 1.53 | 1.502426 | 1.609 | 1.444
2020-11-08 | 16:00 |  | 2020/11/8 16:00 | 1.480883 | 1.5278 | 1.500025 | 1.506567 | 1.501739 | 1.554506 | 1.540889 | 1.533738 | 1.565866 | Mon | 1.523557 | 1.565866 | 1.480883 | 0.08498292 | 1.46 | 1.6 | 1.551006 | 1.53 | 1.502426 | 1.609 | 1.444
2020-11-09 | 8:00 | 20201109A | 2020/11/9 8:00 | 1.544266 | 1.557141 | 1.530583 | 1.500305 | 1.529194 | 1.559556 | 1.555561 | 1.533547 | 1.575941 | Tue | 1.542899 | 1.575941 | 1.500305 | 0.07563622 | 1.46 | 1.6 | 1.551006 | 1.53 | 1.502426 | 1.609 | 1.444
2020-11-09 | 10:00 |  | 2020/11/9 10:00 | 1.505027 | 1.509607 | 1.546721 | 1.528405 | 1.529591 | 1.558625 | 1.551984 | 1.558386 | 1.545377 | Tue | 1.53708 | 1.558625 | 1.505027 | 0.05359714 | 1.46 | 1.6 | 1.551006 | 1.53 | 1.502426 | 1.609 | 1.444
2020-11-09 | 12:00 |  | 2020/11/9 12:00 | 1.482967 | 1.533067 | 1.526944 | 1.475926 | 1.496323 | 1.532589 | 1.547457 | 1.559676 | 1.524915 | Tue | 1.519985 | 1.559676 | 1.475926 | 0.08375 | 1.46 | 1.6 | 1.551006 | 1.53 | 1.502426 | 1.609 | 1.444
2020-11-09 | 14:00 |  | 2020/11/9 14:00 | 1.516615 | 1.528931 | 1.533256 | 1.498864 | 1.534596 | 1.577132 | 1.558688 | 1.55901 | 1.5595 | Tue | 1.540732 | 1.577132 | 1.498864 | 0.07826843 | 1.46 | 1.6 | 1.551006 | 1.53 | 1.502426 | 1.609 | 1.444
2020-11-09 | 16:00 |  | 2020/11/9 16:00 | 1.518404 | 1.497414 | 1.504127 | 1.514662 | 1.495794 | 1.576774 | 1.511978 | 1.54331 | 1.547954 | Tue | 1.52338 | 1.576774 | 1.495794 | 0.08097961 | 1.46 | 1.6 | 1.551006 | 1.53 | 1.502426 | 1.609 | 1.444
2020-11-10 | 8:00 | 20201110A | 2020/11/10 8:00 | 1.505867 | 1.508771 | 1.515332 | 1.472723 | 1.502813 | 1.578235 | 1.513812 | 1.54944 | 1.537841 | Wed | 1.520537 | 1.578235 | 1.472723 | 0.1055122 | 1.46 | 1.6 | 1.551006 | 1.53 | 1.502426 | 1.609 | 1.444
2020-11-10 | 10:00 |  | 2020/11/10 10:00 | 1.480681 | 1.510727 | 1.537559 | 1.503379 | 1.503436 | 1.552274 | 1.514861 | 1.547287 | 1.539139 | Wed | 1.521038 | 1.552274 | 1.480681 | 0.07159286 | 1.46 | 1.6 | 1.551006 | 1.53 | 1.502426 | 1.609 | 1.444
2020-11-10 | 12:00 |  | 2020/11/10 12:00 | 1.50871 | 1.514033 | 1.533296 | 1.481301 | 1.505646 | 1.535948 | 1.540203 | 1.537181 | 1.532808 | Wed | 1.521014 | 1.540203 | 1.481301 | 0.05890238 | 1.46 | 1.6 | 1.551006 | 1.53 | 1.502426 | 1.609 | 1.444
2020-11-10 | 14:00 |  | 2020/11/10 14:00 | 1.493062 | 1.525058 | 1.502567 | 1.476327 | 1.521569 | 1.562615 | 1.55664 | 1.541073 | 1.521207 | Wed | 1.522235 | 1.562615 | 1.476327 | 0.08628812 | 1.46 | 1.6 | 1.551006 | 1.53 | 1.502426 | 1.609 | 1.444
2020-11-10 | 16:00 |  | 2020/11/10 16:00 | 1.520886 | 1.493465 | 1.496132 | 1.475223 | 1.507488 | 1.539314 | 1.549715 | 1.548596 | 1.556977 | Wed | 1.520866 | 1.556977 | 1.475223 | 0.08175444 | 1.46 | 1.6 | 1.551006 | 1.53 | 1.502426 | 1.609 | 1.444
2020-11-11 | 8:00 | 20201111A | 2020/11/11 8:00 | 1.493653 | 1.513619 | 1.516943 | 1.527342 | 1.538859 | 1.540102 | 1.561537 | 1.567878 | 1.554625 | Thu | 1.534951 | 1.567878 | 1.493653 | 0.07422462 | 1.46 | 1.6 | 1.551006 | 1.53 | 1.502426 | 1.609 | 1.444
2020-11-11 | 10:00 |  | 2020/11/11 10:00 | 1.515597 | 1.529537 | 1.526314 | 1.504406 | 1.515881 | 1.561632 | 1.531815 | 1.552344 | 1.520887 | Thu | 1.528712 | 1.561632 | 1.504406 | 0.057226 | 1.46 | 1.6 | 1.551006 | 1.53 | 1.502426 | 1.609 | 1.444
2020-11-11 | 12:00 |  | 2020/11/11 12:00 | 1.517786 | 1.504113 | 1.490508 | 1.513967 | 1.538115 | 1.571751 | 1.526803 | 1.510509 | 1.569536 | Thu | 1.52701 | 1.571751 | 1.490508 | 0.0812424 | 1.46 | 1.6 | 1.551006 | 1.53 | 1.502426 | 1.609 | 1.444
2020-11-11 | 14:00 |  | 2020/11/11 14:00 | 1.526925 | 1.501171 | 1.490493 | 1.499318 | 1.539056 | 1.569578 | 1.516897 | 1.558695 | 1.554348 | Thu | 1.528498 | 1.569578 | 1.490493 | 0.07908496 | 1.46 | 1.6 | 1.551006 | 1.53 | 1.502426 | 1.609 | 1.444
2020-11-11 | 16:00 |  | 2020/11/11 16:00 | 1.481611 | 1.526787 | 1.517848 | 1.514781 | 1.53821 | 1.546313 | 1.521573 | 1.532168 | 1.526602 | Thu | 1.522877 | 1.546313 | 1.481611 | 0.0647014 | 1.46 | 1.6 | 1.551006 | 1.53 | 1.502426 | 1.609 | 1.444
2020-11-12 | 8:00 | 20201112A | 2020/11/12 8:00 | 1.499392 | 1.548535 | 1.509869 | 1.487414 | 1.526351 | 1.565358 | 1.542565 | 1.566537 | 1.541096 | Fri | 1.531902 | 1.566537 | 1.487414 | 0.07912307 | 1.46 | 1.6 | 1.551006 | 1.53 | 1.502426 | 1.609 | 1.444
2020-11-12 | 10:00 |  | 2020/11/12 10:00 | 1.494977 | 1.523885 | 1.523634 | 1.475363 | 1.523193 | 1.556708 | 1.52208 | 1.544437 | 1.541831 | Fri | 1.522901 | 1.556708 | 1.475363 | 0.08134576 | 1.46 | 1.6 | 1.551006 | 1.53 | 1.502426 | 1.609 | 1.444
2020-11-12 | 12:00 |  | 2020/11/12 12:00 | 1.514672 | 1.495306 | 1.533464 | 1.504285 | 1.494847 | 1.57931 | 1.524642 | 1.513711 | 1.522066 | Fri | 1.520256 | 1.57931 | 1.494847 | 0.08446358 | 1.46 | 1.6 | 1.551006 | 1.53 | 1.502426 | 1.609 | 1.444
2020-11-12 | 14:00 |  | 2020/11/12 14:00 | 1.513998 | 1.536267 | 1.494218 | 1.485352 | 1.522091 | 1.538751 | 1.553385 | 1.537704 | 1.532622 | Fri | 1.523821 | 1.553385 | 1.485352 | 0.06803324 | 1.46 | 1.6 | 1.551006 | 1.53 | 1.502426 | 1.609 | 1.444
2020-11-12 | 16:00 |  | 2020/11/12 16:00 | 1.482355 | 1.522839 | 1.531207 | 1.484556 | 1.50788 | 1.534835 | 1.547722 | 1.544792 | 1.525459 | Fri | 1.520183 | 1.547722 | 1.482355 | 0.06536659 | 1.46 | 1.6 | 1.551006 | 1.53 | 1.502426 | 1.609 | 1.444
2020-11-13 | 8:00 | 202011013A | 2020/11/13 8:00 | 1.540168 | 1.571786 | 1.565668 | 1.54536 | 1.555104 | 1.582928 | 1.557801 | 1.567936 | 1.6 | Mon | 1.565195 | 1.6 | 1.540168 | 0.05983246 | 1.46 | 1.6 | 1.551006 | 1.53 | 1.502426 | 1.609 | 1.444
2020-11-13 | 10:00 |  | 2020/11/13 10:00 | 1.542899 | 1.521459 | 1.550734 | 1.504243 | 1.557707 | 1.597832 | 1.588677 | 1.56401 | 1.577341 | Mon | 1.5561 | 1.597832 | 1.504243 | 0.09358934 | 1.46 | 1.6 | 1.551006 | 1.53 | 1.502426 | 1.609 | 1.444
2020-11-13 | 12:00 |  | 2020/11/13 12:00 | 1.487408 | 1.49647 | 1.528418 | 1.512445 | 1.522318 | 1.56135 | 1.55354 | 1.55109 | 1.528493 | Mon | 1.526837 | 1.56135 | 1.487408 | 0.073942 | 1.46 | 1.6 | 1.551006 | 1.53 | 1.502426 | 1.609 | 1.444
2020-11-13 | 14:00 |  | 2020/11/13 14:00 | 1.508214 | 1.505754 | 1.496519 | 1.514473 | 1.539549 | 1.558463 | 1.531457 | 1.551291 | 1.559018 | Mon | 1.529415 | 1.559018 | 1.496519 | 0.06249945 | 1.46 | 1.6 | 1.551006 | 1.53 | 1.502426 | 1.609 | 1.444
2020-11-13 | 16:00 |  | 2020/11/13 16:00 | 1.516411 | 1.50341 | 1.511304 | 1.493412 | 1.497034 | 1.535416 | 1.551703 | 1.513057 | 1.54853 | Mon | 1.51892 | 1.551703 | 1.493412 | 0.05829117 | 1.46 | 1.6 | 1.551006 | 1.53 | 1.502426 | 1.609 | 1.444
2020-11-14 | 8:00 | 202011014A | 2020/11/14 8:00 | 1.500939 | 1.51812 | 1.52524 | 1.51091 | 1.536162 | 1.581901 | 1.579533 | 1.549683 | 1.56371 | Tue | 1.540689 | 1.581901 | 1.500939 | 0.08096267 | 1.46 | 1.6 | 1.551006 | 1.53 | 1.502426 | 1.609 | 1.444
2020-11-14 | 10:00 |  | 2020/11/14 10:00 | 1.497539 | 1.537737 | 1.519048 | 1.492774 | 1.500485 | 1.571469 | 1.525137 | 1.539348 | 1.575951 | Tue | 1.528832 | 1.575951 | 1.492774 | 0.08317682 | 1.46 | 1.6 | 1.551006 | 1.53 | 1.502426 | 1.609 | 1.444
2020-11-14 | 12:00 |  | 2020/11/14 12:00 | 1.492251 | 1.537036 | 1.494773 | 1.513899 | 1.538034 | 1.568959 | 1.524399 | 1.52913 | 1.532487 | Tue | 1.525663 | 1.568959 | 1.492251 | 0.07670835 | 1.46 | 1.6 | 1.551006 | 1.53 | 1.502426 | 1.609 | 1.444
2020-11-14 | 14:00 |  | 2020/11/14 14:00 | 1.511037 | 1.525935 | 1.505305 | 1.49427 | 1.508003 | 1.576277 | 1.545592 | 1.51338 | 1.564628 | Tue | 1.527158 | 1.576277 | 1.49427 | 0.0820067 | 1.46 | 1.6 | 1.551006 | 1.53 | 1.502426 | 1.609 | 1.444
2020-11-14 | 16:00 |  | 2020/11/14 16:00 | 1.52484 | 1.494518 | 1.503576 | 1.486626 | 1.504424 | 1.561319 | 1.548879 | 1.527261 | 1.520809 | Tue | 1.519139 | 1.561319 | 1.486626 | 0.07469338 | 1.46 | 1.6 | 1.551006 | 1.53 | 1.502426 | 1.609 | 1.444
2020-11-15 | 8:00 | 202011015A | 2020/11/15 8:00 | 1.507451 | 1.537379 | 1.517029 | 1.485132 | 1.527178 | 1.556454 | 1.545128 | 1.556107 | 1.535663 | Wed | 1.529725 | 1.556454 | 1.485132 | 0.07132134 | 1.46 | 1.6 | 1.551006 | 1.53 | 1.502426 | 1.609 | 1.444
2020-11-15 | 10:00 |  | 2020/11/15 10:00 | 1.496162 | 1.524069 | 1.49554 | 1.48004 | 1.509248 | 1.540449 | 1.517428 | 1.542063 | 1.557054 | Wed | 1.518006 | 1.557054 | 1.48004 | 0.0770138 | 1.46 | 1.6 | 1.551006 | 1.53 | 1.502426 | 1.609 | 1.444
2020-11-15 | 12:00 |  | 2020/11/15 12:00 | 1.511594 | 1.50886 | 1.530219 | 1.5197 | 1.501663 | 1.574587 | 1.523858 | 1.539842 | 1.542544 | Wed | 1.528096 | 1.574587 | 1.501663 | 0.07292389 | 1.46 | 1.6 | 1.551006 | 1.53 | 1.502426 | 1.609 | 1.444
2020-11-15 | 14:00 |  | 2020/11/15 14:00 | 1.497445 | 1.509543 | 1.516995 | 1.498586 | 1.51843 | 1.568944 | 1.551364 | 1.513618 | 1.522629 | Wed | 1.52195 | 1.568944 | 1.497445 | 0.07149864 | 1.46 | 1.6 | 1.551006 | 1.53 | 1.502426 | 1.609 | 1.444
2020-11-15 | 16:00 |  | 2020/11/15 16:00 | 1.491852 | 1.50496 | 1.493986 | 1.517243 | 1.525383 | 1.566234 | 1.558597 | 1.546325 | 1.554841 | Wed | 1.528825 | 1.566234 | 1.491852 | 0.07438177 | 1.46 | 1.6 | 1.551006 | 1.53 | 1.502426 | 1.609 | 1.444
2020-11-16 | 8:00 | 202011016A | 2020/11/16 8:00 | 1.522286 | 1.502187 | 1.544872 | 1.490928 | 1.530663 | 1.567782 | 1.552046 | 1.524324 | 1.536479 | Thu | 1.530174 | 1.567782 | 1.490928 | 0.07685426 | 1.46 | 1.6 | 1.551006 | 1.53 | 1.502426 | 1.609 | 1.444
2020-11-16 | 10:00 |  | 2020/11/16 10:00 | 1.502665 | 1.517614 | 1.539842 | 1.482682 | 1.502652 | 1.552039 | 1.532829 | 1.53415 | 1.560779 | Thu | 1.525028 | 1.560779 | 1.482682 | 0.07809616 | 1.46 | 1.6 | 1.551006 | 1.53 | 1.502426 | 1.609 | 1.444
2020-11-16 | 12:00 |  | 2020/11/16 12:00 | 1.517857 | 1.534572 | 1.522234 | 1.510484 | 1.502539 | 1.564392 | 1.538643 | 1.52714 | 1.567145 | Thu | 1.531667 | 1.567145 | 1.502539 | 0.06460595 | 1.46 | 1.6 | 1.551006 | 1.53 | 1.502426 | 1.609 | 1.444
2020-11-16 | 14:00 |  | 2020/11/16 14:00 | 1.481454 | 1.523488 | 1.491283 | 1.49613 | 1.536917 | 1.531322 | 1.529831 | 1.558822 | 1.522191 | Thu | 1.519049 | 1.558822 | 1.481454 | 0.07736872 | 1.46 | 1.6 | 1.551006 | 1.53 | 1.502426 | 1.609 | 1.444
2020-11-16 | 16:00 |  | 2020/11/16 16:00 | 1.485923 | 1.503521 | 1.524499 | 1.518088 | 1.502902 | 1.572787 | 1.537664 | 1.516345 | 1.548064 | Thu | 1.52331 | 1.572787 | 1.485923 | 0.0868641 | 1.46 | 1.6 | 1.551006 | 1.53 | 1.502426 | 1.609 | 1.444
2020-11-17 | 8:00 | 202011017A | 2020/11/17 8:00 | 1.494358 | 1.521557 | 1.546931 | 1.485892 | 1.533536 | 1.561721 | 1.557482 | 1.524761 | 1.531103 | Fri | 1.528593 | 1.561721 | 1.485892 | 0.07582912 | 1.46 | 1.6 | 1.551006 | 1.53 | 1.502426 | 1.609 | 1.444
2020-11-17 | 10:00 |  | 2020/11/17 10:00 | 1.495001 | 1.499644 | 1.493654 | 1.496785 | 1.508283 | 1.575925 | 1.540779 | 1.521456 | 1.543938 | Fri | 1.519496 | 1.575925 | 1.493654 | 0.08227045 | 1.46 | 1.6 | 1.551006 | 1.53 | 1.502426 | 1.609 | 1.444
2020-11-17 | 12:00 |  | 2020/11/17 12:00 | 1.524406 | 1.52823 | 1.500735 | 1.484512 | 1.528142 | 1.563632 | 1.51514 | 1.549223 | 1.530607 | Fri | 1.524959 | 1.563632 | 1.484512 | 0.07911952 | 1.46 | 1.6 | 1.551006 | 1.53 | 1.502426 | 1.609 | 1.444
2020-11-17 | 14:00 |  | 2020/11/17 14:00 | 1.483946 | 1.494101 | 1.519701 | 1.515156 | 1.539857 | 1.566026 | 1.537885 | 1.511467 | 1.564948 | Fri | 1.525898 | 1.566026 | 1.483946 | 0.08208035 | 1.46 | 1.6 | 1.551006 | 1.53 | 1.502426 | 1.609 | 1.444
2020-11-17 | 16:00 |  | 2020/11/17 16:00 | 1.501582 | 1.530697 | 1.490614 | 1.477984 | 1.515713 | 1.56135 | 1.53825 | 1.54672 | 1.552404 | Fri | 1.523924 | 1.56135 | 1.477984 | 0.08336623 | 1.46 | 1.6 | 1.551006 | 1.53 | 1.502426 | 1.609 | 1.444
2020-11-18 | 8:00 | 202011018A | 2020/11/18 8:00 | 1.545424 | 1.543667 | 1.541505 | 1.553555 | 1.533743 | 1.583098 | 1.587348 | 1.559502 | 1.603275 | Mon | 1.561235 | 1.603275 | 1.533743 | 0.06953233 | 1.46 | 1.6 | 1.551006 | 1.53 | 1.502426 | 1.609 | 1.444
2020-11-18 | 10:00 |  | 2020/11/18 10:00 | 1.531578 | 1.558004 | 1.55822 | 1.518705 | 1.551894 | 1.570615 | 1.588964 | 1.562609 | 1.566633 | Mon | 1.556358 | 1.588964 | 1.518705 | 0.07025937 | 1.46 | 1.6 | 1.551006 | 1.53 | 1.502426 | 1.609 | 1.444
2020-11-18 | 12:00 |  | 2020/11/18 12:00 | 1.481273 | 1.53248 | 1.52068 | 1.473729 | 1.518153 | 1.547523 | 1.541733 | 1.54255 | 1.542064 | Mon | 1.522243 | 1.547523 | 1.473729 | 0.07379466 | 1.46 | 1.6 | 1.551006 | 1.53 | 1.502426 | 1.609 | 1.444
2020-11-18 | 14:00 |  | 2020/11/18 14:00 | 1.506078 | 1.522854 | 1.52492 | 1.498019 | 1.537153 | 1.542855 | 1.543645 | 1.540312 | 1.526527 | Mon | 1.526929 | 1.543645 | 1.498019 | 0.04562647 | 1.46 | 1.6 | 1.551006 | 1.53 | 1.502426 | 1.609 | 1.444
2020-11-18 | 16:00 |  | 2020/11/18 16:00 | 1.49461 | 1.519749 | 1.503908 | 1.498458 | 1.526954 | 1.560353 | 1.519523 | 1.538194 | 1.541414 | Mon | 1.522574 | 1.560353 | 1.49461 | 0.0657426 | 1.46 | 1.6 | 1.551006 | 1.53 | 1.502426 | 1.609 | 1.444
2020-11-19 | 8:00 | 202011019A | 2020/11/19 8:00 | 1.52405 | 1.522234 | 1.552199 | 1.52362 | 1.537891 | 1.564954 | 1.532179 | 1.547064 | 1.549901 | Tue | 1.539343 | 1.564954 | 1.522234 | 0.04272031 | 1.46 | 1.6 | 1.551006 | 1.53 | 1.502426 | 1.609 | 1.444
2020-11-19 | 10:00 |  | 2020/11/19 10:00 | 1.526399 | 1.535979 | 1.502495 | 1.509856 | 1.519395 | 1.585472 | 1.542404 | 1.525737 | 1.564301 | Tue | 1.534671 | 1.585472 | 1.502495 | 0.08297664 | 1.46 | 1.6 | 1.551006 | 1.53 | 1.502426 | 1.609 | 1.444
2020-11-19 | 12:00 |  | 2020/11/19 12:00 | 1.50001 | 1.493325 | 1.514768 | 1.473719 | 1.492332 | 1.566648 | 1.554902 | 1.547765 | 1.552001 | Tue | 1.521719 | 1.566648 | 1.473719 | 0.09292959 | 1.46 | 1.6 | 1.551006 | 1.53 | 1.502426 | 1.609 | 1.444
2020-11-19 | 14:00 |  | 2020/11/19 14:00 | 1.491675 | 1.507735 | 1.511515 | 1.503932 | 1.515785 | 1.552393 | 1.551802 | 1.553865 | 1.542213 | Tue | 1.525657 | 1.553865 | 1.491675 | 0.06219023 | 1.46 | 1.6 | 1.551006 | 1.53 | 1.502426 | 1.609 | 1.444
2020-11-19 | 16:00 |  | 2020/11/19 16:00 | 1.480243 | 1.510636 | 1.518885 | 1.475361 | 1.509689 | 1.554872 | 1.557567 | 1.518288 | 1.522062 | Tue | 1.5164 | 1.557567 | 1.475361 | 0.08220515 | 1.46 | 1.6 | 1.551006 | 1.53 | 1.502426 | 1.609 | 1.444
2020-11-20 | 8:00 | 202011020A | 2020/11/20 8:00 | 1.485817 | 1.494395 | 1.534256 | 1.495771 | 1.514329 | 1.578303 | 1.524084 | 1.521156 | 1.540596 | Wed | 1.520968 | 1.578303 | 1.485817 | 0.09248589 | 1.46 | 1.6 | 1.551006 | 1.53 | 1.502426 | 1.609 | 1.444
2020-11-20 | 10:00 |  | 2020/11/20 10:00 | 1.512392 | 1.502976 | 1.497572 | 1.478036 | 1.532829 | 1.579131 | 1.545365 | 1.522092 | 1.567769 | Wed | 1.526462 | 1.579131 | 1.478036 | 0.1010954 | 1.46 | 1.6 | 1.551006 | 1.53 | 1.502426 | 1.609 | 1.444
2020-11-20 | 12:00 |  | 2020/11/20 12:00 | 1.489336 | 1.514662 | 1.492719 | 1.504845 | 1.490556 | 1.560139 | 1.542865 | 1.536217 | 1.537556 | Wed | 1.518766 | 1.560139 | 1.489336 | 0.07080328 | 1.46 | 1.6 | 1.551006 | 1.53 | 1.502426 | 1.609 | 1.444
2020-11-20 | 14:00 |  | 2020/11/20 14:00 | 1.529675 | 1.50058 | 1.518613 | 1.483065 | 1.496967 | 1.555956 | 1.52264 | 1.520188 | 1.520642 | Wed | 1.516481 | 1.555956 | 1.483065 | 0.07289133 | 1.46 | 1.6 | 1.551006 | 1.53 | 1.502426 | 1.609 | 1.444
2020-11-20 | 16:00 |  | 2020/11/20 16:00 | 1.480305 | 1.490707 | 1.539699 | 1.496628 | 1.492497 | 1.545058 | 1.538143 | 1.528778 | 1.569779 | Wed | 1.520177 | 1.569779 | 1.480305 | 0.08947432 | 1.46 | 1.6 | 1.551006 | 1.53 | 1.502426 | 1.609 | 1.444
2020-11-21 | 8:00 | 202011021A | 2020/11/21 8:00 | 1.51645 | 1.52413 | 1.501687 | 1.493947 | 1.542491 | 1.575024 | 1.528657 | 1.543884 | 1.57081 | Thu | 1.533009 | 1.575024 | 1.493947 | 0.08107741 | 1.46 | 1.6 | 1.551006 | 1.53 | 1.502426 | 1.609 | 1.444
2020-11-21 | 10:00 |  | 2020/11/21 10:00 | 1.509857 | 1.513244 | 1.517116 | 1.49601 | 1.511349 | 1.556497 | 1.531558 | 1.55034 | 1.528491 | Thu | 1.523829 | 1.556497 | 1.49601 | 0.0604868 | 1.46 | 1.6 | 1.551006 | 1.53 | 1.502426 | 1.609 | 1.444
2020-11-21 | 12:00 |  | 2020/11/21 12:00 | 1.4813 | 1.504118 | 1.49638 | 1.50823 | 1.533345 | 1.537741 | 1.540121 | 1.510841 | 1.521728 | Thu | 1.514867 | 1.540121 | 1.4813 | 0.05882052 | 1.46 | 1.6 | 1.551006 | 1.53 | 1.502426 | 1.609 | 1.444
2020-11-21 | 14:00 |  | 2020/11/21 14:00 | 1.482905 | 1.505292 | 1.539331 | 1.500222 | 1.515637 | 1.533666 | 1.520529 | 1.545708 | 1.531913 | Thu | 1.519467 | 1.545708 | 1.482905 | 0.06280229 | 1.46 | 1.6 | 1.551006 | 1.53 | 1.502426 | 1.609 | 1.444
2020-11-21 | 16:00 |  | 2020/11/21 16:00 | 1.511137 | 1.497179 | 1.502039 | 1.484007 | 1.492563 | 1.547773 | 1.537316 | 1.559554 | 1.557234 | Thu | 1.520978 | 1.559554 | 1.484007 | 0.07554726 | 1.46 | 1.6 | 1.551006 | 1.53 | 1.502426 | 1.609 | 1.444
2020-11-22 | 8:00 | 202011022A | 2020/11/22 8:00 | 1.506933 | 1.529804 | 1.504 | 1.505792 | 1.525922 | 1.547783 | 1.527282 | 1.550893 | 1.531623 | Fri | 1.525559 | 1.550893 | 1.504 | 0.04689255 | 1.46 | 1.6 | 1.551006 | 1.53 | 1.502426 | 1.609 | 1.444
2020-11-22 | 10:00 |  | 2020/11/22 10:00 | 1.515024 | 1.53448 | 1.504617 | 1.516842 | 1.513666 | 1.538657 | 1.54151 | 1.510651 | 1.542069 | Fri | 1.524169 | 1.542069 | 1.504617 | 0.03745204 | 1.46 | 1.6 | 1.551006 | 1.53 | 1.502426 | 1.609 | 1.444
2020-11-22 | 12:00 |  | 2020/11/22 12:00 | 1.522412 | 1.529795 | 1.494506 | 1.498565 | 1.522233 | 1.538528 | 1.552294 | 1.51045 | 1.531219 | Fri | 1.522222 | 1.552294 | 1.494506 | 0.05778818 | 1.46 | 1.6 | 1.551006 | 1.53 | 1.502426 | 1.609 | 1.444
2020-11-22 | 14:00 |  | 2020/11/22 14:00 | 1.525015 | 1.516024 | 1.496863 | 1.492558 | 1.511306 | 1.573303 | 1.515237 | 1.557186 | 1.545466 | Fri | 1.525884 | 1.573303 | 1.492558 | 0.08074516 | 1.46 | 1.6 | 1.551006 | 1.53 | 1.502426 | 1.609 | 1.444
2020-11-22 | 16:00 |  | 2020/11/22 16:00 | 1.506005 | 1.515151 | 1.495759 | 1.492627 | 1.51203 | 1.552446 | 1.522523 | 1.54521 | 1.522781 | Fri | 1.518281 | 1.552446 | 1.492627 | 0.05981937 | 1.46 | 1.6 | 1.551006 | 1.53 | 1.502426 | 1.609 | 1.444
2020-11-23 | 8:00 | 202011023A | 2020/11/23 8:00 | 1.541071 | 1.571709 | 1.577122 | 1.525548 | 1.570847 | 1.6 | 1.557015 | 1.556995 | 1.589462 | Mon | 1.56553 | 1.6 | 1.525548 | 0.07445187 | 1.46 | 1.6 | 1.551006 | 1.53 | 1.502426 | 1.609 | 1.444
2020-11-23 | 10:00 |  | 2020/11/23 10:00 | 1.520721 | 1.563417 | 1.553634 | 1.500002 | 1.543661 | 1.598304 | 1.553265 | 1.554169 | 1.557028 | Mon | 1.549356 | 1.598304 | 1.500002 | 0.09830203 | 1.46 | 1.6 | 1.551006 | 1.53 | 1.502426 | 1.609 | 1.444
2020-11-23 | 12:00 |  | 2020/11/23 12:00 | 1.521672 | 1.533962 | 1.512776 | 1.513029 | 1.537967 | 1.574983 | 1.523636 | 1.559869 | 1.530267 | Mon | 1.53424 | 1.574983 | 1.512776 | 0.06220622 | 1.46 | 1.6 | 1.551006 | 1.53 | 1.502426 | 1.609 | 1.444
2020-11-23 | 14:00 |  | 2020/11/23 14:00 | 1.490691 | 1.492257 | 1.492139 | 1.513666 | 1.49126 | 1.579808 | 1.526818 | 1.553129 | 1.56998 | Mon | 1.523305 | 1.579808 | 1.490691 | 0.08911655 | 1.46 | 1.6 | 1.551006 | 1.53 | 1.502426 | 1.609 | 1.444
2020-11-23 | 16:00 |  | 2020/11/23 16:00 | 1.499254 | 1.533321 | 1.49463 | 1.472845 | 1.537499 | 1.538027 | 1.55147 | 1.554609 | 1.53199 | Mon | 1.523738 | 1.554609 | 1.472845 | 0.08176386 | 1.46 | 1.6 | 1.551006 | 1.53 | 1.502426 | 1.609 | 1.444
2020-11-24 | 8:00 | 202011024A | 2020/11/24 8:00 | 1.508534 | 1.517348 | 1.559285 | 1.521953 | 1.519579 | 1.569583 | 1.559894 | 1.545609 | 1.571057 | Tue | 1.541427 | 1.571057 | 1.508534 | 0.06252297 | 1.46 | 1.6 | 1.551006 | 1.53 | 1.502426 | 1.609 | 1.444
2020-11-24 | 10:00 |  | 2020/11/24 10:00 | 1.519889 | 1.530335 | 1.508545 | 1.48239 | 1.54762 | 1.549737 | 1.563862 | 1.561356 | 1.532091 | Tue | 1.532869 | 1.563862 | 1.48239 | 0.08147182 | 1.46 | 1.6 | 1.551006 | 1.53 | 1.502426 | 1.609 | 1.444
2020-11-24 | 12:00 |  | 2020/11/24 12:00 | 1.492428 | 1.494978 | 1.53887 | 1.492289 | 1.490686 | 1.544799 | 1.532116 | 1.539117 | 1.547492 | Tue | 1.519197 | 1.547492 | 1.490686 | 0.0568062 | 1.46 | 1.6 | 1.551006 | 1.53 | 1.502426 | 1.609 | 1.444
2020-11-24 | 14:00 |  | 2020/11/24 14:00 | 1.521506 | 1.52291 | 1.520848 | 1.516105 | 1.519029 | 1.561617 | 1.548553 | 1.531906 | 1.564645 | Tue | 1.534124 | 1.564645 | 1.516105 | 0.04854045 | 1.46 | 1.6 | 1.551006 | 1.53 | 1.502426 | 1.609 | 1.444
2020-11-24 | 16:00 |  | 2020/11/24 16:00 | 1.52359 | 1.513352 | 1.516117 | 1.471892 | 1.515519 | 1.5697 | 1.548881 | 1.529725 | 1.560844 | Tue | 1.527735 | 1.5697 | 1.471892 | 0.09780813 | 1.46 | 1.6 | 1.551006 | 1.53 | 1.502426 | 1.609 | 1.444
2020-11-25 | 8:00 | 202011025A | 2020/11/25 8:00 | 1.524149 | 1.492551 | 1.492126 | 1.483358 | 1.530781 | 1.572179 | 1.523789 | 1.521103 | 1.55971 | Wed | 1.522194 | 1.572179 | 1.483358 | 0.0888206 | 1.46 | 1.6 | 1.551006 | 1.53 | 1.502426 | 1.609 | 1.444
2020-11-25 | 10:00 |  | 2020/11/25 10:00 | 1.513735 | 1.516282 | 1.534482 | 1.518258 | 1.50148 | 1.551506 | 1.530266 | 1.511757 | 1.521892 | Wed | 1.522184 | 1.551506 | 1.50148 | 0.05002593 | 1.46 | 1.6 | 1.551006 | 1.53 | 1.502426 | 1.609 | 1.444
2020-11-25 | 12:00 |  | 2020/11/25 12:00 | 1.527007 | 1.498524 | 1.532266 | 1.509761 | 1.513644 | 1.538374 | 1.515578 | 1.528025 | 1.521219 | Wed | 1.520489 | 1.538374 | 1.498524 | 0.03985003 | 1.46 | 1.6 | 1.551006 | 1.53 | 1.502426 | 1.609 | 1.444
2020-11-25 | 14:00 |  | 2020/11/25 14:00 | 1.482762 | 1.528386 | 1.533271 | 1.510633 | 1.529321 | 1.549268 | 1.556893 | 1.539876 | 1.556858 | Wed | 1.531919 | 1.556893 | 1.482762 | 0.07413135 | 1.46 | 1.6 | 1.551006 | 1.53 | 1.502426 | 1.609 | 1.444
2020-11-25 | 16:00 |  | 2020/11/25 16:00 | 1.529485 | 1.498661 | 1.533044 | 1.517605 | 1.526401 | 1.548425 | 1.552281 | 1.545437 | 1.554413 | Wed | 1.533972 | 1.554413 | 1.498661 | 0.05575212 | 1.46 | 1.6 | 1.551006 | 1.53 | 1.502426 | 1.609 | 1.444
2020-11-26 | 8:00 | 202011026A | 2020/11/26 8:00 | 1.539098 | 1.528085 | 1.540085 | 1.508515 | 1.51577 | 1.580917 | 1.564475 | 1.548197 | 1.554788 | Thu | 1.542214 | 1.580917 | 1.508515 | 0.07240184 | 1.46 | 1.6 | 1.551006 | 1.53 | 1.502426 | 1.609 | 1.444
2020-11-26 | 10:00 |  | 2020/11/26 10:00 | 1.509708 | 1.525898 | 1.518074 | 1.478883 | 1.533973 | 1.55436 | 1.553893 | 1.522793 | 1.543331 | Thu | 1.526768 | 1.55436 | 1.478883 | 0.07547668 | 1.46 | 1.6 | 1.551006 | 1.53 | 1.502426 | 1.609 | 1.444
2020-11-26 | 12:00 |  | 2020/11/26 12:00 | 1.496794 | 1.513959 | 1.532043 | 1.487714 | 1.526857 | 1.572406 | 1.547781 | 1.52788 | 1.539696 | Thu | 1.527237 | 1.572406 | 1.487714 | 0.08469292 | 1.46 | 1.6 | 1.551006 | 1.53 | 1.502426 | 1.609 | 1.444
2020-11-26 | 14:00 |  | 2020/11/26 14:00 | 1.485512 | 1.511428 | 1.5084 | 1.506501 | 1.507804 | 1.579904 | 1.540773 | 1.514778 | 1.531545 | Thu | 1.520738 | 1.579904 | 1.485512 | 0.09439113 | 1.46 | 1.6 | 1.551006 | 1.53 | 1.502426 | 1.609 | 1.444
2020-11-26 | 16:00 |  | 2020/11/26 16:00 | 1.513125 | 1.532293 | 1.534112 | 1.475922 | 1.515236 | 1.530918 | 1.515291 | 1.559087 | 1.525134 | Thu | 1.522346 | 1.559087 | 1.475922 | 0.08316538 | 1.46 | 1.6 | 1.551006 | 1.53 | 1.502426 | 1.609 | 1.444
2020-11-27 | 8:00 | 202011027A | 2020/11/27 8:00 | 1.525125 | 1.547275 | 1.507935 | 1.485936 | 1.518584 | 1.575966 | 1.533612 | 1.547185 | 1.553315 | Fri | 1.53277 | 1.575966 | 1.485936 | 0.09003074 | 1.46 | 1.6 | 1.551006 | 1.53 | 1.502426 | 1.609 | 1.444
2020-11-27 | 10:00 |  | 2020/11/27 10:00 | 1.514344 | 1.529227 | 1.5078 | 1.473096 | 1.521735 | 1.573797 | 1.549315 | 1.559063 | 1.524325 | Fri | 1.528078 | 1.573797 | 1.473096 | 0.1007009 | 1.46 | 1.6 | 1.551006 | 1.53 | 1.502426 | 1.609 | 1.444
2020-11-27 | 12:00 |  | 2020/11/27 12:00 | 1.49366 | 1.515933 | 1.509713 | 1.516014 | 1.5132 | 1.564695 | 1.522039 | 1.553888 | 1.56433 | Fri | 1.528163 | 1.564695 | 1.49366 | 0.07103478 | 1.46 | 1.6 | 1.551006 | 1.53 | 1.502426 | 1.609 | 1.444
2020-11-27 | 14:00 |  | 2020/11/27 14:00 | 1.518276 | 1.535744 | 1.515427 | 1.481927 | 1.525531 | 1.54162 | 1.522156 | 1.512644 | 1.547596 | Fri | 1.522325 | 1.547596 | 1.481927 | 0.06566943 | 1.46 | 1.6 | 1.551006 | 1.53 | 1.502426 | 1.609 | 1.444
2020-11-27 | 16:00 |  | 2020/11/27 16:00 | 1.52523 | 1.536818 | 1.506268 | 1.4717 | 1.50609 | 1.573533 | 1.538822 | 1.519545 | 1.539524 | Fri | 1.52417 | 1.573533 | 1.4717 | 0.1018326 | 1.46 | 1.6 | 1.551006 | 1.53 | 1.502426 | 1.609 | 1.444
2020-11-28 | 8:00 | 202011028A | 2020/11/28 8:00 | 1.545249 | 1.54788 | 1.567578 | 1.510962 | 1.569776 | 1.580054 | 1.561142 | 1.581785 | 1.582712 | Mon | 1.560793 | 1.582712 | 1.510962 | 0.07175038 | 1.46 | 1.6 | 1.551006 | 1.53 | 1.502426 | 1.609 | 1.444
2020-11-28 | 10:00 |  | 2020/11/28 10:00 | 1.551945 | 1.549811 | 1.52026 | 1.511441 | 1.535801 | 1.571907 | 1.558334 | 1.589575 | 1.552022 | Mon | 1.549011 | 1.589575 | 1.511441 | 0.07813434 | 1.46 | 1.6 | 1.551006 | 1.53 | 1.502426 | 1.609 | 1.444
2020-11-28 | 12:00 |  | 2020/11/28 12:00 | 1.512862 | 1.533472 | 1.524436 | 1.503691 | 1.539862 | 1.561909 | 1.556838 | 1.523936 | 1.567411 | Mon | 1.536046 | 1.567411 | 1.503691 | 0.0637202 | 1.46 | 1.6 | 1.551006 | 1.53 | 1.502426 | 1.609 | 1.444
2020-11-28 | 14:00 |  | 2020/11/28 14:00 | 1.496849 | 1.526406 | 1.516479 | 1.515997 | 1.523838 | 1.563354 | 1.54964 | 1.53856 | 1.523433 | Mon | 1.528284 | 1.563354 | 1.496849 | 0.06650478 | 1.46 | 1.6 | 1.551006 | 1.53 | 1.502426 | 1.609 | 1.444
2020-11-28 | 16:00 |  | 2020/11/28 16:00 | 1.520615 | 1.536663 | 1.521023 | 1.504291 | 1.524287 | 1.533555 | 1.524408 | 1.533816 | 1.537466 | Mon | 1.526236 | 1.537466 | 1.504291 | 0.03317479 | 1.46 | 1.6 | 1.551006 | 1.53 | 1.502426 | 1.609 | 1.444
2020-11-29 | 8:00 | 202011029A | 2020/11/29 8:00 | 1.518214 | 1.514798 | 1.523429 | 1.49951 | 1.531368 | 1.580606 | 1.579928 | 1.565009 | 1.559422 | Tue | 1.541365 | 1.580606 | 1.49951 | 0.08109599 | 1.46 | 1.6 | 1.551006 | 1.53 | 1.502426 | 1.609 | 1.444
2020-11-29 | 10:00 |  | 2020/11/29 10:00 | 1.52135 | 1.503442 | 1.546745 | 1.520295 | 1.547872 | 1.574929 | 1.558448 | 1.525399 | 1.554305 | Tue | 1.539198 | 1.574929 | 1.503442 | 0.07148771 | 1.46 | 1.6 | 1.551006 | 1.53 | 1.502426 | 1.609 | 1.444
2020-11-29 | 12:00 |  | 2020/11/29 12:00 | 1.482618 | 1.498545 | 1.493852 | 1.519239 | 1.490165 | 1.562642 | 1.547338 | 1.554899 | 1.53132 | Tue | 1.520069 | 1.562642 | 1.482618 | 0.08002411 | 1.46 | 1.6 | 1.551006 | 1.53 | 1.502426 | 1.609 | 1.444
2020-11-29 | 14:00 |  | 2020/11/29 14:00 | 1.515652 | 1.510299 | 1.522688 | 1.51212 | 1.492186 | 1.53585 | 1.516379 | 1.537344 | 1.56075 | Tue | 1.522585 | 1.56075 | 1.492186 | 0.06856463 | 1.46 | 1.6 | 1.551006 | 1.53 | 1.502426 | 1.609 | 1.444
2020-11-29 | 16:00 |  | 2020/11/29 16:00 | 1.523366 | 1.524193 | 1.526135 | 1.518972 | 1.519102 | 1.546679 | 1.541953 | 1.518432 | 1.540547 | Tue | 1.52882 | 1.546679 | 1.518432 | 0.02824746 | 1.46 | 1.6 | 1.551006 | 1.53 | 1.502426 | 1.609 | 1.444
2020-11-30 | 8:00 | 202011030A | 2020/11/30 8:00 | 1.486174 | 1.502898 | 1.492258 | 1.515851 | 1.519353 | 1.564806 | 1.551929 | 1.536446 | 1.532681 | Wed | 1.522488 | 1.564806 | 1.486174 | 0.07863151 | 1.46 | 1.6 | 1.551006 | 1.53 | 1.502426 | 1.609 | 1.444
2020-11-30 | 10:00 |  | 2020/11/30 10:00 | 1.499559 | 1.53723 | 1.513812 | 1.497293 | 1.523759 | 1.531034 | 1.545512 | 1.517412 | 1.52548 | Wed | 1.521232 | 1.545512 | 1.497293 | 0.04821986 | 1.46 | 1.6 | 1.551006 | 1.53 | 1.502426 | 1.609 | 1.444
2020-11-30 | 12:00 |  | 2020/11/30 12:00 | 1.48696 | 1.508681 | 1.496137 | 1.483663 | 1.490842 | 1.553723 | 1.530685 | 1.526567 | 1.536589 | Wed | 1.51265 | 1.553723 | 1.483663 | 0.07005936 | 1.46 | 1.6 | 1.551006 | 1.53 | 1.502426 | 1.609 | 1.444
2020-11-30 | 14:00 |  | 2020/11/30 14:00 | 1.488529 | 1.522479 | 1.528791 | 1.498115 | 1.504216 | 1.571602 | 1.536802 | 1.515864 | 1.558974 | Wed | 1.525041 | 1.571602 | 1.488529 | 0.08307284 | 1.46 | 1.6 | 1.551006 | 1.53 | 1.502426 | 1.609 | 1.444
2020-11-30 | 16:00 |  | 2020/11/30 16:00 | 1.504143 | 1.503203 | 1.493486 | 1.483879 | 1.499971 | 1.542817 | 1.558707 | 1.542591 | 1.54394 | Wed | 1.519193 | 1.558707 | 1.483879 | 0.07482795 | 1.46 | 1.6 | 1.551006 | 1.53 | 1.502426 | 1.609 | 1.444
2020-12-01 | 8:00 | 20201201A | 2020/12/1 8:00 | 1.523959 | 1.509189 | 1.537484 | 1.510327 | 1.524928 | 1.556943 | 1.546027 | 1.547448 | 1.567191 | Thu | 1.535944 | 1.567191 | 1.509189 | 0.05800225 | 1.46 | 1.6 | 1.551006 | 1.53 | 1.502426 | 1.609 | 1.444
2020-12-01 | 10:00 |  | 2020/12/1 10:00 | 1.499203 | 1.51151 | 1.532407 | 1.489581 | 1.517112 | 1.529962 | 1.548019 | 1.543059 | 1.552607 | Thu | 1.524829 | 1.552607 | 1.489581 | 0.06302535 | 1.46 | 1.6 | 1.551006 | 1.53 | 1.502426 | 1.609 | 1.444
2020-12-01 | 12:00 |  | 2020/12/1 12:00 | 1.513226 | 1.521129 | 1.511985 | 1.471374 | 1.513984 | 1.548102 | 1.543911 | 1.538021 | 1.552307 | Thu | 1.523782 | 1.552307 | 1.471374 | 0.08093261 | 1.46 | 1.6 | 1.551006 | 1.53 | 1.502426 | 1.609 | 1.444
2020-12-01 | 14:00 |  | 2020/12/1 14:00 | 1.484012 | 1.527982 | 1.487445 | 1.492903 | 1.49813 | 1.527126 | 1.536697 | 1.538338 | 1.516179 | Thu | 1.51209 | 1.538338 | 1.484012 | 0.05432615 | 1.46 | 1.6 | 1.551006 | 1.53 | 1.502426 | 1.609 | 1.444
2020-12-01 | 16:00 |  | 2020/12/1 16:00 | 1.489803 | 1.493537 | 1.528733 | 1.481758 | 1.508538 | 1.566535 | 1.525946 | 1.506538 | 1.515564 | Thu | 1.512995 | 1.566535 | 1.481758 | 0.08477684 | 1.46 | 1.6 | 1.551006 | 1.53 | 1.502426 | 1.609 | 1.444
2020-12-02 | 8:00 | 20201202A | 2020/12/2 8:00 | 1.531776 | 1.519247 | 1.523061 | 1.503789 | 1.53352 | 1.556194 | 1.537255 | 1.527536 | 1.559197 | Fri | 1.532397 | 1.559197 | 1.503789 | 0.05540827 | 1.46 | 1.6 | 1.551006 | 1.53 | 1.502426 | 1.609 | 1.444
2020-12-02 | 10:00 |  | 2020/12/2 10:00 | 1.492625 | 1.514506 | 1.496957 | 1.474403 | 1.5073 | 1.545592 | 1.552901 | 1.523053 | 1.548483 | Fri | 1.517313 | 1.552901 | 1.474403 | 0.07849791 | 1.46 | 1.6 | 1.551006 | 1.53 | 1.502426 | 1.609 | 1.444
2020-12-02 | 12:00 |  | 2020/12/2 12:00 | 1.49619 | 1.492184 | 1.529692 | 1.490989 | 1.523635 | 1.558986 | 1.523678 | 1.536018 | 1.546726 | Fri | 1.522011 | 1.558986 | 1.490989 | 0.06799696 | 1.46 | 1.6 | 1.551006 | 1.53 | 1.502426 | 1.609 | 1.444
2020-12-02 | 14:00 |  | 2020/12/2 14:00 | 1.484104 | 1.506591 | 1.523492 | 1.496616 | 1.515259 | 1.572873 | 1.505596 | 1.534631 | 1.544442 | Fri | 1.5204 | 1.572873 | 1.484104 | 0.08876858 | 1.46 | 1.6 | 1.551006 | 1.53 | 1.502426 | 1.609 | 1.444
2020-12-02 | 16:00 |  | 2020/12/2 16:00 | 1.492409 | 1.510369 | 1.523148 | 1.497203 | 1.487356 | 1.56364 | 1.52341 | 1.538739 | 1.536209 | Fri | 1.519165 | 1.56364 | 1.487356 | 0.07628384 | 1.46 | 1.6 | 1.551006 | 1.53 | 1.502426 | 1.609 | 1.444
2020-12-03 | 8:00 | 20201203A | 2020/12/3 8:00 | 1.521075 | 1.529806 | 1.54123 | 1.503063 | 1.554407 | 1.6 | 1.556352 | 1.56866 | 1.56178 | Mon | 1.548486 | 1.6 | 1.503063 | 0.09693742 | 1.46 | 1.6 | 1.551006 | 1.53 | 1.502426 | 1.609 | 1.444
2020-12-03 | 10:00 |  | 2020/12/3 10:00 | 1.530888 | 1.536266 | 1.545833 | 1.515369 | 1.517239 | 1.571811 | 1.538903 | 1.54707 | 1.569943 | Mon | 1.54148 | 1.571811 | 1.515369 | 0.05644153 | 1.46 | 1.6 | 1.551006 | 1.53 | 1.502426 | 1.609 | 1.444
2020-12-03 | 12:00 |  | 2020/12/3 12:00 | 1.480657 | 1.528382 | 1.489848 | 1.476412 | 1.503092 | 1.562142 | 1.523038 | 1.538925 | 1.549084 | Mon | 1.516842 | 1.562142 | 1.476412 | 0.08573074 | 1.46 | 1.6 | 1.551006 | 1.53 | 1.502426 | 1.609 | 1.444
2020-12-03 | 14:00 |  | 2020/12/3 14:00 | 1.477457 | 1.517805 | 1.518462 | 1.510893 | 1.509208 | 1.565704 | 1.51136 | 1.54255 | 1.51996 | Mon | 1.519267 | 1.565704 | 1.477457 | 0.08824708 | 1.46 | 1.6 | 1.551006 | 1.53 | 1.502426 | 1.609 | 1.444
2020-12-03 | 16:00 |  | 2020/12/3 16:00 | 1.485592 | 1.499873 | 1.521943 | 1.508659 | 1.490886 | 1.559337 | 1.544713 | 1.515781 | 1.558244 | Mon | 1.520559 | 1.559337 | 1.485592 | 0.07374507 | 1.46 | 1.6 | 1.551006 | 1.53 | 1.502426 | 1.609 | 1.444
2020-12-04 | 8:00 | 20201204A | 2020/12/4 8:00 | 1.518351 | 1.535743 | 1.504818 | 1.491191 | 1.531971 | 1.553777 | 1.548493 | 1.529068 | 1.559828 | Tue | 1.53036 | 1.559828 | 1.491191 | 0.06863697 | 1.46 | 1.6 | 1.551006 | 1.53 | 1.502426 | 1.609 | 1.444
2020-12-04 | 10:00 |  | 2020/12/4 10:00 | 1.482085 | 1.512358 | 1.496985 | 1.475336 | 1.529706 | 1.571476 | 1.51553 | 1.546801 | 1.54147 | Tue | 1.519083 | 1.571476 | 1.475336 | 0.09614001 | 1.46 | 1.6 | 1.551006 | 1.53 | 1.502426 | 1.609 | 1.444
2020-12-04 | 12:00 |  | 2020/12/4 12:00 | 1.471612 | 1.493109 | 1.48205 | 1.492038 | 1.501098 | 1.536571 | 1.541305 | 1.523873 | 1.534329 | Tue | 1.508443 | 1.541305 | 1.471612 | 0.06969299 | 1.46 | 1.6 | 1.551006 | 1.53 | 1.502426 | 1.609 | 1.444
2020-12-04 | 14:00 |  | 2020/12/4 14:00 | 1.513158 | 1.485017 | 1.492903 | 1.480296 | 1.50478 | 1.565276 | 1.543471 | 1.543715 | 1.519872 | Tue | 1.516499 | 1.565276 | 1.480296 | 0.08498003 | 1.46 | 1.6 | 1.551006 | 1.53 | 1.502426 | 1.609 | 1.444
2020-12-04 | 16:00 |  | 2020/12/4 16:00 | 1.502456 | 1.50282 | 1.526004 | 1.507521 | 1.484148 | 1.553906 | 1.535847 | 1.532718 | 1.558503 | Tue | 1.522658 | 1.558503 | 1.484148 | 0.07435458 | 1.46 | 1.6 | 1.551006 | 1.53 | 1.502426 | 1.609 | 1.444
2020-12-05 | 8:00 | 20201205A | 2020/12/5 8:00 | 1.507336 | 1.499263 | 1.527108 | 1.483418 | 1.508044 | 1.533108 | 1.516174 | 1.518294 | 1.518871 | Wed | 1.512402 | 1.533108 | 1.483418 | 0.04969003 | 1.46 | 1.6 | 1.551006 | 1.53 | 1.502426 | 1.609 | 1.444
2020-12-05 | 10:00 |  | 2020/12/5 10:00 | 1.49041 | 1.49452 | 1.528612 | 1.467666 | 1.513196 | 1.54784 | 1.506643 | 1.538018 | 1.517105 | Wed | 1.511557 | 1.54784 | 1.467666 | 0.08017408 | 1.46 | 1.6 | 1.551006 | 1.53 | 1.502426 | 1.609 | 1.444
2020-12-05 | 12:00 |  | 2020/12/5 12:00 | 1.476538 | 1.530622 | 1.484951 | 1.463739 | 1.488676 | 1.528485 | 1.513764 | 1.504687 | 1.536047 | Wed | 1.503056 | 1.536047 | 1.463739 | 0.07230743 | 1.46 | 1.6 | 1.551006 | 1.53 | 1.502426 | 1.609 | 1.444
2020-12-05 | 14:00 |  | 2020/12/5 14:00 | 1.471896 | 1.515532 | 1.51167 | 1.499119 | 1.514428 | 1.527151 | 1.541517 | 1.548263 | 1.542614 | Wed | 1.519132 | 1.548263 | 1.471896 | 0.07636677 | 1.46 | 1.6 | 1.551006 | 1.53 | 1.502426 | 1.609 | 1.444
2020-12-05 | 16:00 |  | 2020/12/5 16:00 | 1.505599 | 1.522234 | 1.492794 | 1.47733 | 1.521311 | 1.566653 | 1.548661 | 1.53092 | 1.514839 | Wed | 1.520038 | 1.566653 | 1.47733 | 0.0893227 | 1.46 | 1.6 | 1.551006 | 1.53 | 1.502426 | 1.609 | 1.444
2020-12-06 | 8:00 | 20201206A | 2020/12/6 8:00 | 1.494074 | 1.515168 | 1.519515 | 1.500549 | 1.510131 | 1.552887 | 1.512323 | 1.515602 | 1.545541 | Thu | 1.518421 | 1.552887 | 1.494074 | 0.05881349 | 1.46 | 1.6 | 1.551006 | 1.53 | 1.502426 | 1.609 | 1.444
2020-12-06 | 10:00 |  | 2020/12/6 10:00 | 1.4808 | 1.498972 | 1.522942 | 1.498191 | 1.529422 | 1.56816 | 1.508391 | 1.513121 | 1.554735 | Thu | 1.519415 | 1.56816 | 1.4808 | 0.08735951 | 1.46 | 1.6 | 1.551006 | 1.53 | 1.502426 | 1.609 | 1.444
2020-12-06 | 12:00 |  | 2020/12/6 12:00 | 1.502405 | 1.530988 | 1.509342 | 1.483124 | 1.481322 | 1.557774 | 1.544736 | 1.534042 | 1.519314 | Thu | 1.518116 | 1.557774 | 1.481322 | 0.07645186 | 1.46 | 1.6 | 1.551006 | 1.53 | 1.502426 | 1.609 | 1.444
2020-12-06 | 14:00 |  | 2020/12/6 14:00 | 1.491627 | 1.530664 | 1.520074 | 1.462309 | 1.526184 | 1.559288 | 1.504584 | 1.548832 | 1.521679 | Thu | 1.51836 | 1.559288 | 1.462309 | 0.09697918 | 1.46 | 1.6 | 1.551006 | 1.53 | 1.502426 | 1.609 | 1.444
2020-12-06 | 16:00 |  | 2020/12/6 16:00 | 1.487579 | 1.525304 | 1.519938 | 1.509683 | 1.529202 | 1.551065 | 1.536319 | 1.549067 | 1.541365 | Thu | 1.527725 | 1.551065 | 1.487579 | 0.06348561 | 1.46 | 1.6 | 1.551006 | 1.53 | 1.502426 | 1.609 | 1.444
2020-12-07 | 8:00 | 20201207A | 2020/12/7 8:00 | 1.481537 | 1.492677 | 1.501612 | 1.505327 | 1.508305 | 1.571327 | 1.531643 | 1.532734 | 1.551574 | Fri | 1.519637 | 1.571327 | 1.481537 | 0.08978971 | 1.46 | 1.6 | 1.551006 | 1.53 | 1.502426 | 1.609 | 1.444
2020-12-07 | 10:00 |  | 2020/12/7 10:00 | 1.486139 | 1.501221 | 1.522289 | 1.497069 | 1.494611 | 1.545741 | 1.509921 | 1.532663 | 1.536632 | Fri | 1.514032 | 1.545741 | 1.486139 | 0.05960186 | 1.46 | 1.6 | 1.551006 | 1.53 | 1.502426 | 1.609 | 1.444
2020-12-07 | 12:00 |  | 2020/12/7 12:00 | 1.489129 | 1.489596 | 1.525345 | 1.50512 | 1.523213 | 1.563283 | 1.507471 | 1.532789 | 1.557012 | Fri | 1.52144 | 1.563283 | 1.489129 | 0.07415379 | 1.46 | 1.6 | 1.551006 | 1.53 | 1.502426 | 1.609 | 1.444
2020-12-07 | 14:00 |  | 2020/12/7 14:00 | 1.472325 | 1.527628 | 1.523599 | 1.474387 | 1.493114 | 1.536405 | 1.541947 | 1.505077 | 1.543387 | Fri | 1.513097 | 1.543387 | 1.472325 | 0.07106243 | 1.46 | 1.6 | 1.551006 | 1.53 | 1.502426 | 1.609 | 1.444
2020-12-07 | 16:00 |  | 2020/12/7 16:00 | 1.501154 | 1.495949 | 1.523074 | 1.483768 | 1.514987 | 1.563162 | 1.550574 | 1.524246 | 1.55951 | Fri | 1.524047 | 1.563162 | 1.483768 | 0.07939376 | 1.46 | 1.6 | 1.551006 | 1.53 | 1.502426 | 1.609 | 1.444
2020-12-08 | 8:00 | 20201208A | 2020/12/8 8:00 | 1.555246 | 1.540292 | 1.544179 | 1.531285 | 1.541099 | 1.597673 | 1.583639 | 1.579712 | 1.586062 | Mon | 1.562132 | 1.597673 | 1.531285 | 0.06638787 | 1.46 | 1.6 | 1.551006 | 1.53 | 1.502426 | 1.609 | 1.444
2020-12-08 | 10:00 |  | 2020/12/8 10:00 | 1.540596 | 1.529616 | 1.526159 | 1.536198 | 1.526962 | 1.562399 | 1.56885 | 1.572822 | 1.543334 | Mon | 1.545215 | 1.572822 | 1.526159 | 0.04666305 | 1.46 | 1.6 | 1.551006 | 1.53 | 1.502426 | 1.609 | 1.444
2020-12-08 | 12:00 |  | 2020/12/8 12:00 | 1.479379 | 1.520239 | 1.491556 | 1.492774 | 1.508257 | 1.5449 | 1.514299 | 1.506994 | 1.543631 | Mon | 1.511337 | 1.5449 | 1.479379 | 0.0655213 | 1.46 | 1.6 | 1.551006 | 1.53 | 1.502426 | 1.609 | 1.444
2020-12-08 | 14:00 |  | 2020/12/8 14:00 | 1.513006 | 1.523534 | 1.511279 | 1.509783 | 1.517775 | 1.548474 | 1.532673 | 1.516836 | 1.518416 | Mon | 1.521308 | 1.548474 | 1.509783 | 0.03869097 | 1.46 | 1.6 | 1.551006 | 1.53 | 1.502426 | 1.609 | 1.444
2020-12-08 | 16:00 |  | 2020/12/8 16:00 | 1.504014 | 1.482123 | 1.491461 | 1.48739 | 1.518654 | 1.542282 | 1.544581 | 1.501102 | 1.517862 | Mon | 1.509941 | 1.544581 | 1.482123 | 0.06245785 | 1.46 | 1.6 | 1.551006 | 1.53 | 1.502426 | 1.609 | 1.444
2020-12-09 | 8:00 | 20201209A | 2020/12/9 8:00 | 1.521478 | 1.505972 | 1.550405 | 1.485015 | 1.543668 | 1.54101 | 1.521794 | 1.543811 | 1.572769 | Tue | 1.531769 | 1.572769 | 1.485015 | 0.08775353 | 1.46 | 1.6 | 1.551006 | 1.53 | 1.502426 | 1.609 | 1.444
2020-12-09 | 10:00 |  | 2020/12/9 10:00 | 1.497271 | 1.515132 | 1.527451 | 1.504208 | 1.496315 | 1.541891 | 1.524918 | 1.51979 | 1.542627 | Tue | 1.518845 | 1.542627 | 1.496315 | 0.0463123 | 1.46 | 1.6 | 1.551006 | 1.53 | 1.502426 | 1.609 | 1.444
2020-12-09 | 12:00 |  | 2020/12/9 12:00 | 1.483155 | 1.489912 | 1.496952 | 1.47109 | 1.495734 | 1.521574 | 1.503497 | 1.535462 | 1.529966 | Tue | 1.503038 | 1.535462 | 1.47109 | 0.0643714 | 1.46 | 1.6 | 1.551006 | 1.53 | 1.502426 | 1.609 | 1.444
2020-12-09 | 14:00 |  | 2020/12/9 14:00 | 1.487234 | 1.486248 | 1.519217 | 1.469572 | 1.495254 | 1.537751 | 1.511761 | 1.531598 | 1.530241 | Tue | 1.507653 | 1.537751 | 1.469572 | 0.06817913 | 1.46 | 1.6 | 1.551006 | 1.53 | 1.502426 | 1.609 | 1.444
2020-12-09 | 16:00 |  | 2020/12/9 16:00 | 1.48238 | 1.517805 | 1.492177 | 1.492533 | 1.528882 | 1.561883 | 1.515035 | 1.506891 | 1.538203 | Tue | 1.515087 | 1.561883 | 1.48238 | 0.07950273 | 1.46 | 1.6 | 1.551006 | 1.53 | 1.502426 | 1.609 | 1.444
2020-12-10 | 8:00 | 20201210A | 2020/12/10 8:00 | 1.482139 | 1.513625 | 1.503886 | 1.494004 | 1.506184 | 1.565727 | 1.535165 | 1.523002 | 1.557639 | Wed | 1.520152 | 1.565727 | 1.482139 | 0.08358797 | 1.46 | 1.6 | 1.551006 | 1.53 | 1.502426 | 1.609 | 1.444
2020-12-10 | 10:00 |  | 2020/12/10 10:00 | 1.48155 | 1.489001 | 1.499815 | 1.484861 | 1.524885 | 1.557372 | 1.511756 | 1.52883 | 1.538757 | Wed | 1.512981 | 1.557372 | 1.48155 | 0.07582219 | 1.46 | 1.6 | 1.551006 | 1.53 | 1.502426 | 1.609 | 1.444
2020-12-10 | 12:00 |  | 2020/12/10 12:00 | 1.508738 | 1.523392 | 1.494213 | 1.466744 | 1.514696 | 1.522873 | 1.542649 | 1.513667 | 1.560286 | Wed | 1.516362 | 1.560286 | 1.466744 | 0.09354156 | 1.46 | 1.6 | 1.551006 | 1.53 | 1.502426 | 1.609 | 1.444
2020-12-10 | 14:00 |  | 2020/12/10 14:00 | 1.47885 | 1.494257 | 1.517492 | 1.488465 | 1.523547 | 1.55961 | 1.506523 | 1.515019 | 1.523816 | Wed | 1.511953 | 1.55961 | 1.47885 | 0.08075971 | 1.46 | 1.6 | 1.551006 | 1.53 | 1.502426 | 1.609 | 1.444
2020-12-10 | 16:00 |  | 2020/12/10 16:00 | 1.497403 | 1.483105 | 1.509658 | 1.477894 | 1.518307 | 1.558862 | 1.509511 | 1.547214 | 1.525336 | Wed | 1.514143 | 1.558862 | 1.477894 | 0.08096763 | 1.46 | 1.6 | 1.551006 | 1.53 | 1.502426 | 1.609 | 1.444
2020-12-11 | 8:00 | 20201211A | 2020/12/11 8:00 | 1.508727 | 1.533672 | 1.503189 | 1.519649 | 1.533949 | 1.540923 | 1.548882 | 1.549332 | 1.564628 | Thu | 1.533661 | 1.564628 | 1.503189 | 0.06143929 | 1.46 | 1.6 | 1.551006 | 1.53 | 1.502426 | 1.609 | 1.444
2020-12-11 | 10:00 |  | 2020/12/11 10:00 | 1.474806 | 1.514079 | 1.522144 | 1.489465 | 1.518931 | 1.522136 | 1.540919 | 1.536213 | 1.532769 | Thu | 1.516829 | 1.540919 | 1.474806 | 0.06611303 | 1.46 | 1.6 | 1.551006 | 1.53 | 1.502426 | 1.609 | 1.444
2020-12-11 | 12:00 |  | 2020/12/11 12:00 | 1.473652 | 1.487685 | 1.530344 | 1.477448 | 1.521614 | 1.549629 | 1.508018 | 1.546039 | 1.523922 | Thu | 1.51315 | 1.549629 | 1.473652 | 0.07597726 | 1.46 | 1.6 | 1.551006 | 1.53 | 1.502426 | 1.609 | 1.444
2020-12-11 | 14:00 |  | 2020/12/11 14:00 | 1.484821 | 1.512658 | 1.50293 | 1.479961 | 1.513012 | 1.534658 | 1.505024 | 1.517343 | 1.528158 | Thu | 1.508729 | 1.534658 | 1.479961 | 0.05469711 | 1.46 | 1.6 | 1.551006 | 1.53 | 1.502426 | 1.609 | 1.444
2020-12-11 | 16:00 |  | 2020/12/11 16:00 | 1.519566 | 1.490755 | 1.530128 | 1.476421 | 1.501452 | 1.549252 | 1.516817 | 1.523592 | 1.51681 | Thu | 1.513866 | 1.549252 | 1.476421 | 0.07283116 | 1.46 | 1.6 | 1.551006 | 1.53 | 1.502426 | 1.609 | 1.444
2020-12-12 | 8:00 | 20201212A | 2020/12/12 8:00 | 1.491898 | 1.520993 | 1.502172 | 1.499026 | 1.524276 | 1.559723 | 1.515091 | 1.51776 | 1.552588 | Fri | 1.520392 | 1.559723 | 1.491898 | 0.06782459 | 1.46 | 1.6 | 1.551006 | 1.53 | 1.502426 | 1.609 | 1.444
2020-12-12 | 10:00 |  | 2020/12/12 10:00 | 1.497413 | 1.490481 | 1.5181 | 1.481271 | 1.51425 | 1.560966 | 1.51272 | 1.510912 | 1.550644 | Fri | 1.515195 | 1.560966 | 1.481271 | 0.07969564 | 1.46 | 1.6 | 1.551006 | 1.53 | 1.502426 | 1.609 | 1.444
2020-12-12 | 12:00 |  | 2020/12/12 12:00 | 1.477751 | 1.492125 | 1.529261 | 1.462691 | 1.501522 | 1.533763 | 1.51513 | 1.502235 | 1.545403 | Fri | 1.506654 | 1.545403 | 1.462691 | 0.08271231 | 1.46 | 1.6 | 1.551006 | 1.53 | 1.502426 | 1.609 | 1.444
2020-12-12 | 14:00 |  | 2020/12/12 14:00 | 1.479104 | 1.530777 | 1.513279 | 1.48713 | 1.50502 | 1.541991 | 1.527957 | 1.521628 | 1.51789 | Fri | 1.513864 | 1.541991 | 1.479104 | 0.06288654 | 1.46 | 1.6 | 1.551006 | 1.53 | 1.502426 | 1.609 | 1.444
2020-12-12 | 16:00 |  | 2020/12/12 16:00 | 1.481524 | 1.525331 | 1.51531 | 1.503722 | 1.48352 | 1.555025 | 1.536217 | 1.524055 | 1.54154 | Fri | 1.518472 | 1.555025 | 1.481524 | 0.07350175 | 1.46 | 1.6 | 1.551006 | 1.53 | 1.502426 | 1.609 | 1.444
2020-12-13 | 8:00 | 202012013A | 2020/12/13 8:00 | 1.513769 | 1.556342 | 1.550937 | 1.546962 | 1.530097 | 1.598982 | 1.586337 | 1.575288 | 1.565543 | Mon | 1.558251 | 1.598982 | 1.513769 | 0.08521312 | 1.46 | 1.6 | 1.551006 | 1.53 | 1.502426 | 1.609 | 1.444
2020-12-13 | 10:00 |  | 2020/12/13 10:00 | 1.520151 | 1.520078 | 1.534396 | 1.519699 | 1.527256 | 1.554568 | 1.573036 | 1.533537 | 1.557902 | Mon | 1.537847 | 1.573036 | 1.519699 | 0.05333719 | 1.46 | 1.6 | 1.551006 | 1.53 | 1.502426 | 1.609 | 1.444
2020-12-13 | 12:00 |  | 2020/12/13 12:00 | 1.486679 | 1.481087 | 1.528636 | 1.473473 | 1.488571 | 1.542213 | 1.506324 | 1.507249 | 1.535088 | Mon | 1.50548 | 1.542213 | 1.473473 | 0.06874052 | 1.46 | 1.6 | 1.551006 | 1.53 | 1.502426 | 1.609 | 1.444
2020-12-13 | 14:00 |  | 2020/12/13 14:00 | 1.47846 | 1.500098 | 1.530956 | 1.474422 | 1.516955 | 1.521473 | 1.539797 | 1.548783 | 1.553114 | Mon | 1.518229 | 1.553114 | 1.474422 | 0.07869192 | 1.46 | 1.6 | 1.551006 | 1.53 | 1.502426 | 1.609 | 1.444
2020-12-13 | 16:00 |  | 2020/12/13 16:00 | 1.49207 | 1.490818 | 1.508817 | 1.477114 | 1.501382 | 1.536375 | 1.520022 | 1.522905 | 1.553876 | Mon | 1.511487 | 1.553876 | 1.477114 | 0.07676147 | 1.46 | 1.6 | 1.551006 | 1.53 | 1.502426 | 1.609 | 1.444
2020-12-14 | 8:00 | 202012014A | 2020/12/14 8:00 | 1.499861 | 1.541125 | 1.540899 | 1.501908 | 1.514032 | 1.548652 | 1.539109 | 1.555812 | 1.543966 | Tue | 1.531707 | 1.555812 | 1.499861 | 0.05595047 | 1.46 | 1.6 | 1.551006 | 1.53 | 1.502426 | 1.609 | 1.444
2020-12-14 | 10:00 |  | 2020/12/14 10:00 | 1.50655 | 1.498531 | 1.500386 | 1.503471 | 1.529997 | 1.570513 | 1.560938 | 1.527459 | 1.559961 | Tue | 1.528645 | 1.570513 | 1.498531 | 0.07198153 | 1.46 | 1.6 | 1.551006 | 1.53 | 1.502426 | 1.609 | 1.444
2020-12-14 | 12:00 |  | 2020/12/14 12:00 | 1.47252 | 1.491977 | 1.491615 | 1.496714 | 1.511589 | 1.558872 | 1.510332 | 1.501912 | 1.516091 | Tue | 1.505736 | 1.558872 | 1.47252 | 0.08635259 | 1.46 | 1.6 | 1.551006 | 1.53 | 1.502426 | 1.609 | 1.444
2020-12-14 | 14:00 |  | 2020/12/14 14:00 | 1.498472 | 1.524196 | 1.500243 | 1.48649 | 1.495488 | 1.556899 | 1.505248 | 1.526045 | 1.511445 | Tue | 1.511614 | 1.556899 | 1.48649 | 0.07040889 | 1.46 | 1.6 | 1.551006 | 1.53 | 1.502426 | 1.609 | 1.444
2020-12-14 | 16:00 |  | 2020/12/14 16:00 | 1.480119 | 1.506793 | 1.519706 | 1.483677 | 1.493534 | 1.546778 | 1.543334 | 1.529356 | 1.55781 | Tue | 1.517901 | 1.55781 | 1.480119 | 0.0776913 | 1.46 | 1.6 | 1.551006 | 1.53 | 1.502426 | 1.609 | 1.444
2020-12-15 | 8:00 | 202012015A | 2020/12/15 8:00 | 1.475392 | 1.494681 | 1.51683 | 1.48534 | 1.496923 | 1.530303 | 1.516442 | 1.548848 | 1.538371 | Wed | 1.511459 | 1.548848 | 1.475392 | 0.07345676 | 1.46 | 1.6 | 1.551006 | 1.53 | 1.502426 | 1.609 | 1.444
2020-12-15 | 10:00 |  | 2020/12/15 10:00 | 1.477581 | 1.491646 | 1.503607 | 1.496134 | 1.494786 | 1.540525 | 1.501888 | 1.505306 | 1.543301 | Wed | 1.506086 | 1.543301 | 1.477581 | 0.06572029 | 1.46 | 1.6 | 1.551006 | 1.53 | 1.502426 | 1.609 | 1.444
2020-12-15 | 12:00 |  | 2020/12/15 12:00 | 1.474423 | 1.517836 | 1.527911 | 1.492168 | 1.52026 | 1.552891 | 1.503076 | 1.521746 | 1.515893 | Wed | 1.514023 | 1.552891 | 1.474423 | 0.07846791 | 1.46 | 1.6 | 1.551006 | 1.53 | 1.502426 | 1.609 | 1.444
2020-12-15 | 14:00 |  | 2020/12/15 14:00 | 1.520276 | 1.503188 | 1.497193 | 1.483478 | 1.49792 | 1.526975 | 1.513385 | 1.514222 | 1.551295 | Wed | 1.511992 | 1.551295 | 1.483478 | 0.06781684 | 1.46 | 1.6 | 1.551006 | 1.53 | 1.502426 | 1.609 | 1.444
2020-12-15 | 16:00 |  | 2020/12/15 16:00 | 1.479036 | 1.510461 | 1.515862 | 1.508648 | 1.520542 | 1.542882 | 1.537126 | 1.545136 | 1.519115 | Wed | 1.519868 | 1.545136 | 1.479036 | 0.06610049 | 1.46 | 1.6 | 1.551006 | 1.53 | 1.502426 | 1.609 | 1.444
2020-12-16 | 8:00 | 202012020A | 2020/12/16 8:00 | 1.528576 | 1.495504 | 1.493987 | 1.473426 | 1.51531 | 1.532298 | 1.552682 | 1.560354 | 1.551262 | Thu | 1.5226 | 1.560354 | 1.473426 | 0.08692732 | 1.46 | 1.6 | 1.551006 | 1.53 | 1.502426 | 1.609 | 1.444
2020-12-16 | 10:00 |  | 2020/12/16 10:00 | 1.493126 | 1.508292 | 1.503791 | 1.462303 | 1.49048 | 1.570285 | 1.503712 | 1.53057 | 1.523457 | Thu | 1.509557 | 1.570285 | 1.462303 | 0.1079818 | 1.46 | 1.6 | 1.551006 | 1.53 | 1.502426 | 1.609 | 1.444
2020-12-16 | 12:00 |  | 2020/12/16 12:00 | 1.503298 | 1.524433 | 1.494471 | 1.496445 | 1.5271 | 1.567684 | 1.506889 | 1.540001 | 1.542343 | Thu | 1.522518 | 1.567684 | 1.494471 | 0.07321281 | 1.46 | 1.6 | 1.551006 | 1.53 | 1.502426 | 1.609 | 1.444
2020-12-16 | 14:00 |  | 2020/12/16 14:00 | 1.496055 | 1.503602 | 1.515783 | 1.470681 | 1.497388 | 1.551401 | 1.535655 | 1.546154 | 1.512523 | Thu | 1.51436 | 1.551401 | 1.470681 | 0.08071992 | 1.46 | 1.6 | 1.551006 | 1.53 | 1.502426 | 1.609 | 1.444
2020-12-16 | 16:00 |  | 2020/12/16 16:00 | 1.516604 | 1.496331 | 1.495549 | 1.485879 | 1.511798 | 1.530669 | 1.517899 | 1.53987 | 1.524017 | Thu | 1.51318 | 1.53987 | 1.485879 | 0.05399072 | 1.46 | 1.6 | 1.551006 | 1.53 | 1.502426 | 1.609 | 1.444
2020-12-17 | 8:00 | 202012017A | 2020/12/17 8:00 | 1.505187 | 1.522679 | 1.502093 | 1.505305 | 1.511999 | 1.556731 | 1.534264 | 1.547497 | 1.538447 | Fri | 1.524912 | 1.556731 | 1.502093 | 0.05463817 | 1.46 | 1.6 | 1.551006 | 1.53 | 1.502426 | 1.609 | 1.444
2020-12-17 | 10:00 |  | 2020/12/17 10:00 | 1.481826 | 1.527925 | 1.481902 | 1.481217 | 1.521991 | 1.555409 | 1.506711 | 1.518438 | 1.549343 | Fri | 1.513862 | 1.555409 | 1.481217 | 0.07419199 | 1.46 | 1.6 | 1.551006 | 1.53 | 1.502426 | 1.609 | 1.444
2020-12-17 | 12:00 |  | 2020/12/17 12:00 | 1.484874 | 1.482013 | 1.492754 | 1.479701 | 1.489926 | 1.548227 | 1.507249 | 1.519624 | 1.528214 | Fri | 1.50362 | 1.548227 | 1.479701 | 0.0685264 | 1.46 | 1.6 | 1.551006 | 1.53 | 1.502426 | 1.609 | 1.444
2020-12-17 | 14:00 |  | 2020/12/17 14:00 | 1.505384 | 1.513793 | 1.482076 | 1.501338 | 1.502472 | 1.551642 | 1.518778 | 1.501846 | 1.520531 | Fri | 1.510873 | 1.551642 | 1.482076 | 0.06956605 | 1.46 | 1.6 | 1.551006 | 1.53 | 1.502426 | 1.609 | 1.444
2020-12-17 | 16:00 |  | 2020/12/17 16:00 | 1.510477 | 1.511456 | 1.486993 | 1.461487 | 1.508629 | 1.559379 | 1.50109 | 1.550287 | 1.556778 | Fri | 1.516286 | 1.559379 | 1.461487 | 0.0978919 | 1.46 | 1.6 | 1.551006 | 1.53 | 1.502426 | 1.609 | 1.444
2020-12-18 | 8:00 | 202012018A | 2020/12/18 8:00 | 1.538134 | 1.559278 | 1.569139 | 1.509169 | 1.531781 | 1.6 | 1.563139 | 1.548778 | 1.593305 | Mon | 1.556969 | 1.6 | 1.509169 | 0.09083056 | 1.46 | 1.6 | 1.551006 | 1.53 | 1.502426 | 1.609 | 1.444
2020-12-18 | 10:00 |  | 2020/12/18 10:00 | 1.542945 | 1.541126 | 1.551059 | 1.518069 | 1.553836 | 1.599743 | 1.578105 | 1.560844 | 1.572834 | Mon | 1.557618 | 1.599743 | 1.518069 | 0.08167407 | 1.46 | 1.6 | 1.551006 | 1.53 | 1.502426 | 1.609 | 1.444
2020-12-18 | 12:00 |  | 2020/12/18 12:00 | 1.48548 | 1.488385 | 1.524478 | 1.497529 | 1.494904 | 1.532827 | 1.504049 | 1.538388 | 1.526838 | Mon | 1.51032 | 1.538388 | 1.48548 | 0.05290802 | 1.46 | 1.6 | 1.551006 | 1.53 | 1.502426 | 1.609 | 1.444
2020-12-18 | 14:00 |  | 2020/12/18 14:00 | 1.476713 | 1.506845 | 1.484149 | 1.501776 | 1.495465 | 1.561213 | 1.524771 | 1.542454 | 1.51843 | Mon | 1.512424 | 1.561213 | 1.476713 | 0.08449957 | 1.46 | 1.6 | 1.551006 | 1.53 | 1.502426 | 1.609 | 1.444
2020-12-18 | 16:00 |  | 2020/12/18 16:00 | 1.516822 | 1.490324 | 1.489611 | 1.5075 | 1.494766 | 1.565205 | 1.520722 | 1.513734 | 1.552121 | Mon | 1.516756 | 1.565205 | 1.489611 | 0.0755934 | 1.46 | 1.6 | 1.551006 | 1.53 | 1.502426 | 1.609 | 1.444
2020-12-19 | 8:00 | 202012019A | 2020/12/19 8:00 | 1.496095 | 1.50417 | 1.529431 | 1.508559 | 1.542917 | 1.559591 | 1.531255 | 1.526134 | 1.556284 | Tue | 1.528271 | 1.559591 | 1.496095 | 0.06349557 | 1.46 | 1.6 | 1.551006 | 1.53 | 1.502426 | 1.609 | 1.444
2020-12-19 | 10:00 |  | 2020/12/19 10:00 | 1.495115 | 1.52259 | 1.519573 | 1.498568 | 1.524104 | 1.571346 | 1.552467 | 1.543456 | 1.535836 | Tue | 1.529229 | 1.571346 | 1.495115 | 0.07623071 | 1.46 | 1.6 | 1.551006 | 1.53 | 1.502426 | 1.609 | 1.444
2020-12-19 | 12:00 |  | 2020/12/19 12:00 | 1.493153 | 1.526865 | 1.4951 | 1.489155 | 1.507277 | 1.551915 | 1.52482 | 1.52516 | 1.518019 | Tue | 1.514607 | 1.551915 | 1.489155 | 0.06276009 | 1.46 | 1.6 | 1.551006 | 1.53 | 1.502426 | 1.609 | 1.444
2020-12-19 | 14:00 |  | 2020/12/19 14:00 | 1.505523 | 1.512403 | 1.521689 | 1.478807 | 1.529164 | 1.541148 | 1.525764 | 1.540953 | 1.545152 | Tue | 1.522289 | 1.545152 | 1.478807 | 0.06634493 | 1.46 | 1.6 | 1.551006 | 1.53 | 1.502426 | 1.609 | 1.444
2020-12-19 | 16:00 |  | 2020/12/19 16:00 | 1.506244 | 1.485517 | 1.493825 | 1.471473 | 1.491483 | 1.535165 | 1.531323 | 1.539294 | 1.517416 | Tue | 1.507971 | 1.539294 | 1.471473 | 0.06782183 | 1.46 | 1.6 | 1.551006 | 1.53 | 1.502426 | 1.609 | 1.444
2020-12-20 | 8:00 | 202012020A | 2020/12/20 8:00 | 1.509183 | 1.506377 | 1.493694 | 1.499033 | 1.518737 | 1.544484 | 1.533711 | 1.528355 | 1.539082 | Wed | 1.519184 | 1.544484 | 1.493694 | 0.05079033 | 1.46 | 1.6 | 1.551006 | 1.53 | 1.502426 | 1.609 | 1.444
2020-12-20 | 10:00 |  | 2020/12/20 10:00 | 1.519702 | 1.482431 | 1.494568 | 1.491662 | 1.484862 | 1.535128 | 1.50404 | 1.528634 | 1.530651 | Wed | 1.507964 | 1.535128 | 1.482431 | 0.05269687 | 1.46 | 1.6 | 1.551006 | 1.53 | 1.502426 | 1.609 | 1.444
2020-12-20 | 12:00 |  | 2020/12/20 12:00 | 1.506782 | 1.483166 | 1.497494 | 1.480229 | 1.514899 | 1.552207 | 1.515486 | 1.526806 | 1.555934 | Wed | 1.514778 | 1.555934 | 1.480229 | 0.07570464 | 1.46 | 1.6 | 1.551006 | 1.53 | 1.502426 | 1.609 | 1.444
2020-12-20 | 14:00 |  | 2020/12/20 14:00 | 1.494037 | 1.502599 | 1.52189 | 1.464728 | 1.507549 | 1.54528 | 1.525557 | 1.530215 | 1.525737 | Wed | 1.513066 | 1.54528 | 1.464728 | 0.08055187 | 1.46 | 1.6 | 1.551006 | 1.53 | 1.502426 | 1.609 | 1.444
2020-12-20 | 16:00 |  | 2020/12/20 16:00 | 1.473632 | 1.481682 | 1.526942 | 1.485293 | 1.492675 | 1.522884 | 1.515984 | 1.506435 | 1.535216 | Wed | 1.504527 | 1.535216 | 1.473632 | 0.06158444 | 1.46 | 1.6 | 1.551006 | 1.53 | 1.502426 | 1.609 | 1.444
2020-12-21 | 8:00 | 202012021A | 2020/12/21 8:00 | 1.489185 | 1.514321 | 1.507916 | 1.474889 | 1.535466 | 1.576216 | 1.518909 | 1.544969 | 1.570776 | Thu | 1.52585 | 1.576216 | 1.474889 | 0.1013268 | 1.46 | 1.6 | 1.551006 | 1.53 | 1.502426 | 1.609 | 1.444
2020-12-21 | 10:00 |  | 2020/12/21 10:00 | 1.480391 | 1.511845 | 1.492433 | 1.504823 | 1.525007 | 1.532491 | 1.538185 | 1.524493 | 1.512479 | Thu | 1.513572 | 1.538185 | 1.480391 | 0.05779343 | 1.46 | 1.6 | 1.551006 | 1.53 | 1.502426 | 1.609 | 1.444
2020-12-21 | 12:00 |  | 2020/12/21 12:00 | 1.493485 | 1.50216 | 1.50244 | 1.487843 | 1.526211 | 1.565969 | 1.535774 | 1.503969 | 1.533418 | Thu | 1.516808 | 1.565969 | 1.487843 | 0.07812571 | 1.46 | 1.6 | 1.551006 | 1.53 | 1.502426 | 1.609 | 1.444
2020-12-21 | 14:00 |  | 2020/12/21 14:00 | 1.494316 | 1.484023 | 1.530548 | 1.488666 | 1.503386 | 1.521924 | 1.501695 | 1.545354 | 1.519253 | Thu | 1.509907 | 1.545354 | 1.484023 | 0.06133139 | 1.46 | 1.6 | 1.551006 | 1.53 | 1.502426 | 1.609 | 1.444
2020-12-21 | 16:00 |  | 2020/12/21 16:00 | 1.510111 | 1.487144 | 1.503473 | 1.471598 | 1.481927 | 1.569701 | 1.543254 | 1.520086 | 1.556657 | Thu | 1.515994 | 1.569701 | 1.471598 | 0.09810215 | 1.46 | 1.6 | 1.551006 | 1.53 | 1.502426 | 1.609 | 1.444
2020-12-22 | 8:00 | 202012022A | 2020/12/22 8:00 | 1.487045 | 1.516996 | 1.532 | 1.481187 | 1.493109 | 1.562092 | 1.511097 | 1.55014 | 1.558859 | Fri | 1.521392 | 1.562092 | 1.481187 | 0.08090487 | 1.46 | 1.6 | 1.551006 | 1.53 | 1.502426 | 1.609 | 1.444
2020-12-22 | 10:00 |  | 2020/12/22 10:00 | 1.510989 | 1.508427 | 1.496109 | 1.498926 | 1.490541 | 1.525219 | 1.517111 | 1.529099 | 1.541175 | Fri | 1.513066 | 1.541175 | 1.490541 | 0.05063343 | 1.46 | 1.6 | 1.551006 | 1.53 | 1.502426 | 1.609 | 1.444
2020-12-22 | 12:00 |  | 2020/12/22 12:00 | 1.480314 | 1.497692 | 1.513283 | 1.487631 | 1.489689 | 1.526641 | 1.504139 | 1.528807 | 1.539257 | Fri | 1.507495 | 1.539257 | 1.480314 | 0.05894301 | 1.46 | 1.6 | 1.551006 | 1.53 | 1.502426 | 1.609 | 1.444
2020-12-22 | 14:00 |  | 2020/12/22 14:00 | 1.514041 | 1.520016 | 1.5155 | 1.504993 | 1.50126 | 1.570452 | 1.51182 | 1.539573 | 1.519467 | Fri | 1.521902 | 1.570452 | 1.50126 | 0.06919229 | 1.46 | 1.6 | 1.551006 | 1.53 | 1.502426 | 1.609 | 1.444
2020-12-22 | 16:00 |  | 2020/12/22 16:00 | 1.472039 | 1.49126 | 1.505428 | 1.508408 | 1.481124 | 1.522672 | 1.510523 | 1.54875 | 1.556014 | Fri | 1.510691 | 1.556014 | 1.472039 | 0.08397531 | 1.46 | 1.6 | 1.551006 | 1.53 | 1.502426 | 1.609 | 1.444
2020-12-23 | 8:00 | 202012023A | 2020/12/23 8:00 | 1.549806 | 1.56469 | 1.534069 | 1.507364 | 1.523637 | 1.584645 | 1.567438 | 1.564824 | 1.553389 | Mon | 1.549985 | 1.584645 | 1.507364 | 0.07728187 | 1.46 | 1.6 | 1.551006 | 1.53 | 1.502426 | 1.609 | 1.444
2020-12-23 | 10:00 |  | 2020/12/23 10:00 | 1.508115 | 1.544919 | 1.557835 | 1.503029 | 1.554119 | 1.581373 | 1.572145 | 1.532667 | 1.586799 | Mon | 1.549 | 1.586799 | 1.503029 | 0.08377029 | 1.46 | 1.6 | 1.551006 | 1.53 | 1.502426 | 1.609 | 1.444
2020-12-23 | 12:00 |  | 2020/12/23 12:00 | 1.503719 | 1.514597 | 1.522958 | 1.461149 | 1.500363 | 1.532042 | 1.547481 | 1.532608 | 1.514342 | Mon | 1.514362 | 1.547481 | 1.461149 | 0.0863319 | 1.46 | 1.6 | 1.551006 | 1.53 | 1.502426 | 1.609 | 1.444
2020-12-23 | 14:00 |  | 2020/12/23 14:00 | 1.482077 | 1.490703 | 1.487392 | 1.488557 | 1.483134 | 1.57095 | 1.523343 | 1.520708 | 1.527335 | Mon | 1.508244 | 1.57095 | 1.482077 | 0.08887247 | 1.46 | 1.6 | 1.551006 | 1.53 | 1.502426 | 1.609 | 1.444
2020-12-23 | 16:00 |  | 2020/12/23 16:00 | 1.48324 | 1.489774 | 1.501905 | 1.482556 | 1.525035 | 1.538218 | 1.526298 | 1.506443 | 1.532461 | Mon | 1.509548 | 1.538218 | 1.482556 | 0.05566142 | 1.46 | 1.6 | 1.551006 | 1.53 | 1.502426 | 1.609 | 1.444
2020-12-24 | 8:00 | 202012024A | 2020/12/24 8:00 | 1.497193 | 1.548008 | 1.530575 | 1.490432 | 1.536526 | 1.574896 | 1.569282 | 1.55886 | 1.55842 | Tue | 1.540466 | 1.574896 | 1.490432 | 0.08446462 | 1.46 | 1.6 | 1.551006 | 1.53 | 1.502426 | 1.609 | 1.444
2020-12-24 | 10:00 |  | 2020/12/24 10:00 | 1.52014 | 1.495928 | 1.534 | 1.495862 | 1.499046 | 1.557793 | 1.529381 | 1.544157 | 1.56844 | Tue | 1.527194 | 1.56844 | 1.495862 | 0.07257739 | 1.46 | 1.6 | 1.551006 | 1.53 | 1.502426 | 1.609 | 1.444
2020-12-24 | 12:00 |  | 2020/12/24 12:00 | 1.480261 | 1.492846 | 1.502972 | 1.46342 | 1.486863 | 1.52311 | 1.508495 | 1.50941 | 1.555384 | Tue | 1.502529 | 1.555384 | 1.46342 | 0.09196421 | 1.46 | 1.6 | 1.551006 | 1.53 | 1.502426 | 1.609 | 1.444
2020-12-24 | 14:00 |  | 2020/12/24 14:00 | 1.499745 | 1.484729 | 1.50286 | 1.502861 | 1.516328 | 1.567728 | 1.53208 | 1.540806 | 1.517948 | Tue | 1.518343 | 1.567728 | 1.484729 | 0.08299828 | 1.46 | 1.6 | 1.551006 | 1.53 | 1.502426 | 1.609 | 1.444
2020-12-24 | 16:00 |  | 2020/12/24 16:00 | 1.508463 | 1.512316 | 1.512042 | 1.467942 | 1.518424 | 1.559534 | 1.541459 | 1.545608 | 1.51257 | Tue | 1.519818 | 1.559534 | 1.467942 | 0.09159221 | 1.46 | 1.6 | 1.551006 | 1.53 | 1.502426 | 1.609 | 1.444
2020-12-25 | 8:00 | 202012025A | 2020/12/25 8:00 | 1.477343 | 1.529847 | 1.521305 | 1.501448 | 1.496646 | 1.551858 | 1.507578 | 1.526284 | 1.550734 | Wed | 1.518116 | 1.551858 | 1.477343 | 0.07451501 | 1.46 | 1.6 | 1.551006 | 1.53 | 1.502426 | 1.609 | 1.444
2020-12-25 | 10:00 |  | 2020/12/25 10:00 | 1.498344 | 1.51987 | 1.52851 | 1.50292 | 1.486695 | 1.533128 | 1.514563 | 1.515003 | 1.533405 | Wed | 1.514715 | 1.533405 | 1.486695 | 0.04671003 | 1.46 | 1.6 | 1.551006 | 1.53 | 1.502426 | 1.609 | 1.444
2020-12-25 | 12:00 |  | 2020/12/25 12:00 | 1.486762 | 1.483142 | 1.505626 | 1.488381 | 1.527432 | 1.535679 | 1.54991 | 1.52849 | 1.548416 | Wed | 1.517093 | 1.54991 | 1.483142 | 0.06676828 | 1.46 | 1.6 | 1.551006 | 1.53 | 1.502426 | 1.609 | 1.444
2020-12-25 | 14:00 |  | 2020/12/25 14:00 | 1.488793 | 1.481606 | 1.500022 | 1.508277 | 1.511949 | 1.532656 | 1.506058 | 1.519649 | 1.558428 | Wed | 1.511938 | 1.558428 | 1.481606 | 0.07682201 | 1.46 | 1.6 | 1.551006 | 1.53 | 1.502426 | 1.609 | 1.444
2020-12-25 | 16:00 |  | 2020/12/25 16:00 | 1.476654 | 1.529325 | 1.481558 | 1.484808 | 1.522278 | 1.529138 | 1.501061 | 1.539137 | 1.554097 | Wed | 1.513117 | 1.554097 | 1.476654 | 0.07744268 | 1.46 | 1.6 | 1.551006 | 1.53 | 1.502426 | 1.609 | 1.444
2020-12-26 | 8:00 | 202012026A | 2020/12/26 8:00 | 1.514831 | 1.537035 | 1.522247 | 1.476845 | 1.51062 | 1.549933 | 1.525885 | 1.556059 | 1.56164 | Thu | 1.528344 | 1.56164 | 1.476845 | 0.08479571 | 1.46 | 1.6 | 1.551006 | 1.53 | 1.502426 | 1.609 | 1.444
2020-12-26 | 10:00 |  | 2020/12/26 10:00 | 1.495467 | 1.491657 | 1.483616 | 1.501019 | 1.51739 | 1.567606 | 1.522674 | 1.520126 | 1.518871 | Thu | 1.513159 | 1.567606 | 1.483616 | 0.0839892 | 1.46 | 1.6 | 1.551006 | 1.53 | 1.502426 | 1.609 | 1.444
2020-12-26 | 12:00 |  | 2020/12/26 12:00 | 1.490723 | 1.493237 | 1.515154 | 1.487361 | 1.52103 | 1.562936 | 1.509617 | 1.515799 | 1.557069 | Thu | 1.516992 | 1.562936 | 1.487361 | 0.07557542 | 1.46 | 1.6 | 1.551006 | 1.53 | 1.502426 | 1.609 | 1.444
2020-12-26 | 14:00 |  | 2020/12/26 14:00 | 1.478113 | 1.500159 | 1.522962 | 1.482808 | 1.514925 | 1.558445 | 1.525845 | 1.535843 | 1.537834 | Thu | 1.517437 | 1.558445 | 1.478113 | 0.08033206 | 1.46 | 1.6 | 1.551006 | 1.53 | 1.502426 | 1.609 | 1.444
2020-12-26 | 16:00 |  | 2020/12/26 16:00 | 1.519501 | 1.514624 | 1.48838 | 1.489801 | 1.487975 | 1.53711 | 1.517893 | 1.531841 | 1.524033 | Thu | 1.512351 | 1.53711 | 1.487975 | 0.04913547 | 1.46 | 1.6 | 1.551006 | 1.53 | 1.502426 | 1.609 | 1.444
2020-12-27 | 8:00 | 202012027A | 2020/12/27 8:00 | 1.507464 | 1.510969 | 1.498626 | 1.488752 | 1.495604 | 1.543443 | 1.520688 | 1.550202 | 1.525703 | Fri | 1.515717 | 1.550202 | 1.488752 | 0.06145037 | 1.46 | 1.6 | 1.551006 | 1.53 | 1.502426 | 1.609 | 1.444
2020-12-27 | 10:00 |  | 2020/12/27 10:00 | 1.480923 | 1.522946 | 1.514546 | 1.49235 | 1.488136 | 1.549434 | 1.519547 | 1.526759 | 1.532077 | Fri | 1.51408 | 1.549434 | 1.480923 | 0.06851125 | 1.46 | 1.6 | 1.551006 | 1.53 | 1.502426 | 1.609 | 1.444
2020-12-27 | 12:00 |  | 2020/12/27 12:00 | 1.479118 | 1.51465 | 1.490049 | 1.470866 | 1.489799 | 1.567306 | 1.536169 | 1.534412 | 1.528023 | Fri | 1.512266 | 1.567306 | 1.470866 | 0.09643941 | 1.46 | 1.6 | 1.551006 | 1.53 | 1.502426 | 1.609 | 1.444
2020-12-27 | 14:00 |  | 2020/12/27 14:00 | 1.50485 | 1.522254 | 1.48189 | 1.484444 | 1.513666 | 1.550016 | 1.543265 | 1.536129 | 1.535758 | Fri | 1.519142 | 1.550016 | 1.48189 | 0.06812601 | 1.46 | 1.6 | 1.551006 | 1.53 | 1.502426 | 1.609 | 1.444
2020-12-27 | 16:00 |  | 2020/12/27 16:00 | 1.501873 | 1.511859 | 1.507167 | 1.482826 | 1.498927 | 1.549109 | 1.516051 | 1.532177 | 1.525472 | Fri | 1.51394 | 1.549109 | 1.482826 | 0.066283 | 1.46 | 1.6 | 1.551006 | 1.53 | 1.502426 | 1.609 | 1.444
2021-01-06 | 8:00 | 20210106A | 2021/1/6 8:00 | 1.534055 | 1.562645 | 1.531949 | 1.523627 | 1.54744 | 1.572879 | 1.577768 | 1.583426 | 1.594423 | Thu | 1.55869 | 1.594423 | 1.523627 | 0.07079544 | 1.46 | 1.6 | 1.551006 | 1.53 | 1.502426 | 1.609 | 1.444
2021-01-06 | 10:00 |  | 2021/1/6 10:00 | 1.502842 | 1.549692 | 1.546393 | 1.522923 | 1.519738 | 1.567553 | 1.547955 | 1.525788 | 1.560374 | Thu | 1.53814 | 1.567553 | 1.502842 | 0.06471076 | 1.46 | 1.6 | 1.551006 | 1.53 | 1.502426 | 1.609 | 1.444
2021-01-06 | 12:00 |  | 2021/1/6 12:00 | 1.466581 | 1.518733 | 1.519839 | 1.487361 | 1.520626 | 1.554044 | 1.510174 | 1.525598 | 1.520036 | Thu | 1.513666 | 1.554044 | 1.466581 | 0.08746324 | 1.46 | 1.6 | 1.551006 | 1.53 | 1.502426 | 1.609 | 1.444
2021-01-06 | 14:00 |  | 2021/1/6 14:00 | 1.495334 | 1.512804 | 1.505662 | 1.473686 | 1.518557 | 1.559531 | 1.50897 | 1.53876 | 1.551755 | Thu | 1.51834 | 1.559531 | 1.473686 | 0.08584426 | 1.46 | 1.6 | 1.551006 | 1.53 | 1.502426 | 1.609 | 1.444
2021-01-06 | 16:00 |  | 2021/1/6 16:00 | 1.478319 | 1.484104 | 1.48249 | 1.462597 | 1.516174 | 1.532704 | 1.544899 | 1.522744 | 1.537299 | Thu | 1.506814 | 1.544899 | 1.462597 | 0.08230202 | 1.46 | 1.6 | 1.551006 | 1.53 | 1.502426 | 1.609 | 1.444
2021-01-07 | 8:00 | 20210107A | 2021/1/7 8:00 | 1.525544 | 1.534348 | 1.510172 | 1.494111 | 1.505612 | 1.561268 | 1.527065 | 1.528531 | 1.527409 | Fri | 1.523784 | 1.561268 | 1.494111 | 0.0671568 | 1.46 | 1.6 | 1.551006 | 1.53 | 1.502426 | 1.609 | 1.444
2021-01-07 | 10:00 |  | 2021/1/7 10:00 | 1.513931 | 1.491874 | 1.493911 | 1.468965 | 1.486583 | 1.554743 | 1.536991 | 1.553756 | 1.555213 | Fri | 1.51733 | 1.555213 | 1.468965 | 0.08624758 | 1.46 | 1.6 | 1.551006 | 1.53 | 1.502426 | 1.609 | 1.444
2021-01-07 | 12:00 |  | 2021/1/7 12:00 | 1.499551 | 1.475992 | 1.500091 | 1.459346 | 1.511913 | 1.543015 | 1.521269 | 1.525981 | 1.538544 | Fri | 1.508411 | 1.543015 | 1.459346 | 0.08366902 | 1.46 | 1.6 | 1.551006 | 1.53 | 1.502426 | 1.609 | 1.444
2021-01-07 | 14:00 |  | 2021/1/7 14:00 | 1.504546 | 1.491521 | 1.486396 | 1.500892 | 1.479748 | 1.54016 | 1.497756 | 1.521787 | 1.517131 | Fri | 1.504437 | 1.54016 | 1.479748 | 0.06041227 | 1.46 | 1.6 | 1.551006 | 1.53 | 1.502426 | 1.609 | 1.444
2021-01-07 | 16:00 |  | 2021/1/7 16:00 | 1.499927 | 1.52149 | 1.49442 | 1.463874 | 1.511483 | 1.562469 | 1.50462 | 1.541641 | 1.530183 | Fri | 1.514456 | 1.562469 | 1.463874 | 0.09859524 | 1.46 | 1.6 | 1.551006 | 1.53 | 1.502426 | 1.609 | 1.444
2021-01-08 | 8:00 | 20210108A | 2021/1/8 8:00 | 1.48533 | 1.489723 | 1.477263 | 1.481692 | 1.479302 | 1.536148 | 1.509255 | 1.493044 | 1.54868 | Mon | 1.500048 | 1.54868 | 1.477263 | 0.0714167 | 1.46 | 1.6 | 1.551006 | 1.53 | 1.502426 | 1.609 | 1.444
2021-01-08 | 10:00 |  | 2021/1/8 10:00 | 1.464568 | 1.495322 | 1.515387 | 1.473129 | 1.478462 | 1.544422 | 1.540148 | 1.527732 | 1.508108 | Mon | 1.505253 | 1.544422 | 1.464568 | 0.07985352 | 1.46 | 1.6 | 1.551006 | 1.53 | 1.502426 | 1.609 | 1.444
2021-01-08 | 12:00 |  | 2021/1/8 12:00 | 1.471626 | 1.477966 | 1.503964 | 1.496686 | 1.499332 | 1.52229 | 1.540349 | 1.531202 | 1.504086 | Mon | 1.505278 | 1.540349 | 1.471626 | 0.06872311 | 1.46 | 1.6 | 1.551006 | 1.53 | 1.502426 | 1.609 | 1.444
2021-01-08 | 14:00 |  | 2021/1/8 14:00 | 1.486373 | 1.506284 | 1.499745 | 1.456037 | 1.49758 | 1.550233 | 1.501297 | 1.502527 | 1.531053 | Mon | 1.503459 | 1.550233 | 1.456037 | 0.09419604 | 1.46 | 1.6 | 1.551006 | 1.53 | 1.502426 | 1.609 | 1.444
2021-01-08 | 16:00 |  | 2021/1/8 16:00 | 1.490626 | 1.488243 | 1.505784 | 1.496217 | 1.484484 | 1.547271 | 1.519671 | 1.497157 | 1.527183 | Mon | 1.506293 | 1.547271 | 1.484484 | 0.06278689 | 1.46 | 1.6 | 1.551006 | 1.53 | 1.502426 | 1.609 | 1.444
2021-01-09 | 8:00 | 20210109A | 2021/1/9 8:00 | 1.481558 | 1.480267 | 1.484908 | 1.499964 | 1.50802 | 1.539843 | 1.509547 | 1.538748 | 1.545118 | Tue | 1.509775 | 1.545118 | 1.480267 | 0.06485098 | 1.46 | 1.6 | 1.551006 | 1.53 | 1.502426 | 1.609 | 1.444
2021-01-09 | 10:00 |  | 2021/1/9 10:00 | 1.492685 | 1.511967 | 1.514164 | 1.456385 | 1.507393 | 1.548358 | 1.497673 | 1.505928 | 1.50778 | Tue | 1.504704 | 1.548358 | 1.456385 | 0.09197251 | 1.46 | 1.6 | 1.551006 | 1.53 | 1.502426 | 1.609 | 1.444
2021-01-09 | 12:00 |  | 2021/1/9 12:00 | 1.500143 | 1.471944 | 1.514951 | 1.494763 | 1.517426 | 1.528212 | 1.538737 | 1.508655 | 1.53484 | Tue | 1.512186 | 1.538737 | 1.471944 | 0.0667932 | 1.46 | 1.6 | 1.551006 | 1.53 | 1.502426 | 1.609 | 1.444
2021-01-09 | 14:00 |  | 2021/1/9 14:00 | 1.470527 | 1.518163 | 1.515466 | 1.462807 | 1.504076 | 1.524546 | 1.528463 | 1.500859 | 1.534535 | Tue | 1.506605 | 1.534535 | 1.462807 | 0.07172753 | 1.46 | 1.6 | 1.551006 | 1.53 | 1.502426 | 1.609 | 1.444
2021-01-09 | 16:00 |  | 2021/1/9 16:00 | 1.475522 | 1.497676 | 1.489983 | 1.473337 | 1.474924 | 1.551159 | 1.498601 | 1.526312 | 1.51667 | Tue | 1.500465 | 1.551159 | 1.473337 | 0.07782199 | 1.46 | 1.6 | 1.551006 | 1.53 | 1.502426 | 1.609 | 1.444
2021-01-10 | 8:00 | 20210110A | 2021/1/10 8:00 | 1.490817 | 1.498911 | 1.493224 | 1.506648 | 1.501676 | 1.5499 | 1.500303 | 1.52605 | 1.528533 | Wed | 1.510674 | 1.5499 | 1.490817 | 0.05908286 | 1.46 | 1.6 | 1.551006 | 1.53 | 1.502426 | 1.609 | 1.444
2021-01-10 | 10:00 |  | 2021/1/10 10:00 | 1.4773 | 1.50005 | 1.504122 | 1.489414 | 1.512431 | 1.53717 | 1.5008 | 1.499151 | 1.535441 | Wed | 1.506209 | 1.53717 | 1.4773 | 0.05987036 | 1.46 | 1.6 | 1.551006 | 1.53 | 1.502426 | 1.609 | 1.444
2021-01-10 | 12:00 |  | 2021/1/10 12:00 | 1.494713 | 1.495038 | 1.470326 | 1.466983 | 1.470043 | 1.514183 | 1.493681 | 1.523082 | 1.525658 | Wed | 1.494856 | 1.525658 | 1.466983 | 0.05867495 | 1.46 | 1.6 | 1.551006 | 1.53 | 1.502426 | 1.609 | 1.444
2021-01-10 | 14:00 |  | 2021/1/10 14:00 | 1.494743 | 1.49235 | 1.492425 | 1.498117 | 1.501513 | 1.524829 | 1.53317 | 1.501014 | 1.517621 | Wed | 1.506198 | 1.53317 | 1.49235 | 0.04082029 | 1.46 | 1.6 | 1.551006 | 1.53 | 1.502426 | 1.609 | 1.444
2021-01-10 | 16:00 |  | 2021/1/10 16:00 | 1.471393 | 1.486106 | 1.484941 | 1.460161 | 1.511338 | 1.556882 | 1.49714 | 1.533929 | 1.538544 | Wed | 1.504493 | 1.556882 | 1.460161 | 0.09672092 | 1.46 | 1.6 | 1.551006 | 1.53 | 1.502426 | 1.609 | 1.444
2021-01-11 | 8:00 | 20210111A | 2021/1/11 8:00 | 1.50633 | 1.533513 | 1.55388 | 1.496569 | 1.550509 | 1.572264 | 1.559406 | 1.565364 | 1.575788 | Thu | 1.545958 | 1.575788 | 1.496569 | 0.079219 | 1.46 | 1.6 | 1.551006 | 1.53 | 1.502426 | 1.609 | 1.444
2021-01-11 | 10:00 |  | 2021/1/11 10:00 | 1.497558 | 1.534848 | 1.538671 | 1.482007 | 1.506251 | 1.579243 | 1.542042 | 1.547307 | 1.555005 | Thu | 1.531437 | 1.579243 | 1.482007 | 0.09723545 | 1.46 | 1.6 | 1.551006 | 1.53 | 1.502426 | 1.609 | 1.444
2021-01-11 | 12:00 |  | 2021/1/11 12:00 | 1.493901 | 1.473643 | 1.507508 | 1.498805 | 1.512197 | 1.51783 | 1.50264 | 1.499672 | 1.527358 | Thu | 1.503728 | 1.527358 | 1.473643 | 0.05371449 | 1.46 | 1.6 | 1.551006 | 1.53 | 1.502426 | 1.609 | 1.444
2021-01-11 | 14:00 |  | 2021/1/11 14:00 | 1.498248 | 1.479959 | 1.502099 | 1.497476 | 1.507157 | 1.535366 | 1.530032 | 1.533497 | 1.528009 | Thu | 1.512427 | 1.535366 | 1.479959 | 0.05540662137 | 1.46 | 1.6 | 1.551006 | 1.53 | 1.502426 | 1.609 | 1.444
2021-01-11 | 16:00 |  | 2021/1/11 16:00 | 1.482755 | 1.493334 | 1.509065 | 1.468692 | 1.490377 | 1.550142 | 1.500887 | 1.515051 | 1.508931 | Thu | 1.502137 | 1.550142 | 1.468692 | 0.08144964 | 1.46 | 1.6 | 1.551006 | 1.53 | 1.502426 | 1.609 | 1.444
2021-01-12 | 8:00 | 20210112A | 2021/1/12 8:00 | 1.529387 | 1.5163 | 1.536493 | 1.479072 | 1.500223 | 1.531427 | 1.551279 | 1.546167 | 1.555747 | Fri | 1.527344 | 1.555747 | 1.479072 | 0.07667507 | 1.46 | 1.6 | 1.551006 | 1.53 | 1.502426 | 1.609 | 1.444
2021-01-12 | 10:00 |  | 2021/1/12 10:00 | 1.515515 | 1.503662 | 1.506483 | 1.496223 | 1.520046 | 1.536719 | 1.500803 | 1.50902 | 1.535873 | Fri | 1.513816 | 1.536719 | 1.496223 | 0.04049645 | 1.46 | 1.6 | 1.551006 | 1.53 | 1.502426 | 1.609 | 1.444
2021-01-12 | 12:00 |  | 2021/1/12 12:00 | 1.470447 | 1.50471 | 1.480156 | 1.48087 | 1.491352 | 1.552947 | 1.527725 | 1.520886 | 1.545378 | Fri | 1.508274 | 1.552947 | 1.470447 | 0.08249968 | 1.46 | 1.6 | 1.551006 | 1.53 | 1.502426 | 1.609 | 1.444
2021-01-12 | 14:00 |  | 2021/1/12 14:00 | 1.507143 | 1.512674 | 1.486684 | 1.48297 | 1.493516 | 1.511383 | 1.52185 | 1.52546 | 1.548009 | Fri | 1.509965 | 1.548009 | 1.48297 | 0.06503917 | 1.46 | 1.6 | 1.551006 | 1.53 | 1.502426 | 1.609 | 1.444
2021-01-12 | 16:00 |  | 2021/1/12 16:00 | 1.482251 | 1.501211 | 1.502631 | 1.496293 | 1.510169 | 1.554975 | 1.511209 | 1.503392 | 1.515174 | Fri | 1.508589 | 1.554975 | 1.482251 | 0.07272339 | 1.46 | 1.6 | 1.551006 | 1.53 | 1.502426 | 1.609 | 1.444
2021-01-13 | 8:00 | 20210113A | 2021/1/13 8:00 | 1.499521 | 1.504644 | 1.506563 | 1.473544 | 1.504897 | 1.525925 | 1.499032 | 1.512159 | 1.506575 | Mon | 1.503651 | 1.525925 | 1.473544 | 0.05238073 | 1.46 | 1.6 | 1.551006 | 1.53 | 1.502426 | 1.609 | 1.444
2021-01-13 | 10:00 |  | 2021/1/13 10:00 | 1.480298 | 1.485551 | 1.488067 | 1.480702 | 1.490998 | 1.51806 | 1.505687 | 1.539113 | 1.523604 | Mon | 1.501342 | 1.539113 | 1.480298 | 0.05881544 | 1.46 | 1.6 | 1.551006 | 1.53 | 1.502426 | 1.609 | 1.444
2021-01-13 | 12:00 |  | 2021/1/13 12:00 | 1.497183 | 1.492453 | 1.485462 | 1.46764 | 1.51496 | 1.550683 | 1.493577 | 1.498893 | 1.513022 | Mon | 1.501542 | 1.550683 | 1.46764 | 0.08304355 | 1.46 | 1.6 | 1.551006 | 1.53 | 1.502426 | 1.609 | 1.444
2021-01-13 | 14:00 |  | 2021/1/13 14:00 | 1.464618 | 1.495574 | 1.498469 | 1.492698 | 1.517803 | 1.524137 | 1.496566 | 1.50876 | 1.510483 | Mon | 1.501012 | 1.524137 | 1.464618 | 0.05951975 | 1.46 | 1.6 | 1.551006 | 1.53 | 1.502426 | 1.609 | 1.444
2021-01-13 | 16:00 |  | 2021/1/13 16:00 | 1.491543 | 1.484612 | 1.489269 | 1.477786 | 1.4864 | 1.511194 | 1.497642 | 1.52251 | 1.523607 | Mon | 1.498285 | 1.523607 | 1.477786 | 0.04582142 | 1.46 | 1.6 | 1.551006 | 1.53 | 1.502426 | 1.609 | 1.444
2021-01-14 | 8:00 | 20210114A | 2021/1/14 8:00 | 1.516607 | 1.482433 | 1.528695 | 1.506171 | 1.496837 | 1.569253 | 1.518713 | 1.501166 | 1.555471 | Tue | 1.519483 | 1.569253 | 1.482433 | 0.08681991 | 1.46 | 1.6 | 1.551006 | 1.53 | 1.502426 | 1.609 | 1.444
2021-01-14 | 10:00 |  | 2021/1/14 10:00 | 1.494331 | 1.516515 | 1.472832 | 1.469002 | 1.480838 | 1.536113 | 1.517838 | 1.522229 | 1.547928 | Tue | 1.506403 | 1.547928 | 1.469002 | 0.07892565 | 1.46 | 1.6 | 1.551006 | 1.53 | 1.502426 | 1.609 | 1.444
2021-01-14 | 12:00 |  | 2021/1/14 12:00 | 1.494901 | 1.502599 | 1.505192 | 1.481672 | 1.512854 | 1.559125 | 1.529359 | 1.499929 | 1.510431 | Tue | 1.510674 | 1.559125 | 1.481672 | 0.07745241 | 1.46 | 1.6 | 1.551006 | 1.53 | 1.502426 | 1.609 | 1.444
2021-01-14 | 14:00 |  | 2021/1/14 14:00 | 1.474857 | 1.512438 | 1.516627 | 1.481217 | 1.509372 | 1.537969 | 1.50525 | 1.498128 | 1.54874 | Tue | 1.5094 | 1.54874 | 1.474857 | 0.07388319 | 1.46 | 1.6 | 1.551006 | 1.53 | 1.502426 | 1.609 | 1.444
2021-01-14 | 16:00 |  | 2021/1/14 16:00 | 1.497265 | 1.514441 | 1.500418 | 1.479872 | 1.497674 | 1.5473 | 1.505784 | 1.495348 | 1.533057 | Tue | 1.507906 | 1.5473 | 1.479872 | 0.06742748 | 1.46 | 1.6 | 1.551006 | 1.53 | 1.502426 | 1.609 | 1.444
2021-01-15 | 8:00 | 20210115A | 2021/1/15 8:00 | 1.50953 | 1.516208 | 1.510231 | 1.488972 | 1.494627 | 1.565298 | 1.544003 | 1.528492 | 1.543657 | Wed | 1.522335 | 1.565298 | 1.488972 | 0.07632566 | 1.46 | 1.6 | 1.551006 | 1.53 | 1.502426 | 1.609 | 1.444
2021-01-15 | 10:00 |  | 2021/1/15 10:00 | 1.479727 | 1.485365 | 1.496796 | 1.465817 | 1.494346 | 1.536118 | 1.533193 | 1.51879 | 1.509153 | Wed | 1.502145 | 1.536118 | 1.465817 | 0.07030101 | 1.46 | 1.6 | 1.551006 | 1.53 | 1.502426 | 1.609 | 1.444
2021-01-15 | 12:00 |  | 2021/1/15 12:00 | 1.507237 | 1.471188 | 1.492033 | 1.488016 | 1.502542 | 1.523513 | 1.507985 | 1.536736 | 1.510995 | Wed | 1.504472 | 1.536736 | 1.471188 | 0.06554799 | 1.46 | 1.6 | 1.551006 | 1.53 | 1.502426 | 1.609 | 1.444
2021-01-15 | 14:00 |  | 2021/1/15 14:00 | 1.498598 | 1.482882 | 1.505636 | 1.473233 | 1.505639 | 1.512768 | 1.530586 | 1.520203 | 1.539537 | Wed | 1.507676 | 1.539537 | 1.473233 | 0.06630437 | 1.46 | 1.6 | 1.551006 | 1.53 | 1.502426 | 1.609 | 1.444
2021-01-15 | 16:00 |  | 2021/1/15 16:00 | 1.484738 | 1.505563 | 1.483121 | 1.483075 | 1.472245 | 1.546897 | 1.538834 | 1.500031 | 1.501103 | Wed | 1.501734 | 1.546897 | 1.472245 | 0.07465237 | 1.46 | 1.6 | 1.551006 | 1.53 | 1.502426 | 1.609 | 1.444
2021-01-16 | 8:00 | 20210116A | 2021/1/16 8:00 | 1.539979 | 1.554134 | 1.511534 | 1.51766 | 1.522051 | 1.552827 | 1.564677 | 1.536612 | 1.552342 | Thu | 1.539091 | 1.564677 | 1.511534 | 0.05314244 | 1.46 | 1.6 | 1.551006 | 1.53 | 1.502426 | 1.609 | 1.444
2021-01-16 | 10:00 |  | 2021/1/16 10:00 | 1.523144 | 1.525044 | 1.513045 | 1.49144 | 1.502456 | 1.585551 | 1.533268 | 1.520722 | 1.553816 | Thu | 1.52761 | 1.585551 | 1.49144 | 0.09411059 | 1.46 | 1.6 | 1.551006 | 1.53 | 1.502426 | 1.609 | 1.444
2021-01-16 | 12:00 |  | 2021/1/16 12:00 | 1.474027 | 1.503326 | 1.50509 | 1.459551 | 1.518004 | 1.559444 | 1.508992 | 1.50398 | 1.53518 | Thu | 1.507511 | 1.559444 | 1.459551 | 0.09989271 | 1.46 | 1.6 | 1.551006 | 1.53 | 1.502426 | 1.609 | 1.444
2021-01-16 | 14:00 |  | 2021/1/16 14:00 | 1.49133 | 1.50056 | 1.480405 | 1.461608 | 1.476012 | 1.513066 | 1.495295 | 1.504802 | 1.527059 | Thu | 1.49446 | 1.527059 | 1.461608 | 0.06545035 | 1.46 | 1.6 | 1.551006 | 1.53 | 1.502426 | 1.609 | 1.444
2021-01-16 | 16:00 |  | 2021/1/16 16:00 | 1.485118 | 1.474671 | 1.489097 | 1.486094 | 1.509173 | 1.533263 | 1.50028 | 1.519582 | 1.518059 | Thu | 1.501704 | 1.533263 | 1.474671 | 0.05859232 | 1.46 | 1.6 | 1.551006 | 1.53 | 1.502426 | 1.609 | 1.444
2021-01-17 | 8:00 | 20210117A | 2021/1/17 8:00 | 1.52066 | 1.52611 | 1.496576 | 1.483807 | 1.537039 | 1.568491 | 1.541304 | 1.554019 | 1.525586 | Fri | 1.528177 | 1.568491 | 1.483807 | 0.08468432 | 1.46 | 1.6 | 1.551006 | 1.53 | 1.502426 | 1.609 | 1.444
2021-01-17 | 10:00 |  | 2021/1/17 10:00 | 1.494652 | 1.498885 | 1.521365 | 1.466853 | 1.517925 | 1.523942 | 1.511739 | 1.532313 | 1.52869 | Fri | 1.510707 | 1.532313 | 1.466853 | 0.06546 | 1.46 | 1.6 | 1.551006 | 1.53 | 1.502426 | 1.609 | 1.444
2021-01-17 | 12:00 |  | 2021/1/17 12:00 | 1.481092 | 1.507657 | 1.48145 | 1.463452 | 1.499476 | 1.545192 | 1.504848 | 1.494756 | 1.545698 | Fri | 1.502625 | 1.545698 | 1.463452 | 0.08224546 | 1.46 | 1.6 | 1.551006 | 1.53 | 1.502426 | 1.609 | 1.444
2021-01-17 | 14:00 |  | 2021/1/17 14:00 | 1.503941 | 1.513008 | 1.518827 | 1.46 | 1.489971 | 1.542965 | 1.492155 | 1.51446 | 1.539671 | Fri | 1.508333 | 1.542965 | 1.46 | 0.0829653 | 1.46 | 1.6 | 1.551006 | 1.53 | 1.502426 | 1.609 | 1.444
2021-01-17 | 16:00 |  | 2021/1/17 16:00 | 1.461383 | 1.500364 | 1.517982 | 1.499076 | 1.519246 | 1.549581 | 1.522375 | 1.513346 | 1.526627 | Fri | 1.51222 | 1.549581 | 1.461383 | 0.08819744 | 1.46 | 1.6 | 1.551006 | 1.53 | 1.502426 | 1.609 | 1.444
2021-01-18 | 8:00 | 20210118A | 2021/1/18 8:00 | 1.46666 | 1.502422 | 1.50866 | 1.47417 | 1.513685 | 1.545724 | 1.535421 | 1.524943 | 1.512533 | Mon | 1.509358 | 1.545724 | 1.46666 | 0.07906352 | 1.46 | 1.6 | 1.551006 | 1.53 | 1.502426 | 1.609 | 1.444
2021-01-18 | 10:00 |  | 2021/1/18 10:00 | 1.462104 | 1.48726 | 1.506533 | 1.498779 | 1.506261 | 1.550647 | 1.523599 | 1.505706 | 1.540516 | Mon | 1.509045 | 1.550647 | 1.462104 | 0.08854377 | 1.46 | 1.6 | 1.551006 | 1.53 | 1.502426 | 1.609 | 1.444
2021-01-18 | 12:00 |  | 2021/1/18 12:00 | 1.497732 | 1.493863 | 1.478019 | 1.486361 | 1.483506 | 1.527591 | 1.528091 | 1.495032 | 1.545475 | Mon | 1.503963 | 1.545475 | 1.478019 | 0.0674564 | 1.46 | 1.6 | 1.551006 | 1.53 | 1.502426 | 1.609 | 1.444
2021-01-18 | 14:00 |  | 2021/1/18 14:00 | 1.475302 | 1.488951 | 1.490669 | 1.499007 | 1.513419 | 1.529786 | 1.505662 | 1.537237 | 1.504959 | Mon | 1.504999 | 1.537237 | 1.475302 | 0.06193462 | 1.46 | 1.6 | 1.551006 | 1.53 | 1.502426 | 1.609 | 1.444
2021-01-18 | 16:00 |  | 2021/1/18 16:00 | 1.499417 | 1.48544 | 1.501307 | 1.489005 | 1.518556 | 1.526208 | 1.506036 | 1.506795 | 1.530376 | Mon | 1.507015 | 1.530376 | 1.48544 | 0.04493561 | 1.46 | 1.6 | 1.551006 | 1.53 | 1.502426 | 1.609 | 1.444
2021-01-19 | 8:00 | 20210119A | 2021/1/19 8:00 | 1.51807 | 1.520203 | 1.499912 | 1.483283 | 1.508065 | 1.526534 | 1.514236 | 1.538291 | 1.51799 | Tue | 1.514065 | 1.538291 | 1.483283 | 0.05500774 | 1.46 | 1.6 | 1.551006 | 1.53 | 1.502426 | 1.609 | 1.444
2021-01-19 | 10:00 |  | 2021/1/19 10:00 | 1.499571 | 1.470969 | 1.475771 | 1.498984 | 1.478349 | 1.520687 | 1.51571 | 1.51754 | 1.528048 | Tue | 1.500626 | 1.528048 | 1.470969 | 0.05707877 | 1.46 | 1.6 | 1.551006 | 1.53 | 1.502426 | 1.609 | 1.444
2021-01-19 | 12:00 |  | 2021/1/19 12:00 | 1.464232 | 1.505662 | 1.516206 | 1.481524 | 1.471544 | 1.539191 | 1.493905 | 1.512661 | 1.508538 | Tue | 1.499274 | 1.539191 | 1.464232 | 0.07495902 | 1.46 | 1.6 | 1.551006 | 1.53 | 1.502426 | 1.609 | 1.444
2021-01-19 | 14:00 |  | 2021/1/19 14:00 | 1.497637 | 1.510815 | 1.474802 | 1.490187 | 1.474326 | 1.545492 | 1.532445 | 1.53856 | 1.540465 | Tue | 1.511637 | 1.545492 | 1.474326 | 0.07116529 | 1.46 | 1.6 | 1.551006 | 1.53 | 1.502426 | 1.609 | 1.444
2021-01-19 | 16:00 |  | 2021/1/19 16:00 | 1.474456 | 1.495241 | 1.503205 | 1.462657 | 1.481141 | 1.543837 | 1.503813 | 1.518278 | 1.544438 | Tue | 1.503007 | 1.544438 | 1.462657 | 0.08178021 | 1.46 | 1.6 | 1.551006 | 1.53 | 1.502426 | 1.609 | 1.444
2021-01-20 | 8:00 | 20210120A | 2021/1/20 8:00 | 1.484523 | 1.523869 | 1.512822 | 1.466226 | 1.514201 | 1.521552 | 1.547323 | 1.511468 | 1.535616 | Wed | 1.513067 | 1.547323 | 1.466226 | 0.08109676 | 1.46 | 1.6 | 1.551006 | 1.53 | 1.502426 | 1.609 | 1.444
2021-01-20 | 10:00 |  | 2021/1/20 10:00 | 1.484884 | 1.503456 | 1.483444 | 1.490512 | 1.47474 | 1.521135 | 1.537838 | 1.529083 | 1.538653 | Wed | 1.507083 | 1.538653 | 1.47474 | 0.06391277 | 1.46 | 1.6 | 1.551006 | 1.53 | 1.502426 | 1.609 | 1.444
2021-01-20 | 12:00 |  | 2021/1/20 12:00 | 1.494637 | 1.488876 | 1.475201 | 1.482441 | 1.503121 | 1.530263 | 1.539993 | 1.53078 | 1.534713 | Wed | 1.508892 | 1.539993 | 1.475201 | 0.06479185 | 1.46 | 1.6 | 1.551006 | 1.53 | 1.502426 | 1.609 | 1.444
2021-01-20 | 14:00 |  | 2021/1/20 14:00 | 1.492485 | 1.476884 | 1.475866 | 1.499769 | 1.481825 | 1.53089 | 1.513635 | 1.517897 | 1.530268 | Wed | 1.502169 | 1.53089 | 1.475866 | 0.05502379 | 1.46 | 1.6 | 1.551006 | 1.53 | 1.502426 | 1.609 | 1.444
2021-01-20 | 16:00 |  | 2021/1/20 16:00 | 1.471223 | 1.497516 | 1.491025 | 1.491796 | 1.51944 | 1.550545 | 1.498586 | 1.528144 | 1.505325 | Wed | 1.505956 | 1.550545 | 1.471223 | 0.07932157 | 1.46 | 1.6 | 1.551006 | 1.53 | 1.502426 | 1.609 | 1.444
2021-01-21 | 8:00 | 20210121A | 2021/1/21 8:00 | 1.506715 | 1.555451 | 1.545788 | 1.520664 | 1.557334 | 1.591426 | 1.54502 | 1.552622 | 1.577853 | Thu | 1.550319 | 1.591426 | 1.506715 | 0.08471105 | 1.46 | 1.6 | 1.551006 | 1.53 | 1.502426 | 1.609 | 1.444
2021-01-21 | 10:00 |  | 2021/1/21 10:00 | 1.532193 | 1.52677 | 1.50506 | 1.510146 | 1.503614 | 1.55537 | 1.521978 | 1.56761 | 1.535464 | Thu | 1.528689 | 1.56761 | 1.503614 | 0.06399568 | 1.46 | 1.6 | 1.551006 | 1.53 | 1.502426 | 1.609 | 1.444
2021-01-21 | 12:00 |  | 2021/1/21 12:00 | 1.46074 | 1.481993 | 1.470542 | 1.479673 | 1.504458 | 1.542874 | 1.499048 | 1.521625 | 1.546189 | Thu | 1.500793 | 1.546189 | 1.46074 | 0.08544896 | 1.46 | 1.6 | 1.551006 | 1.53 | 1.502426 | 1.609 | 1.444
2021-01-21 | 14:00 |  | 2021/1/21 14:00 | 1.488117 | 1.474671 | 1.509635 | 1.492579 | 1.478327 | 1.538412 | 1.503991 | 1.533535 | 1.504252 | Thu | 1.502613 | 1.538412 | 1.474671 | 0.06374022 | 1.46 | 1.6 | 1.551006 | 1.53 | 1.502426 | 1.609 | 1.444
2021-01-21 | 16:00 |  | 2021/1/21 16:00 | 1.507452 | 1.505415 | 1.488569 | 1.498256 | 1.481576 | 1.534639 | 1.537734 | 1.498055 | 1.539665 | Thu | 1.510151 | 1.539665 | 1.481576 | 0.05808899 | 1.46 | 1.6 | 1.551006 | 1.53 | 1.502426 | 1.609 | 1.444
2021-01-22 | 8:00 | 20210122A | 2021/1/22 8:00 | 1.489426 | 1.490478 | 1.515603 | 1.484308 | 1.519228 | 1.546606 | 1.52291 | 1.524557 | 1.537315 | Fri | 1.514492 | 1.546606 | 1.484308 | 0.06229793 | 1.46 | 1.6 | 1.551006 | 1.53 | 1.502426 | 1.609 | 1.444
2021-01-22 | 10:00 |  | 2021/1/22 10:00 | 1.477316 | 1.524992 | 1.514688 | 1.494824 | 1.480515 | 1.552326 | 1.534629 | 1.534747 | 1.521967 | Fri | 1.515111 | 1.552326 | 1.477316 | 0.07501062 | 1.46 | 1.6 | 1.551006 | 1.53 | 1.502426 | 1.609 | 1.444
2021-01-22 | 12:00 |  | 2021/1/22 12:00 | 1.46579 | 1.476643 | 1.496589 | 1.481301 | 1.498941 | 1.551503 | 1.521663 | 1.523239 | 1.540677 | Fri | 1.506261 | 1.551503 | 1.46579 | 0.08571311 | 1.46 | 1.6 | 1.551006 | 1.53 | 1.502426 | 1.609 | 1.444
2021-01-22 | 14:00 |  | 2021/1/22 14:00 | 1.479757 | 1.481519 | 1.506847 | 1.481819 | 1.476815 | 1.520952 | 1.511161 | 1.535527 | 1.506284 | Fri | 1.500076 | 1.535527 | 1.476815 | 0.05871254 | 1.46 | 1.6 | 1.551006 | 1.53 | 1.502426 | 1.609 | 1.444
2021-01-22 | 16:00 |  | 2021/1/22 16:00 | 1.498009 | 1.519493 | 1.471333 | 1.492408 | 1.477511 | 1.544805 | 1.539079 | 1.499621 | 1.513681 | Fri | 1.506216 | 1.544805 | 1.471333 | 0.07347242 | 1.46 | 1.6 | 1.551006 | 1.53 | 1.502426 | 1.609 | 1.444
2021-01-23 | 8:00 | 20210123A | 2021/1/23 8:00 | 1.478567 | 1.49486 | 1.490439 | 1.469166 | 1.478537 | 1.538514 | 1.493011 | 1.494896 | 1.533738 | Mon | 1.496858 | 1.538514 | 1.469166 | 0.06934815 | 1.46 | 1.6 | 1.551006 | 1.53 | 1.502426 | 1.609 | 1.444
2021-01-23 | 10:00 |  | 2021/1/23 10:00 | 1.488276 | 1.481729 | 1.487467 | 1.486674 | 1.47884 | 1.51385 | 1.515195 | 1.511226 | 1.526784 | Mon | 1.498893 | 1.526784 | 1.47884 | 0.04794414 | 1.46 | 1.6 | 1.551006 | 1.53 | 1.502426 | 1.609 | 1.444
2021-01-23 | 12:00 |  | 2021/1/23 12:00 | 1.500783 | 1.483836 | 1.491208 | 1.462791 | 1.472418 | 1.554365 | 1.498713 | 1.496838 | 1.546943 | Mon | 1.500877 | 1.554365 | 1.462791 | 0.09157426 | 1.46 | 1.6 | 1.551006 | 1.53 | 1.502426 | 1.609 | 1.444
2021-01-23 | 14:00 |  | 2021/1/23 14:00 | 1.494777 | 1.476287 | 1.497022 | 1.487036 | 1.514525 | 1.533748 | 1.538384 | 1.497351 | 1.522097 | Mon | 1.506803 | 1.538384 | 1.476287 | 0.0620964 | 1.46 | 1.6 | 1.551006 | 1.53 | 1.502426 | 1.609 | 1.444
2021-01-23 | 16:00 |  | 2021/1/23 16:00 | 1.485392 | 1.492411 | 1.48481 | 1.495263 | 1.514726 | 1.539245 | 1.5064 | 1.521406 | 1.504736 | Mon | 1.504932 | 1.539245 | 1.48481 | 0.05443528 | 1.46 | 1.6 | 1.551006 | 1.53 | 1.502426 | 1.609 | 1.444
2021-01-24 | 8:00 | 20210124A | 2021/1/24 8:00 | 1.483848 | 1.480892 | 1.529009 | 1.484222 | 1.487149 | 1.535788 | 1.507833 | 1.526187 | 1.539488 | Tue | 1.508268 | 1.539488 | 1.480892 | 0.05859591 | 1.46 | 1.6 | 1.551006 | 1.53 | 1.502426 | 1.609 | 1.444
2021-01-24 | 10:00 |  | 2021/1/24 10:00 | 1.486877 | 1.499582 | 1.507997 | 1.46 | 1.470962 | 1.515731 | 1.491085 | 1.504608 | 1.543326 | Tue | 1.497796 | 1.543326 | 1.46 | 0.08332638 | 1.46 | 1.6 | 1.551006 | 1.53 | 1.502426 | 1.609 | 1.444
2021-01-24 | 12:00 |  | 2021/1/24 12:00 | 1.483633 | 1.502362 | 1.512427 | 1.46 | 1.495139 | 1.514828 | 1.513218 | 1.494446 | 1.54277 | Tue | 1.502092 | 1.54277 | 1.46 | 0.08277046 | 1.46 | 1.6 | 1.551006 | 1.53 | 1.502426 | 1.609 | 1.444
2021-01-24 | 14:00 |  | 2021/1/24 14:00 | 1.468728 | 1.512962 | 1.493103 | 1.492344 | 1.504152 | 1.546865 | 1.532081 | 1.498178 | 1.539627 | Tue | 1.509782 | 1.546865 | 1.468728 | 0.07813717 | 1.46 | 1.6 | 1.551006 | 1.53 | 1.502426 | 1.609 | 1.444
2021-01-24 | 16:00 |  | 2021/1/24 16:00 | 1.49293 | 1.51814 | 1.476934 | 1.491885 | 1.506031 | 1.554145 | 1.516146 | 1.511794 | 1.515729 | Tue | 1.509304 | 1.554145 | 1.476934 | 0.07721119 | 1.46 | 1.6 | 1.551006 | 1.53 | 1.502426 | 1.609 | 1.444
2021-01-25 | 8:00 | 20210125A | 2021/1/25 8:00 | 1.518387 | 1.49392 | 1.482153 | 1.508726 | 1.487209 | 1.552151 | 1.546104 | 1.541492 | 1.511623 | Wed | 1.515752 | 1.552151 | 1.482153 | 0.06999728 | 1.46 | 1.6 | 1.551006 | 1.53 | 1.502426 | 1.609 | 1.444
2021-01-25 | 10:00 |  | 2021/1/25 10:00 | 1.477735 | 1.519992 | 1.470023 | 1.484134 | 1.515065 | 1.523918 | 1.501316 | 1.499432 | 1.509113 | Wed | 1.500081 | 1.523918 | 1.470023 | 0.0538951 | 1.46 | 1.6 | 1.551006 | 1.53 | 1.502426 | 1.609 | 1.444
2021-01-25 | 12:00 |  | 2021/1/25 12:00 | 1.470003 | 1.496281 | 1.483614 | 1.499506 | 1.501284 | 1.510089 | 1.504781 | 1.50477 | 1.507431 | Wed | 1.497529 | 1.510089 | 1.470003 | 0.04008576 | 1.46 | 1.6 | 1.551006 | 1.53 | 1.502426 | 1.609 | 1.444
2021-01-25 | 14:00 |  | 2021/1/25 14:00 | 1.504011 | 1.473565 | 1.516086 | 1.499416 | 1.507137 | 1.533601 | 1.521217 | 1.526413 | 1.519124 | Wed | 1.511174 | 1.533601 | 1.473565 | 0.06003641 | 1.46 | 1.6 | 1.551006 | 1.53 | 1.502426 | 1.609 | 1.444
2021-01-25 | 16:00 |  | 2021/1/25 16:00 | 1.486956 | 1.474268 | 1.5005 | 1.487919 | 1.475021 | 1.55893 | 1.533241 | 1.495744 | 1.522702 | Wed | 1.50392 | 1.55893 | 1.474268 | 0.08466178 | 1.46 | 1.6 | 1.551006 | 1.53 | 1.502426 | 1.609 | 1.444
2021-01-26 | 8:00 | 20210126A | 2021/1/26 8:00 | 1.523469 | 1.523633 | 1.516077 | 1.520193 | 1.534103 | 1.587668 | 1.545543 | 1.563909 | 1.543383 | Thu | 1.539775 | 1.587668 | 1.516077 | 0.07159174 | 1.46 | 1.6 | 1.551006 | 1.53 | 1.502426 | 1.609 | 1.444
2021-01-26 | 10:00 |  | 2021/1/26 10:00 | 1.494239 | 1.549799 | 1.534088 | 1.481055 | 1.547979 | 1.543513 | 1.565835 | 1.56523 | 1.565149 | Thu | 1.538543 | 1.565835 | 1.481055 | 0.08477957 | 1.46 | 1.6 | 1.551006 | 1.53 | 1.502426 | 1.609 | 1.444
2021-01-26 | 12:00 |  | 2021/1/26 12:00 | 1.481165 | 1.475297 | 1.471666 | 1.491565 | 1.504999 | 1.534918 | 1.501448 | 1.530724 | 1.504504 | Thu | 1.499587 | 1.534918 | 1.471666 | 0.06325223 | 1.46 | 1.6 | 1.551006 | 1.53 | 1.502426 | 1.609 | 1.444
2021-01-26 | 14:00 |  | 2021/1/26 14:00 | 1.480774 | 1.516722 | 1.483513 | 1.455421 | 1.488924 | 1.520558 | 1.524393 | 1.518126 | 1.511819 | Thu | 1.500028 | 1.524393 | 1.455421 | 0.06897223 | 1.46 | 1.6 | 1.551006 | 1.53 | 1.502426 | 1.609 | 1.444
2021-01-26 | 16:00 |  | 2021/1/26 16:00 | 1.467304 | 1.487056 | 1.504189 | 1.479882 | 1.474506 | 1.555404 | 1.505214 | 1.511018 | 1.526386 | Thu | 1.501218 | 1.555404 | 1.467304 | 0.08810006 | 1.46 | 1.6 | 1.551006 | 1.53 | 1.502426 | 1.609 | 1.444
2021-01-27 | 8:00 | 20210127A | 2021/1/27 8:00 | 1.51838 | 1.520588 | 1.495231 | 1.509426 | 1.517912 | 1.53067 | 1.523279 | 1.538113 | 1.549264 | Fri | 1.52254 | 1.549264 | 1.495231 | 0.05403342 | 1.46 | 1.6 | 1.551006 | 1.53 | 1.502426 | 1.609 | 1.444
2021-01-27 | 10:00 |  | 2021/1/27 10:00 | 1.499178 | 1.501702 | 1.518677 | 1.467873 | 1.499806 | 1.543899 | 1.526023 | 1.545766 | 1.543881 | Fri | 1.516311 | 1.545766 | 1.467873 | 0.07789291 | 1.46 | 1.6 | 1.551006 | 1.53 | 1.502426 | 1.609 | 1.444
2021-01-27 | 12:00 |  | 2021/1/27 12:00 | 1.479376 | 1.472905 | 1.501561 | 1.489124 | 1.484018 | 1.544012 | 1.521936 | 1.524233 | 1.505651 | Fri | 1.502535 | 1.544012 | 1.472905 | 0.07110619 | 1.46 | 1.6 | 1.551006 | 1.53 | 1.502426 | 1.609 | 1.444
2021-01-27 | 14:00 |  | 2021/1/27 14:00 | 1.482754 | 1.484313 | 1.490693 | 1.480796 | 1.476084 | 1.551697 | 1.51091 | 1.522485 | 1.526835 | Fri | 1.502952 | 1.551697 | 1.476084 | 0.07561317 | 1.46 | 1.6 | 1.551006 | 1.53 | 1.502426 | 1.609 | 1.444
2021-01-27 | 16:00 |  | 2021/1/27 16:00 | 1.501424 | 1.498479 | 1.474166 | 1.485417 | 1.471506 | 1.549337 | 1.527821 | 1.490552 | 1.506914 | Fri | 1.500624 | 1.549337 | 1.471506 | 0.07783089 | 1.46 | 1.6 | 1.551006 | 1.53 | 1.502426 | 1.609 | 1.444
2021-01-28 | 8:00 | 20210128A | 2021/1/28 8:00 | 1.461511 | 1.490994 | 1.47741 | 1.462362 | 1.504749 | 1.553668 | 1.523016 | 1.532873 | 1.526657 | Mon | 1.503693 | 1.553668 | 1.461511 | 0.09215647 | 1.46 | 1.6 | 1.551006 | 1.53 | 1.502426 | 1.609 | 1.444
2021-01-28 | 10:00 |  | 2021/1/28 10:00 | 1.504402 | 1.504143 | 1.499208 | 1.458172 | 1.493315 | 1.517839 | 1.498062 | 1.53732 | 1.532736 | Mon | 1.505022 | 1.53732 | 1.458172 | 0.07914829 | 1.46 | 1.6 | 1.551006 | 1.53 | 1.502426 | 1.609 | 1.444
2021-01-28 | 12:00 |  | 2021/1/28 12:00 | 1.468545 | 1.515315 | 1.490438 | 1.464943 | 1.518703 | 1.555967 | 1.51804 | 1.491069 | 1.531307 | Mon | 1.506036 | 1.555967 | 1.464943 | 0.09102398 | 1.46 | 1.6 | 1.551006 | 1.53 | 1.502426 | 1.609 | 1.444
2021-01-28 | 14:00 |  | 2021/1/28 14:00 | 1.489184 | 1.483568 | 1.503696 | 1.492795 | 1.490224 | 1.556901 | 1.498847 | 1.537472 | 1.525501 | Mon | 1.508687 | 1.556901 | 1.483568 | 0.07333371 | 1.46 | 1.6 | 1.551006 | 1.53 | 1.502426 | 1.609 | 1.444
2021-01-28 | 16:00 |  | 2021/1/28 16:00 | 1.476786 | 1.502099 | 1.49739 | 1.477522 | 1.501109 | 1.542004 | 1.526637 | 1.53739 | 1.523345 | Mon | 1.509365 | 1.542004 | 1.476786 | 0.06521767 | 1.46 | 1.6 | 1.551006 | 1.53 | 1.502426 | 1.609 | 1.444
2021-01-29 | 8:00 | 20210129A | 2021/1/29 8:00 | 1.518408 | 1.48912 | 1.507085 | 1.495223 | 1.494376 | 1.56779 | 1.500195 | 1.52541 | 1.516943 | Tue | 1.512728 | 1.56779 | 1.48912 | 0.07866994 | 1.46 | 1.6 | 1.551006 | 1.53 | 1.502426 | 1.609 | 1.444
2021-01-29 | 10:00 |  | 2021/1/29 10:00 | 1.469064 | 1.474223 | 1.507625 | 1.461323 | 1.478897 | 1.522846 | 1.509608 | 1.497903 | 1.540784 | Tue | 1.495808 | 1.540784 | 1.461323 | 0.07946096 | 1.46 | 1.6 | 1.551006 | 1.53 | 1.502426 | 1.609 | 1.444
2021-01-29 | 12:00 |  | 2021/1/29 12:00 | 1.505626 | 1.493818 | 1.518882 | 1.458673 | 1.513951 | 1.533998 | 1.536119 | 1.501372 | 1.52551 | Tue | 1.509772 | 1.536119 | 1.458673 | 0.07744544 | 1.46 | 1.6 | 1.551006 | 1.53 | 1.502426 | 1.609 | 1.444
2021-01-29 | 14:00 |  | 2021/1/29 14:00 | 1.469983 | 1.475569 | 1.476773 | 1.46 | 1.480088 | 1.519691 | 1.500394 | 1.510096 | 1.511617 | Tue | 1.489357 | 1.519691 | 1.46 | 0.05969134 | 1.46 | 1.6 | 1.551006 | 1.53 | 1.502426 | 1.609 | 1.444
2021-01-29 | 16:00 |  | 2021/1/29 16:00 | 1.503478 | 1.502601 | 1.472032 | 1.47261 | 1.507085 | 1.538011 | 1.525555 | 1.514124 | 1.505893 | Tue | 1.504599 | 1.538011 | 1.472032 | 0.06597917 | 1.46 | 1.6 | 1.551006 | 1.53 | 1.502426 | 1.609 | 1.444
2021-01-30 | 8:00 | 20210130A | 2021/1/30 8:00 | 1.51579 | 1.493892 | 1.521873 | 1.498673 | 1.500158 | 1.563393 | 1.532807 | 1.51729 | 1.527026 | Wed | 1.518989 | 1.563393 | 1.493892 | 0.06950018 | 1.46 | 1.6 | 1.551006 | 1.53 | 1.502426 | 1.609 | 1.444
2021-01-30 | 10:00 |  | 2021/1/30 10:00 | 1.504235 | 1.494984 | 1.474239 | 1.468977 | 1.516542 | 1.545076 | 1.514535 | 1.533053 | 1.517375 | Wed | 1.507668 | 1.545076 | 1.468977 | 0.07609916 | 1.46 | 1.6 | 1.551006 | 1.53 | 1.502426 | 1.609 | 1.444
2021-01-30 | 12:00 |  | 2021/1/30 12:00 | 1.482239 | 1.511874 | 1.507912 | 1.481879 | 1.500871 | 1.512897 | 1.496052 | 1.504991 | 1.509035 | Wed | 1.500861 | 1.512897 | 1.481879 | 0.03101817 | 1.46 | 1.6 | 1.551006 | 1.53 | 1.502426 | 1.609 | 1.444
2021-01-30 | 14:00 |  | 2021/1/30 14:00 | 1.481112 | 1.487179 | 1.484001 | 1.496834 | 1.498365 | 1.533321 | 1.529828 | 1.512397 | 1.520758 | Wed | 1.504866 | 1.533321 | 1.481112 | 0.05220942 | 1.46 | 1.6 | 1.551006 | 1.53 | 1.502426 | 1.609 | 1.444
2021-01-30 | 16:00 |  | 2021/1/30 16:00 | 1.505784 | 1.472526 | 1.494969 | 1.482952 | 1.471147 | 1.548814 | 1.528721 | 1.515958 | 1.523696 | Wed | 1.504952 | 1.548814 | 1.471147 | 0.07766731 | 1.46 | 1.6 | 1.551006 | 1.53 | 1.502426 | 1.609 | 1.444
2021-02-01 | 8:00 | 20210201A | 2021/2/1 8:00 | 1.520908 | 1.539401 | 1.511764 | 1.519049 | 1.536503 | 1.582356 | 1.57341 | 1.537649 | 1.58095 | Thu | 1.544666 | 1.582356 | 1.511764 | 0.0705917 | 1.46 | 1.6 | 1.551006 | 1.53 | 1.502426 | 1.609 | 1.444
2021-02-01 | 10:00 |  | 2021/2/1 10:00 | 1.494671 | 1.548842 | 1.536505 | 1.524345 | 1.519663 | 1.554459 | 1.530404 | 1.536945 | 1.566491 | Thu | 1.534703 | 1.566491 | 1.494671 | 0.07182076 | 1.46 | 1.6 | 1.551006 | 1.53 | 1.502426 | 1.609 | 1.444
2021-02-01 | 12:00 |  | 2021/2/1 12:00 | 1.486597 | 1.501805 | 1.482494 | 1.469436 | 1.512139 | 1.555621 | 1.529616 | 1.535766 | 1.518832 | Thu | 1.510256 | 1.555621 | 1.469436 | 0.086185 | 1.46 | 1.6 | 1.551006 | 1.53 | 1.502426 | 1.609 | 1.444
2021-02-01 | 14:00 |  | 2021/2/1 14:00 | 1.500333 | 1.497344 | 1.499541 | 1.475683 | 1.497626 | 1.535549 | 1.53304 | 1.492836 | 1.537652 | Thu | 1.507734 | 1.537652 | 1.475683 | 0.0619689 | 1.46 | 1.6 | 1.551006 | 1.53 | 1.502426 | 1.609 | 1.444
2021-02-01 | 16:00 |  | 2021/2/1 16:00 | 1.470044 | 1.506563 | 1.478394 | 1.456209 | 1.504479 | 1.54316 | 1.510301 | 1.515888 | 1.538235 | Thu | 1.502586 | 1.54316 | 1.456209 | 0.08695151 | 1.46 | 1.6 | 1.551006 | 1.53 | 1.502426 | 1.609 | 1.444
2021-02-02 | 8:00 | 20210202A | 2021/2/2 8:00 | 1.497763 | 1.513867 | 1.532337 | 1.498145 | 1.518081 | 1.530095 | 1.531319 | 1.546729 | 1.538653 | Fri | 1.522999 | 1.546729 | 1.497763 | 0.04896657 | 1.46 | 1.6 | 1.551006 | 1.53 | 1.502426 | 1.609 | 1.444
2021-02-02 | 10:00 |  | 2021/2/2 10:00 | 1.49018 | 1.4865 | 1.49565 | 1.469306 | 1.529821 | 1.551995 | 1.50316 | 1.53728 | 1.516478 | Fri | 1.50893 | 1.551995 | 1.469306 | 0.08268855 | 1.46 | 1.6 | 1.551006 | 1.53 | 1.502426 | 1.609 | 1.444
2021-02-02 | 12:00 |  | 2021/2/2 12:00 | 1.502272 | 1.473745 | 1.478658 | 1.492817 | 1.476981 | 1.53012 | 1.534142 | 1.499069 | 1.54448 | Fri | 1.503587 | 1.54448 | 1.473745 | 0.07073536 | 1.46 | 1.6 | 1.551006 | 1.53 | 1.502426 | 1.609 | 1.444
2021-02-02 | 14:00 |  | 2021/2/2 14:00 | 1.489615 | 1.481111 | 1.507102 | 1.46 | 1.486985 | 1.541265 | 1.535285 | 1.534521 | 1.547396 | Fri | 1.509253 | 1.547396 | 1.46 | 0.08739612 | 1.46 | 1.6 | 1.551006 | 1.53 | 1.502426 | 1.609 | 1.444
2021-02-02 | 16:00 |  | 2021/2/2 16:00 | 1.500541 | 1.495127 | 1.504614 | 1.46 | 1.47236 | 1.552506 | 1.538326 | 1.539598 | 1.533975 | Fri | 1.510783 | 1.552506 | 1.46 | 0.0925059 | 1.46 | 1.6 | 1.551006 | 1.53 | 1.502426 | 1.609 | 1.444
2021-02-03 | 8:00 | 20210203A | 2021/2/3 8:00 | 1.5048 | 1.496848 | 1.512898 | 1.488231 | 1.486029 | 1.538972 | 1.498388 | 1.492089 | 1.535719 | Mon | 1.505997 | 1.538972 | 1.486029 | 0.05294374 | 1.46 | 1.6 | 1.551006 | 1.53 | 1.502426 | 1.609 | 1.444
2021-02-03 | 10:00 |  | 2021/2/3 10:00 | 1.492424 | 1.487171 | 1.478149 | 1.475901 | 1.517457 | 1.531656 | 1.528194 | 1.517697 | 1.507348 | Mon | 1.504 | 1.531656 | 1.475901 | 0.05575426 | 1.46 | 1.6 | 1.551006 | 1.53 | 1.502426 | 1.609 | 1.444
2021-02-03 | 12:00 |  | 2021/2/3 12:00 | 1.468042 | 1.506163 | 1.485727 | 1.472863 | 1.49561 | 1.517599 | 1.533978 | 1.497591 | 1.523357 | Mon | 1.500103 | 1.533978 | 1.468042 | 0.06593586 | 1.46 | 1.6 | 1.551006 | 1.53 | 1.502426 | 1.609 | 1.444
2021-02-03 | 14:00 |  | 2021/2/3 14:00 | 1.464522 | 1.494445 | 1.509024 | 1.461101 | 1.482276 | 1.533511 | 1.534467 | 1.518072 | 1.520291 | Mon | 1.501968 | 1.534467 | 1.461101 | 0.07336592 | 1.46 | 1.6 | 1.551006 | 1.53 | 1.502426 | 1.609 | 1.444
2021-02-03 | 16:00 |  | 2021/2/3 16:00 | 1.490404 | 1.501474 | 1.480225 | 1.471954 | 1.472202 | 1.514057 | 1.528712 | 1.530846 | 1.520953 | Mon | 1.501203 | 1.530846 | 1.471954 | 0.05889142 | 1.46 | 1.6 | 1.551006 | 1.53 | 1.502426 | 1.609 | 1.444
2021-02-04 | 8:00 | 20210204A | 2021/2/4 8:00 | 1.502933 | 1.507858 | 1.525507 | 1.479832 | 1.488763 | 1.529324 | 1.53715 | 1.508316 | 1.529871 | Tue | 1.512173 | 1.53715 | 1.479832 | 0.05731809 | 1.46 | 1.6 | 1.551006 | 1.53 | 1.502426 | 1.609 | 1.444
2021-02-04 | 10:00 |  | 2021/2/4 10:00 | 1.497712 | 1.502759 | 1.502184 | 1.479194 | 1.490995 | 1.554107 | 1.500639 | 1.495208 | 1.540495 | Tue | 1.507033 | 1.554107 | 1.479194 | 0.07491301 | 1.46 | 1.6 | 1.551006 | 1.53 | 1.502426 | 1.609 | 1.444
2021-02-04 | 12:00 |  | 2021/2/4 12:00 | 1.473434 | 1.511725 | 1.512633 | 1.486108 | 1.500962 | 1.532294 | 1.51508 | 1.508053 | 1.502168 | Tue | 1.504717 | 1.532294 | 1.473434 | 0.05886071 | 1.46 | 1.6 | 1.551006 | 1.53 | 1.502426 | 1.609 | 1.444
2021-02-04 | 14:00 |  | 2021/2/4 14:00 | 1.467501 | 1.471323 | 1.479 | 1.467453 | 1.499594 | 1.516546 | 1.518521 | 1.51973 | 1.502644 | Tue | 1.49359 | 1.51973 | 1.467453 | 0.05227641 | 1.46 | 1.6 | 1.551006 | 1.53 | 1.502426 | 1.609 | 1.444
2021-02-04 | 16:00 |  | 2021/2/4 16:00 | 1.509427 | 1.504586 | 1.471707 | 1.470843 | 1.477419 | 1.546513 | 1.53727 | 1.529385 | 1.528842 | Tue | 1.508444 | 1.546513 | 1.470843 | 0.07567013 | 1.46 | 1.6 | 1.551006 | 1.53 | 1.502426 | 1.609 | 1.444
2021-02-05 | 8:00 | 20210205A | 2021/2/5 8:00 | 1.517307 | 1.499237 | 1.508231 | 1.505798 | 1.524991 | 1.550968 | 1.540977 | 1.509029 | 1.511236 | Wed | 1.518641 | 1.550968 | 1.499237 | 0.05173121 | 1.46 | 1.6 | 1.551006 | 1.53 | 1.502426 | 1.609 | 1.444
2021-02-05 | 10:00 |  | 2021/2/5 10:00 | 1.503508 | 1.477423 | 1.50588 | 1.458979 | 1.483774 | 1.536556 | 1.513508 | 1.518585 | 1.50184 | Wed | 1.500006 | 1.536556 | 1.458979 | 0.07757649 | 1.46 | 1.6 | 1.551006 | 1.53 | 1.502426 | 1.609 | 1.444
2021-02-05 | 12:00 |  | 2021/2/5 12:00 | 1.475576 | 1.489085 | 1.485894 | 1.462449 | 1.491978 | 1.513828 | 1.536792 | 1.491715 | 1.533701 | Wed | 1.497891 | 1.536792 | 1.462449 | 0.07434295 | 1.46 | 1.6 | 1.551006 | 1.53 | 1.502426 | 1.609 | 1.444
2021-02-05 | 14:00 |  | 2021/2/5 14:00 | 1.465931 | 1.517628 | 1.516399 | 1.46 | 1.480854 | 1.531062 | 1.49697 | 1.500095 | 1.532372 | Wed | 1.500146 | 1.532372 | 1.46 | 0.07237217 | 1.46 | 1.6 | 1.551006 | 1.53 | 1.502426 | 1.609 | 1.444
2021-02-05 | 16:00 |  | 2021/2/5 16:00 | 1.480347 | 1.502498 | 1.508783 | 1.491346 | 1.477807 | 1.54108 | 1.523712 | 1.504478 | 1.508745 | Wed | 1.504311 | 1.54108 | 1.477807 | 0.06327324 | 1.46 | 1.6 | 1.551006 | 1.53 | 1.502426 | 1.609 | 1.444
2021-02-06 | 8:00 | 20210206A | 2021/2/6 8:00 | 1.507639 | 1.531716 | 1.546888 | 1.534535 | 1.556573 | 1.563173 | 1.544316 | 1.553547 | 1.571356 | Thu | 1.545527 | 1.571356 | 1.507639 | 0.06371699 | 1.46 | 1.6 | 1.551006 | 1.53 | 1.502426 | 1.609 | 1.444
2021-02-06 | 10:00 |  | 2021/2/6 10:00 | 1.534473 | 1.51039 | 1.544232 | 1.48334 | 1.505815 | 1.582799 | 1.544058 | 1.538398 | 1.547807 | Thu | 1.532368 | 1.582799 | 1.48334 | 0.09945926 | 1.46 | 1.6 | 1.551006 | 1.53 | 1.502426 | 1.609 | 1.444
2021-02-06 | 12:00 |  | 2021/2/6 12:00 | 1.509484 | 1.515746 | 1.478282 | 1.491826 | 1.473846 | 1.523939 | 1.501757 | 1.505529 | 1.534326 | Thu | 1.503859 | 1.534326 | 1.473846 | 0.0604798 | 1.46 | 1.6 | 1.551006 | 1.53 | 1.502426 | 1.609 | 1.444
2021-02-06 | 14:00 |  | 2021/2/6 14:00 | 1.480798 | 1.515914 | 1.48843 | 1.496991 | 1.496957 | 1.526243 | 1.493592 | 1.491369 | 1.535062 | Thu | 1.502817 | 1.535062 | 1.480798 | 0.05426365 | 1.46 | 1.6 | 1.551006 | 1.53 | 1.502426 | 1.609 | 1.444
2021-02-06 | 16:00 |  | 2021/2/6 16:00 | 1.499669 | 1.491006 | 1.501702 | 1.46 | 1.508287 | 1.525137 | 1.517318 | 1.530543 | 1.505648 | Thu | 1.504368 | 1.530543 | 1.46 | 0.07054315 | 1.46 | 1.6 | 1.551006 | 1.53 | 1.502426 | 1.609 | 1.444
2021-02-07 | 8:00 | 20210207A | 2021/2/7 8:00 | 1.480767 | 1.539439 | 1.491548 | 1.511506 | 1.497502 | 1.544276 | 1.548903 | 1.547622 | 1.53256 | Fri | 1.521569 | 1.548903 | 1.480767 | 0.06813582 | 1.46 | 1.6 | 1.551006 | 1.53 | 1.502426 | 1.609 | 1.444
2021-02-07 | 10:00 |  | 2021/2/7 10:00 | 1.483126 | 1.491821 | 1.49395 | 1.467757 | 1.513536 | 1.5671 | 1.546737 | 1.524515 | 1.525084 | Fri | 1.512625 | 1.5671 | 1.467757 | 0.09934255 | 1.46 | 1.6 | 1.551006 | 1.53 | 1.502426 | 1.609 | 1.444
2021-02-07 | 12:00 |  | 2021/2/7 12:00 | 1.496114 | 1.516221 | 1.474278 | 1.496696 | 1.519179 | 1.536816 | 1.538836 | 1.517587 | 1.527349 | Fri | 1.513675 | 1.538836 | 1.474278 | 0.06455765 | 1.46 | 1.6 | 1.551006 | 1.53 | 1.502426 | 1.609 | 1.444
2021-02-07 | 14:00 |  | 2021/2/7 14:00 | 1.477306 | 1.511023 | 1.514196 | 1.458858 | 1.504908 | 1.523925 | 1.528554 | 1.511922 | 1.522434 | Fri | 1.505903 | 1.528554 | 1.458858 | 0.06969583 | 1.46 | 1.6 | 1.551006 | 1.53 | 1.502426 | 1.609 | 1.444
2021-02-07 | 16:00 |  | 2021/2/7 16:00 | 1.492432 | 1.474017 | 1.500761 | 1.485682 | 1.500292 | 1.553072 | 1.531003 | 1.521519 | 1.528012 | Fri | 1.509643 | 1.553072 | 1.474017 | 0.07905526 | 1.46 | 1.6 | 1.551006 | 1.53 | 1.502426 | 1.609 | 1.444
2021-02-08 | 8:00 | 20210208A | 2021/2/8 8:00 | 1.491767 | 1.472733 | 1.473772 | 1.494202 | 1.513291 | 1.516839 | 1.51996 | 1.490659 | 1.544126 | Mon | 1.501928 | 1.544126 | 1.472733 | 0.07139327 | 1.46 | 1.6 | 1.551006 | 1.53 | 1.502426 | 1.609 | 1.444
2021-02-08 | 10:00 |  | 2021/2/8 10:00 | 1.482417 | 1.49369 | 1.475028 | 1.485194 | 1.474248 | 1.519834 | 1.530809 | 1.516175 | 1.515533 | Mon | 1.499214 | 1.530809 | 1.474248 | 0.05656108 | 1.46 | 1.6 | 1.551006 | 1.53 | 1.502426 | 1.609 | 1.444
2021-02-08 | 12:00 |  | 2021/2/8 12:00 | 1.502973 | 1.484577 | 1.517873 | 1.464721 | 1.473565 | 1.539377 | 1.516992 | 1.525081 | 1.512577 | Mon | 1.504193 | 1.539377 | 1.464721 | 0.07465571 | 1.46 | 1.6 | 1.551006 | 1.53 | 1.502426 | 1.609 | 1.444
2021-02-08 | 14:00 |  | 2021/2/8 14:00 | 1.493307 | 1.473159 | 1.475481 | 1.478384 | 1.501633 | 1.519241 | 1.514936 | 1.519499 | 1.52139 | Mon | 1.49967 | 1.52139 | 1.473159 | 0.04823164 | 1.46 | 1.6 | 1.551006 | 1.53 | 1.502426 | 1.609 | 1.444
2021-02-08 | 16:00 |  | 2021/2/8 16:00 | 1.482558 | 1.509464 | 1.489671 | 1.488865 | 1.518544 | 1.530817 | 1.519243 | 1.526919 | 1.533558 | Mon | 1.511071 | 1.533558 | 1.482558 | 0.05099967 | 1.46 | 1.6 | 1.551006 | 1.53 | 1.502426 | 1.609 | 1.444
2021-02-09 | 8:00 | 20210209A | 2021/2/9 8:00 | 1.499143 | 1.50429 | 1.488914 | 1.488153 | 1.481612 | 1.550702 | 1.512377 | 1.54075 | 1.524443 | Tue | 1.510043 | 1.550702 | 1.481612 | 0.06909003 | 1.46 | 1.6 | 1.551006 | 1.53 | 1.502426 | 1.609 | 1.444
2021-02-09 | 10:00 |  | 2021/2/9 10:00 | 1.507048 | 1.496974 | 1.501966 | 1.459103 | 1.474831 | 1.52124 | 1.507999 | 1.516123 | 1.540783 | Tue | 1.502896 | 1.540783 | 1.459103 | 0.08168 | 1.46 | 1.6 | 1.551006 | 1.53 | 1.502426 | 1.609 | 1.444
2021-02-09 | 12:00 |  | 2021/2/9 12:00 | 1.491362 | 1.490908 | 1.486361 | 1.458088 | 1.511602 | 1.552666 | 1.504923 | 1.521248 | 1.523235 | Tue | 1.504488 | 1.552666 | 1.458088 | 0.09457736 | 1.46 | 1.6 | 1.551006 | 1.53 | 1.502426 | 1.609 | 1.444
2021-02-09 | 14:00 |  | 2021/2/9 14:00 | 1.493508 | 1.500128 | 1.494336 | 1.486661 | 1.499387 | 1.518195 | 1.498958 | 1.516474 | 1.529702 | Tue | 1.50415 | 1.529702 | 1.486661 | 0.04304106 | 1.46 | 1.6 | 1.551006 | 1.53 | 1.502426 | 1.609 | 1.444
2021-02-09 | 16:00 |  | 2021/2/9 16:00 | 1.498142 | 1.487011 | 1.518891 | 1.494373 | 1.474264 | 1.556427 | 1.494032 | 1.528617 | 1.53015 | Tue | 1.509101 | 1.556427 | 1.474264 | 0.08216304 | 1.46 | 1.6 | 1.551006 | 1.53 | 1.502426 | 1.609 | 1.444
2021-02-10 | 8:00 | 20210210A | 2021/2/10 8:00 | 1.479744 | 1.480356 | 1.493392 | 1.496859 | 1.50362 | 1.558917 | 1.500134 | 1.521243 | 1.519312 | Wed | 1.505953 | 1.558917 | 1.479744 | 0.07917356 | 1.46 | 1.6 | 1.551006 | 1.53 | 1.502426 | 1.609 | 1.444
2021-02-10 | 10:00 |  | 2021/2/10 10:00 | 1.486726 | 1.518105 | 1.483342 | 1.496837 | 1.515654 | 1.539353 | 1.501923 | 1.500651 | 1.524925 | Wed | 1.507502 | 1.539353 | 1.483342 | 0.05601096 | 1.46 | 1.6 | 1.551006 | 1.53 | 1.502426 | 1.609 | 1.444
2021-02-10 | 12:00 |  | 2021/2/10 12:00 | 1.483343 | 1.486395 | 1.472295 | 1.455032 | 1.484697 | 1.541394 | 1.491726 | 1.508613 | 1.535525 | Wed | 1.495447 | 1.541394 | 1.455032 | 0.08636147 | 1.46 | 1.6 | 1.551006 | 1.53 | 1.502426 | 1.609 | 1.444
2021-02-10 | 14:00 |  | 2021/2/10 14:00 | 1.501453 | 1.489028 | 1.481185 | 1.46 | 1.500258 | 1.545942 | 1.533557 | 1.529205 | 1.546116 | Wed | 1.509638 | 1.546116 | 1.46 | 0.08611563 | 1.46 | 1.6 | 1.551006 | 1.53 | 1.502426 | 1.609 | 1.444
2021-02-10 | 16:00 |  | 2021/2/10 16:00 | 1.471406 | 1.474701 | 1.481154 | 1.480144 | 1.471039 | 1.521258 | 1.527818 | 1.520292 | 1.53543 | Wed | 1.498138 | 1.53543 | 1.471039 | 0.06439192 | 1.46 | 1.6 | 1.551006 | 1.53 | 1.502426 | 1.609 | 1.444
2021-02-11 | 8:00 | 20210211A | 2021/2/11 8:00 | 1.529396 | 1.538484 | 1.516211 | 1.532051 | 1.547087 | 1.579264 | 1.565441 | 1.569273 | 1.548063 | Thu | 1.547252 | 1.579264 | 1.516211 | 0.06305311 | 1.46 | 1.6 | 1.551006 | 1.53 | 1.502426 | 1.609 | 1.444
2021-02-11 | 10:00 |  | 2021/2/11 10:00 | 1.522184 | 1.522609 | 1.505025 | 1.520657 | 1.519324 | 1.573758 | 1.550636 | 1.549265 | 1.573291 | Thu | 1.537416 | 1.573758 | 1.505025 | 0.06873274 | 1.46 | 1.6 | 1.551006 | 1.53 | 1.502426 | 1.609 | 1.444
2021-02-11 | 12:00 |  | 2021/2/11 12:00 | 1.480866 | 1.48374 | 1.499464 | 1.461838 | 1.504484 | 1.52916 | 1.49964 | 1.498475 | 1.539212 | Thu | 1.499653 | 1.539212 | 1.461838 | 0.07737445 | 1.46 | 1.6 | 1.551006 | 1.53 | 1.502426 | 1.609 | 1.444
2021-02-11 | 14:00 |  | 2021/2/11 14:00 | 1.483649 | 1.482918 | 1.519537 | 1.466326 | 1.473834 | 1.51394 | 1.510587 | 1.496505 | 1.541163 | Thu | 1.498718 | 1.541163 | 1.466326 | 0.07483677 | 1.46 | 1.6 | 1.551006 | 1.53 | 1.502426 | 1.609 | 1.444
2021-02-11 | 16:00 |  | 2021/2/11 16:00 | 1.483528 | 1.498226 | 1.473552 | 1.478434 | 1.510019 | 1.523279 | 1.535083 | 1.522437 | 1.501077 | Thu | 1.502848 | 1.535083 | 1.473552 | 0.06153107 | 1.46 | 1.6 | 1.551006 | 1.53 | 1.502426 | 1.609 | 1.444
2021-02-12 | 8:00 | 20210212A | 2021/2/12 8:00 | 1.507584 | 1.507492 | 1.497908 | 1.487221 | 1.511038 | 1.541988 | 1.556128 | 1.544246 | 1.551673 | Fri | 1.522809 | 1.556128 | 1.487221 | 0.0689077 | 1.46 | 1.6 | 1.551006 | 1.53 | 1.502426 | 1.609 | 1.444
2021-02-12 | 10:00 |  | 2021/2/12 10:00 | 1.500553 | 1.514298 | 1.495335 | 1.477353 | 1.490898 | 1.545314 | 1.531476 | 1.51749 | 1.552843 | Fri | 1.513951 | 1.552843 | 1.477353 | 0.07548981 | 1.46 | 1.6 | 1.551006 | 1.53 | 1.502426 | 1.609 | 1.444
2021-02-12 | 12:00 |  | 2021/2/12 12:00 | 1.506981 | 1.473014 | 1.514342 | 1.473632 | 1.502158 | 1.546658 | 1.510353 | 1.527132 | 1.504885 | Fri | 1.506573 | 1.546658 | 1.473014 | 0.07364378 | 1.46 | 1.6 | 1.551006 | 1.53 | 1.502426 | 1.609 | 1.444
2021-02-12 | 14:00 |  | 2021/2/12 14:00 | 1.460043 | 1.475136 | 1.476338 | 1.459368 | 1.502687 | 1.526593 | 1.522604 | 1.4976 | 1.523244 | Fri | 1.493735 | 1.526593 | 1.459368 | 0.06722445 | 1.46 | 1.6 | 1.551006 | 1.53 | 1.502426 | 1.609 | 1.444
2021-02-12 | 16:00 |  | 2021/2/12 16:00 | 1.489558 | 1.48946 | 1.49751 | 1.48845 | 1.475371 | 1.546978 | 1.528733 | 1.493331 | 1.540193 | Fri | 1.505509 | 1.546978 | 1.475371 | 0.07160717 | 1.46 | 1.6 | 1.551006 | 1.53 | 1.502426 | 1.609 | 1.444
2021-02-13 | 8:00 | 202102013A | 2021/2/13 8:00 | 1.497163 | 1.507467 | 1.519468 | 1.482031 | 1.481464 | 1.553709 | 1.530862 | 1.5377 | 1.514641 | Mon | 1.513834 | 1.553709 | 1.481464 | 0.07224439 | 1.46 | 1.6 | 1.551006 | 1.53 | 1.502426 | 1.609 | 1.444
2021-02-13 | 10:00 |  | 2021/2/13 10:00 | 1.460536 | 1.502865 | 1.472195 | 1.462978 | 1.492543 | 1.516562 | 1.505826 | 1.514563 | 1.543431 | Mon | 1.496833 | 1.543431 | 1.460536 | 0.08289565 | 1.46 | 1.6 | 1.551006 | 1.53 | 1.502426 | 1.609 | 1.444
2021-02-13 | 12:00 |  | 2021/2/13 12:00 | 1.483795 | 1.497542 | 1.513557 | 1.46 | 1.507486 | 1.549065 | 1.492159 | 1.530481 | 1.526302 | Mon | 1.50671 | 1.549065 | 1.46 | 0.08906536 | 1.46 | 1.6 | 1.551006 | 1.53 | 1.502426 | 1.609 | 1.444
2021-02-13 | 14:00 |  | 2021/2/13 14:00 | 1.47039 | 1.487549 | 1.471351 | 1.46 | 1.475552 | 1.531441 | 1.508573 | 1.498641 | 1.531044 | Mon | 1.492727 | 1.531441 | 1.46 | 0.07144148 | 1.46 | 1.6 | 1.551006 | 1.53 | 1.502426 | 1.609 | 1.444
2021-02-13 | 16:00 |  | 2021/2/13 16:00 | 1.472055 | 1.517999 | 1.490833 | 1.473074 | 1.510153 | 1.513192 | 1.505886 | 1.519892 | 1.504162 | Mon | 1.500805 | 1.519892 | 1.472055 | 0.04783795 | 1.46 | 1.6 | 1.551006 | 1.53 | 1.502426 | 1.609 | 1.444
2021-02-14 | 8:00 | 202102014A | 2021/2/14 8:00 | 1.474977 | 1.495998 | 1.490772 | 1.491628 | 1.49806 | 1.549005 | 1.544011 | 1.509684 | 1.556656 | Tue | 1.51231 | 1.556656 | 1.474977 | 0.08167992 | 1.46 | 1.6 | 1.551006 | 1.53 | 1.502426 | 1.609 | 1.444
2021-02-14 | 10:00 |  | 2021/2/14 10:00 | 1.462958 | 1.480723 | 1.48946 | 1.499339 | 1.495003 | 1.515059 | 1.531836 | 1.535751 | 1.516915 | Tue | 1.503005 | 1.535751 | 1.462958 | 0.07279279 | 1.46 | 1.6 | 1.551006 | 1.53 | 1.502426 | 1.609 | 1.444
2021-02-14 | 12:00 |  | 2021/2/14 12:00 | 1.482661 | 1.516799 | 1.496361 | 1.473538 | 1.516433 | 1.530778 | 1.508607 | 1.517986 | 1.54571 | Tue | 1.509875 | 1.54571 | 1.473538 | 0.07217188 | 1.46 | 1.6 | 1.551006 | 1.53 | 1.502426 | 1.609 | 1.444
2021-02-14 | 14:00 |  | 2021/2/14 14:00 | 1.502548 | 1.470378 | 1.497138 | 1.478403 | 1.470154 | 1.526345 | 1.497284 | 1.499857 | 1.514272 | Tue | 1.495153 | 1.526345 | 1.470154 | 0.05619106 | 1.46 | 1.6 | 1.551006 | 1.53 | 1.502426 | 1.609 | 1.444
2021-02-14 | 16:00 |  | 2021/2/14 16:00 | 1.477373 | 1.480716 | 1.470639 | 1.473382 | 1.497825 | 1.551507 | 1.525293 | 1.513019 | 1.517159 | Tue | 1.500768 | 1.551507 | 1.470639 | 0.0808682 | 1.46 | 1.6 | 1.551006 | 1.53 | 1.502426 | 1.609 | 1.444
2021-02-15 | 8:00 | 202102015A | 2021/2/15 8:00 | 1.485621 | 1.481244 | 1.523937 | 1.490001 | 1.52795 | 1.564475 | 1.507298 | 1.52052 | 1.541429 | Wed | 1.51583 | 1.564475 | 1.481244 | 0.08323045 | 1.46 | 1.6 | 1.551006 | 1.53 | 1.502426 | 1.609 | 1.444
2021-02-15 | 10:00 |  | 2021/2/15 10:00 | 1.50928 | 1.519309 | 1.515513 | 1.481087 | 1.508784 | 1.52254 | 1.524898 | 1.53723 | 1.519179 | Wed | 1.515313 | 1.53723 | 1.481087 | 0.05614317 | 1.46 | 1.6 | 1.551006 | 1.53 | 1.502426 | 1.609 | 1.444
2021-02-15 | 12:00 |  | 2021/2/15 12:00 | 1.481477 | 1.483829 | 1.508491 | 1.456552 | 1.486313 | 1.542026 | 1.491163 | 1.51942 | 1.529004 | Wed | 1.499808 | 1.542026 | 1.456552 | 0.08547372 | 1.46 | 1.6 | 1.551006 | 1.53 | 1.502426 | 1.609 | 1.444
2021-02-15 | 14:00 |  | 2021/2/15 14:00 | 1.462045 | 1.511489 | 1.486586 | 1.472744 | 1.488039 | 1.512629 | 1.492088 | 1.504796 | 1.523319 | Wed | 1.494859 | 1.523319 | 1.462045 | 0.06127356 | 1.46 | 1.6 | 1.551006 | 1.53 | 1.502426 | 1.609 | 1.444
2021-02-15 | 16:00 |  | 2021/2/15 16:00 | 1.464974 | 1.477363 | 1.489142 | 1.499679 | 1.48866 | 1.544618 | 1.490183 | 1.507548 | 1.538322 | Wed | 1.500054 | 1.544618 | 1.464974 | 0.07964417 | 1.46 | 1.6 | 1.551006 | 1.53 | 1.502426 | 1.609 | 1.444
2021-02-16 | 8:00 | 202102020A | 2021/2/16 8:00 | 1.504881 | 1.551481 | 1.514725 | 1.507206 | 1.511548 | 1.580036 | 1.5588 | 1.567238 | 1.55829 | Thu | 1.539356 | 1.580036 | 1.504881 | 0.07515485 | 1.46 | 1.6 | 1.551006 | 1.53 | 1.502426 | 1.609 | 1.444
2021-02-16 | 10:00 |  | 2021/2/16 10:00 | 1.499314 | 1.504879 | 1.531741 | 1.508676 | 1.500753 | 1.554549 | 1.550097 | 1.533141 | 1.544252 | Thu | 1.525267 | 1.554549 | 1.499314 | 0.05523497 | 1.46 | 1.6 | 1.551006 | 1.53 | 1.502426 | 1.609 | 1.444
2021-02-16 | 12:00 |  | 2021/2/16 12:00 | 1.47455 | 1.492488 | 1.479815 | 1.46 | 1.513884 | 1.523698 | 1.509126 | 1.526704 | 1.516448 | Thu | 1.499635 | 1.526704 | 1.46 | 0.06670407 | 1.46 | 1.6 | 1.551006 | 1.53 | 1.502426 | 1.609 | 1.444
2021-02-16 | 14:00 |  | 2021/2/16 14:00 | 1.501437 | 1.513582 | 1.504524 | 1.460818 | 1.501388 | 1.55508 | 1.519849 | 1.522341 | 1.539429 | Thu | 1.513161 | 1.55508 | 1.460818 | 0.09426262 | 1.46 | 1.6 | 1.551006 | 1.53 | 1.502426 | 1.609 | 1.444
2021-02-16 | 16:00 |  | 2021/2/16 16:00 | 1.487341 | 1.508159 | 1.478416 | 1.47162 | 1.513226 | 1.522628 | 1.507016 | 1.529547 | 1.531814 | Thu | 1.50553 | 1.531814 | 1.47162 | 0.06019307 | 1.46 | 1.6 | 1.551006 | 1.53 | 1.502426 | 1.609 | 1.444
2021-02-17 | 8:00 | 202102017A | 2021/2/17 8:00 | 1.514953 | 1.533164 | 1.49697 | 1.486371 | 1.498228 | 1.576565 | 1.542187 | 1.513996 | 1.56988 | Fri | 1.525813 | 1.576565 | 1.486371 | 0.09019416 | 1.46 | 1.6 | 1.551006 | 1.53 | 1.502426 | 1.609 | 1.444
2021-02-17 | 10:00 |  | 2021/2/17 10:00 | 1.487043 | 1.518953 | 1.519836 | 1.496533 | 1.516079 | 1.532551 | 1.503621 | 1.505607 | 1.556787 | Fri | 1.515223 | 1.556787 | 1.487043 | 0.06974486 | 1.46 | 1.6 | 1.551006 | 1.53 | 1.502426 | 1.609 | 1.444
2021-02-17 | 12:00 |  | 2021/2/17 12:00 | 1.509498 | 1.505762 | 1.48943 | 1.46 | 1.515887 | 1.516495 | 1.536461 | 1.537289 | 1.549369 | Fri | 1.513354 | 1.549369 | 1.46 | 0.08936857 | 1.46 | 1.6 | 1.551006 | 1.53 | 1.502426 | 1.609 | 1.444
2021-02-17 | 14:00 |  | 2021/2/17 14:00 | 1.500232 | 1.50159 | 1.511295 | 1.480956 | 1.492599 | 1.514746 | 1.499665 | 1.510063 | 1.526607 | Fri | 1.504195 | 1.526607 | 1.480956 | 0.04565095 | 1.46 | 1.6 | 1.551006 | 1.53 | 1.502426 | 1.609 | 1.444
2021-02-17 | 16:00 |  | 2021/2/17 16:00 | 1.494456 | 1.506282 | 1.519506 | 1.488999 | 1.474614 | 1.535385 | 1.510787 | 1.532274 | 1.518713 | Fri | 1.509002 | 1.535385 | 1.474614 | 0.06077041 | 1.46 | 1.6 | 1.551006 | 1.53 | 1.502426 | 1.609 | 1.444
2021-02-18 | 8:00 | 202102018A | 2021/2/18 8:00 | 1.462817 | 1.483986 | 1.517596 | 1.495605 | 1.499241 | 1.525068 | 1.52312 | 1.534294 | 1.516098 | Mon | 1.506425 | 1.534294 | 1.462817 | 0.07147688 | 1.46 | 1.6 | 1.551006 | 1.53 | 1.502426 | 1.609 | 1.444
2021-02-18 | 10:00 |  | 2021/2/18 10:00 | 1.509128 | 1.51538 | 1.499687 | 1.484514 | 1.519144 | 1.541024 | 1.512306 | 1.52347 | 1.525909 | Mon | 1.514507 | 1.541024 | 1.484514 | 0.05650966 | 1.46 | 1.6 | 1.551006 | 1.53 | 1.502426 | 1.609 | 1.444
2021-02-18 | 12:00 |  | 2021/2/18 12:00 | 1.481226 | 1.511588 | 1.499462 | 1.46 | 1.487536 | 1.517564 | 1.502154 | 1.511823 | 1.527447 | Mon | 1.499867 | 1.527447 | 1.46 | 0.06744667 | 1.46 | 1.6 | 1.551006 | 1.53 | 1.502426 | 1.609 | 1.444
2021-02-18 | 14:00 |  | 2021/2/18 14:00 | 1.472157 | 1.481149 | 1.509402 | 1.475019 | 1.517673 | 1.558082 | 1.509759 | 1.508779 | 1.519238 | Mon | 1.505695 | 1.558082 | 1.472157 | 0.0859249 | 1.46 | 1.6 | 1.551006 | 1.53 | 1.502426 | 1.609 | 1.444
2021-02-18 | 16:00 |  | 2021/2/18 16:00 | 1.464895 | 1.505823 | 1.493896 | 1.493139 | 1.48125 | 1.538966 | 1.509391 | 1.494223 | 1.517029 | Mon | 1.499846 | 1.538966 | 1.464895 | 0.07407099 | 1.46 | 1.6 | 1.551006 | 1.53 | 1.502426 | 1.609 | 1.444
2021-02-19 | 8:00 | 202102019A | 2021/2/19 8:00 | 1.509288 | 1.496247 | 1.501064 | 1.489811 | 1.484814 | 1.569656 | 1.501458 | 1.503847 | 1.525967 | Tue | 1.509128 | 1.569656 | 1.484814 | 0.08484182 | 1.46 | 1.6 | 1.551006 | 1.53 | 1.502426 | 1.609 | 1.444
2021-02-19 | 10:00 |  | 2021/2/19 10:00 | 1.482453 | 1.472878 | 1.508453 | 1.483483 | 1.472529 | 1.542909 | 1.528425 | 1.525853 | 1.537443 | Tue | 1.506047 | 1.542909 | 1.472529 | 0.07038018 | 1.46 | 1.6 | 1.551006 | 1.53 | 1.502426 | 1.609 | 1.444
2021-02-19 | 12:00 |  | 2021/2/19 12:00 | 1.467001 | 1.472568 | 1.485134 | 1.482788 | 1.482554 | 1.537065 | 1.494296 | 1.496017 | 1.526808 | Tue | 1.493804 | 1.537065 | 1.467001 | 0.07006359 | 1.46 | 1.6 | 1.551006 | 1.53 | 1.502426 | 1.609 | 1.444
2021-02-19 | 14:00 |  | 2021/2/19 14:00 | 1.465298 | 1.518041 | 1.517577 | 1.486248 | 1.488725 | 1.524624 | 1.498526 | 1.508053 | 1.529121 | Tue | 1.504024 | 1.529121 | 1.465298 | 0.06382348 | 1.46 | 1.6 | 1.551006 | 1.53 | 1.502426 | 1.609 | 1.444
2021-02-19 | 16:00 |  | 2021/2/19 16:00 | 1.500773 | 1.495334 | 1.513617 | 1.474166 | 1.486241 | 1.52775 | 1.524951 | 1.512459 | 1.528198 | Tue | 1.507054 | 1.528198 | 1.474166 | 0.05403172 | 1.46 | 1.6 | 1.551006 | 1.53 | 1.502426 | 1.609 | 1.444
2021-02-20 | 8:00 | 202102020A | 2021/2/20 8:00 | 1.515083 | 1.481843 | 1.499931 | 1.460023 | 1.49153 | 1.540699 | 1.526411 | 1.510765 | 1.527871 | Wed | 1.506017 | 1.540699 | 1.460023 | 0.08067661 | 1.46 | 1.6 | 1.551006 | 1.53 | 1.502426 | 1.609 | 1.444
2021-02-20 | 10:00 |  | 2021/2/20 10:00 | 1.490307 | 1.496176 | 1.517685 | 1.479651 | 1.509127 | 1.545297 | 1.535806 | 1.520251 | 1.549556 | Wed | 1.515984 | 1.549556 | 1.479651 | 0.06990461 | 1.46 | 1.6 | 1.551006 | 1.53 | 1.502426 | 1.609 | 1.444
2021-02-20 | 12:00 |  | 2021/2/20 12:00 | 1.49262 | 1.506323 | 1.498627 | 1.46 | 1.512101 | 1.523609 | 1.51806 | 1.502134 | 1.547291 | Wed | 1.506752 | 1.547291 | 1.46 | 0.08729085 | 1.46 | 1.6 | 1.551006 | 1.53 | 1.502426 | 1.609 | 1.444
2021-02-20 | 14:00 |  | 2021/2/20 14:00 | 1.5031 | 1.499824 | 1.490193 | 1.48184 | 1.501205 | 1.521678 | 1.53123 | 1.516499 | 1.548753 | Wed | 1.51048 | 1.548753 | 1.48184 | 0.06691257 | 1.46 | 1.6 | 1.551006 | 1.53 | 1.502426 | 1.609 | 1.444
2021-02-20 | 16:00 |  | 2021/2/20 16:00 | 1.465567 | 1.489931 | 1.510102 | 1.46 | 1.500744 | 1.549604 | 1.529476 | 1.502074 | 1.532553 | Wed | 1.50445 | 1.549604 | 1.46 | 0.08960376 | 1.46 | 1.6 | 1.551006 | 1.53 | 1.502426 | 1.609 | 1.444
2021-02-21 | 8:00 | 202102021A | 2021/2/21 8:00 | 1.527563 | 1.553564 | 1.558967 | 1.517411 | 1.525121 | 1.565081 | 1.549609 | 1.560815 | 1.553415 | Thu | 1.545727 | 1.565081 | 1.517411 | 0.04766935 | 1.46 | 1.6 | 1.551006 | 1.53 | 1.502426 | 1.609 | 1.444
2021-02-21 | 10:00 |  | 2021/2/21 10:00 | 1.535431 | 1.540362 | 1.528252 | 1.515101 | 1.504554 | 1.563296 | 1.556128 | 1.532425 | 1.568674 | Thu | 1.538247 | 1.568674 | 1.504554 | 0.06411985 | 1.46 | 1.6 | 1.551006 | 1.53 | 1.502426 | 1.609 | 1.444
2021-02-21 | 12:00 |  | 2021/2/21 12:00 | 1.509316 | 1.477911 | 1.513647 | 1.488376 | 1.47202 | 1.531364 | 1.533476 | 1.495335 | 1.514102 | Thu | 1.50395 | 1.533476 | 1.47202 | 0.06145626 | 1.46 | 1.6 | 1.551006 | 1.53 | 1.502426 | 1.609 | 1.444
2021-02-21 | 14:00 |  | 2021/2/21 14:00 | 1.506119 | 1.470821 | 1.475134 | 1.483074 | 1.476852 | 1.539181 | 1.538413 | 1.530394 | 1.526821 | Thu | 1.505201 | 1.539181 | 1.470821 | 0.06836081 | 1.46 | 1.6 | 1.551006 | 1.53 | 1.502426 | 1.609 | 1.444
2021-02-21 | 16:00 |  | 2021/2/21 16:00 | 1.464362 | 1.478716 | 1.490098 | 1.457018 | 1.485796 | 1.510494 | 1.530086 | 1.510476 | 1.502113 | Thu | 1.492129 | 1.530086 | 1.457018 | 0.07306874 | 1.46 | 1.6 | 1.551006 | 1.53 | 1.502426 | 1.609 | 1.444
2021-02-22 | 8:00 | 202102022A | 2021/2/22 8:00 | 1.496759 | 1.518929 | 1.539996 | 1.47836 | 1.517038 | 1.571175 | 1.515108 | 1.519575 | 1.544574 | Fri | 1.52239 | 1.571175 | 1.47836 | 0.09281538 | 1.46 | 1.6 | 1.551006 | 1.53 | 1.502426 | 1.609 | 1.444
2021-02-22 | 10:00 |  | 2021/2/22 10:00 | 1.493521 | 1.516671 | 1.505981 | 1.46099 | 1.512902 | 1.52176 | 1.503703 | 1.508928 | 1.547788 | Fri | 1.508027 | 1.547788 | 1.46099 | 0.08679825 | 1.46 | 1.6 | 1.551006 | 1.53 | 1.502426 | 1.609 | 1.444
2021-02-22 | 12:00 |  | 2021/2/22 12:00 | 1.506529 | 1.517711 | 1.483663 | 1.482952 | 1.507648 | 1.540287 | 1.511532 | 1.50842 | 1.517505 | Fri | 1.508472 | 1.540287 | 1.482952 | 0.05733463 | 1.46 | 1.6 | 1.551006 | 1.53 | 1.502426 | 1.609 | 1.444
2021-02-22 | 14:00 |  | 2021/2/22 14:00 | 1.47009 | 1.478558 | 1.511405 | 1.494396 | 1.472855 | 1.513069 | 1.524611 | 1.494442 | 1.510283 | Fri | 1.496634 | 1.524611 | 1.47009 | 0.05452103 | 1.46 | 1.6 | 1.551006 | 1.53 | 1.502426 | 1.609 | 1.444
2021-02-22 | 16:00 |  | 2021/2/22 16:00 | 1.495239 | 1.501759 | 1.478435 | 1.46 | 1.488288 | 1.518019 | 1.5181 | 1.537043 | 1.512874 | Fri | 1.501084 | 1.537043 | 1.46 | 0.07704339 | 1.46 | 1.6 | 1.551006 | 1.53 | 1.502426 | 1.609 | 1.444
2021-02-23 | 8:00 | 202102023A | 2021/2/23 8:00 | 1.49734 | 1.51501 | 1.486648 | 1.455968 | 1.50905 | 1.520451 | 1.511597 | 1.498943 | 1.510338 | Mon | 1.500594 | 1.520451 | 1.455968 | 0.06448286 | 1.46 | 1.6 | 1.551006 | 1.53 | 1.502426 | 1.609 | 1.444
2021-02-23 | 10:00 |  | 2021/2/23 10:00 | 1.470574 | 1.506217 | 1.498306 | 1.47945 | 1.495226 | 1.559693 | 1.526256 | 1.509639 | 1.526945 | Mon | 1.508034 | 1.559693 | 1.470574 | 0.08911922 | 1.46 | 1.6 | 1.551006 | 1.53 | 1.502426 | 1.609 | 1.444
2021-02-23 | 12:00 |  | 2021/2/23 12:00 | 1.49054 | 1.517142 | 1.514614 | 1.463165 | 1.471039 | 1.559052 | 1.507178 | 1.524582 | 1.51918 | Mon | 1.507388 | 1.559052 | 1.463165 | 0.09588735 | 1.46 | 1.6 | 1.551006 | 1.53 | 1.502426 | 1.609 | 1.444
2021-02-23 | 14:00 |  | 2021/2/23 14:00 | 1.506508 | 1.497274 | 1.506429 | 1.467305 | 1.503953 | 1.552867 | 1.495844 | 1.522915 | 1.537271 | Mon | 1.510041 | 1.552867 | 1.467305 | 0.08556181 | 1.46 | 1.6 | 1.551006 | 1.53 | 1.502426 | 1.609 | 1.444
2021-02-23 | 16:00 |  | 2021/2/23 16:00 | 1.466079 | 1.492618 | 1.482464 | 1.474149 | 1.489817 | 1.521298 | 1.536287 | 1.512147 | 1.517872 | Mon | 1.499192 | 1.536287 | 1.466079 | 0.07020845 | 1.46 | 1.6 | 1.551006 | 1.53 | 1.502426 | 1.609 | 1.444
2021-02-24 | 8:00 | 202102024A | 2021/2/24 8:00 | 1.49871 | 1.482561 | 1.502437 | 1.481485 | 1.516181 | 1.55742 | 1.515431 | 1.525502 | 1.512083 | Tue | 1.510201 | 1.55742 | 1.481485 | 0.07593506 | 1.46 | 1.6 | 1.551006 | 1.53 | 1.502426 | 1.609 | 1.444
2021-02-24 | 10:00 |  | 2021/2/24 10:00 | 1.503445 | 1.47924 | 1.509527 | 1.477472 | 1.510025 | 1.558463 | 1.537035 | 1.49881 | 1.52085 | Tue | 1.510541 | 1.558463 | 1.477472 | 0.08099115 | 1.46 | 1.6 | 1.551006 | 1.53 | 1.502426 | 1.609 | 1.444
2021-02-24 | 12:00 |  | 2021/2/24 12:00 | 1.47699 | 1.470454 | 1.49418 | 1.48745 | 1.508509 | 1.529394 | 1.491272 | 1.520913 | 1.543037 | Tue | 1.502467 | 1.543037 | 1.470454 | 0.07258319 | 1.46 | 1.6 | 1.551006 | 1.53 | 1.502426 | 1.609 | 1.444
2021-02-24 | 14:00 |  | 2021/2/24 14:00 | 1.504705 | 1.490088 | 1.510682 | 1.468686 | 1.494158 | 1.527632 | 1.522239 | 1.497553 | 1.534822 | Tue | 1.505618 | 1.534822 | 1.468686 | 0.06613628 | 1.46 | 1.6 | 1.551006 | 1.53 | 1.502426 | 1.609 | 1.444
2021-02-24 | 16:00 |  | 2021/2/24 16:00 | 1.494329 | 1.517859 | 1.504446 | 1.46 | 1.498759 | 1.548117 | 1.505108 | 1.50966 | 1.525303 | Tue | 1.507064 | 1.548117 | 1.46 | 0.08811652 | 1.46 | 1.6 | 1.551006 | 1.53 | 1.502426 | 1.609 | 1.444
2021-02-25 | 8:00 | 202102025A | 2021/2/25 8:00 | 1.511702 | 1.496003 | 1.485263 | 1.503475 | 1.493492 | 1.529096 | 1.54447 | 1.508294 | 1.546906 | Wed | 1.513189 | 1.546906 | 1.485263 | 0.06164363 | 1.46 | 1.6 | 1.551006 | 1.53 | 1.502426 | 1.609 | 1.444
2021-02-25 | 10:00 |  | 2021/2/25 10:00 | 1.465515 | 1.475608 | 1.481531 | 1.493631 | 1.492672 | 1.519532 | 1.512635 | 1.524971 | 1.534491 | Wed | 1.500065 | 1.534491 | 1.465515 | 0.06897609 | 1.46 | 1.6 | 1.551006 | 1.53 | 1.502426 | 1.609 | 1.444
2021-02-25 | 12:00 |  | 2021/2/25 12:00 | 1.464521 | 1.489133 | 1.50293 | 1.467447 | 1.491554 | 1.510115 | 1.531401 | 1.502105 | 1.547157 | Wed | 1.500707 | 1.547157 | 1.464521 | 0.08263657 | 1.46 | 1.6 | 1.551006 | 1.53 | 1.502426 | 1.609 | 1.444
2021-02-25 | 14:00 |  | 2021/2/25 14:00 | 1.462646 | 1.515024 | 1.501048 | 1.460685 | 1.50826 | 1.524575 | 1.497851 | 1.497728 | 1.536394 | Wed | 1.500468 | 1.536394 | 1.460685 | 0.075709 | 1.46 | 1.6 | 1.551006 | 1.53 | 1.502426 | 1.609 | 1.444
2021-02-25 | 16:00 |  | 2021/2/25 16:00 | 1.465888 | 1.492557 | 1.496 | 1.467098 | 1.483538 | 1.557008 | 1.50338 | 1.53674 | 1.512051 | Wed | 1.501585 | 1.557008 | 1.465888 | 0.0911202 | 1.46 | 1.6 | 1.551006 | 1.53 | 1.502426 | 1.609 | 1.444
2021-02-26 | 8:00 | 202102026A | 2021/2/26 8:00 | 1.538763 | 1.55837 | 1.537349 | 1.538656 | 1.531767 | 1.569493 | 1.576588 | 1.552091 | 1.557248 | Thu | 1.551147 | 1.576588 | 1.531767 | 0.04482013 | 1.46 | 1.6 | 1.551006 | 1.53 | 1.502426 | 1.609 | 1.444
2021-02-26 | 10:00 |  | 2021/2/26 10:00 | 1.50983 | 1.513346 | 1.545174 | 1.486577 | 1.524899 | 1.545864 | 1.560065 | 1.533773 | 1.561146 | Thu | 1.531186 | 1.561146 | 1.486577 | 0.07456838 | 1.46 | 1.6 | 1.551006 | 1.53 | 1.502426 | 1.609 | 1.444
2021-02-26 | 12:00 |  | 2021/2/26 12:00 | 1.495065 | 1.492371 | 1.505256 | 1.497098 | 1.485916 | 1.557585 | 1.519246 | 1.504842 | 1.504162 | Thu | 1.506838 | 1.557585 | 1.485916 | 0.0716687 | 1.46 | 1.6 | 1.551006 | 1.53 | 1.502426 | 1.609 | 1.444
2021-02-26 | 14:00 |  | 2021/2/26 14:00 | 1.508168 | 1.492208 | 1.493512 | 1.484424 | 1.490234 | 1.528363 | 1.500079 | 1.496271 | 1.543103 | Thu | 1.50404 | 1.543103 | 1.484424 | 0.05867945 | 1.46 | 1.6 | 1.551006 | 1.53 | 1.502426 | 1.609 | 1.444
2021-02-26 | 16:00 |  | 2021/2/26 16:00 | 1.498242 | 1.482285 | 1.479793 | 1.458786 | 1.485643 | 1.540535 | 1.504929 | 1.514739 | 1.53657 | Thu | 1.500169 | 1.540535 | 1.458786 | 0.08174898 | 1.46 | 1.6 | 1.551006 | 1.53 | 1.502426 | 1.609 | 1.444
2021-02-27 | 8:00 | 202102027A | 2021/2/27 8:00 | 1.480587 | 1.508991 | 1.528615 | 1.511028 | 1.525167 | 1.553802 | 1.526648 | 1.526367 | 1.52967 | Fri | 1.521208 | 1.553802 | 1.480587 | 0.07321493 | 1.46 | 1.6 | 1.551006 | 1.53 | 1.502426 | 1.609 | 1.444
2021-02-27 | 10:00 |  | 2021/2/27 10:00 | 1.499724 | 1.508634 | 1.529397 | 1.471098 | 1.511479 | 1.527243 | 1.510798 | 1.535638 | 1.533695 | Fri | 1.51419 | 1.535638 | 1.471098 | 0.06453994 | 1.46 | 1.6 | 1.551006 | 1.53 | 1.502426 | 1.609 | 1.444
2021-02-27 | 12:00 |  | 2021/2/27 12:00 | 1.487777 | 1.490524 | 1.513891 | 1.499781 | 1.495439 | 1.547795 | 1.51515 | 1.51947 | 1.526254 | Fri | 1.510676 | 1.547795 | 1.487777 | 0.06001716 | 1.46 | 1.6 | 1.551006 | 1.53 | 1.502426 | 1.609 | 1.444
2021-02-27 | 14:00 |  | 2021/2/27 14:00 | 1.465391 | 1.500968 | 1.507666 | 1.471526 | 1.484098 | 1.553395 | 1.518963 | 1.529868 | 1.52957 | Fri | 1.506827 | 1.553395 | 1.465391 | 0.08800406 | 1.46 | 1.6 | 1.551006 | 1.53 | 1.502426 | 1.609 | 1.444
2021-02-27 | 16:00 |  | 2021/2/27 16:00 | 1.484223 | 1.471441 | 1.484047 | 1.483801 | 1.501863 | 1.523655 | 1.516507 | 1.539245 | 1.514998 | Fri | 1.502198 | 1.539245 | 1.471441 | 0.0678033 | 1.46 | 1.6 | 1.551006 | 1.53 | 1.502426 | 1.609 | 1.444
2021-02-28 | 8:00 | 202102028A | 2021/2/28 8:00 | 1.469328 | 1.476174 | 1.470422 | 1.467524 | 1.49559 | 1.516323 | 1.495176 | 1.523626 | 1.542422 | Mon | 1.495176 | 1.542422 | 1.467524 | 0.07489833 | 1.46 | 1.6 | 1.551006 | 1.53 | 1.502426 | 1.609 | 1.444
2021-02-28 | 10:00 |  | 2021/2/28 10:00 | 1.487254 | 1.494456 | 1.473651 | 1.483972 | 1.499315 | 1.513289 | 1.490535 | 1.521074 | 1.523398 | Mon | 1.498549 | 1.523398 | 1.473651 | 0.04974676 | 1.46 | 1.6 | 1.551006 | 1.53 | 1.502426 | 1.609 | 1.444
2021-02-28 | 12:00 |  | 2021/2/28 12:00 | 1.468187 | 1.509716 | 1.51168 | 1.488531 | 1.503844 | 1.549805 | 1.493025 | 1.511259 | 1.541307 | Mon | 1.508595 | 1.549805 | 1.468187 | 0.08161854 | 1.46 | 1.6 | 1.551006 | 1.53 | 1.502426 | 1.609 | 1.444
2021-02-28 | 14:00 |  | 2021/2/28 14:00 | 1.488223 | 1.50668 | 1.5123 | 1.501013 | 1.480748 | 1.522892 | 1.519921 | 1.530565 | 1.540579 | Mon | 1.511436 | 1.540579 | 1.480748 | 0.05983117 | 1.46 | 1.6 | 1.551006 | 1.53 | 1.502426 | 1.609 | 1.444
2021-02-28 | 16:00 |  | 2021/2/28 16:00 | 1.474603 | 1.522604 | 1.525257 | 1.501759 | 1.493345 | 1.550323 | 1.499645 | 1.51386 | 1.523451 | Mon | 1.51165 | 1.550323 | 1.474603 | 0.07572011 | 1.46 | 1.6 | 1.551006 | 1.53 | 1.502426 | 1.609 | 1.444
2021-03-01 | 8:00 | 20210301A | 2021/3/1 8:00 | 1.482398 | 1.524104 | 1.522176 | 1.476701 | 1.493844 | 1.553265 | 1.520203 | 1.554296 | 1.525655 | Thu | 1.51696 | 1.554296 | 1.476701 | 0.0775948 | 1.46 | 1.6 | 1.551006 | 1.53 | 1.502426 | 1.609 | 1.444
2021-03-01 | 10:00 |  | 2021/3/1 10:00 | 1.499653 | 1.496361 | 1.497881 | 1.473383 | 1.493034 | 1.558705 | 1.514308 | 1.530745 | 1.522773 | Thu | 1.509649 | 1.558705 | 1.473383 | 0.08532224 | 1.46 | 1.6 | 1.551006 | 1.53 | 1.502426 | 1.609 | 1.444
2021-03-01 | 12:00 |  | 2021/3/1 12:00 | 1.495524 | 1.510393 | 1.486896 | 1.479676 | 1.501908 | 1.539082 | 1.535265 | 1.540434 | 1.554136 | Thu | 1.515924 | 1.554136 | 1.479676 | 0.07446026 | 1.46 | 1.6 | 1.551006 | 1.53 | 1.502426 | 1.609 | 1.444
2021-03-01 | 14:00 |  | 2021/3/1 14:00 | 1.46913 | 1.52084 | 1.483774 | 1.482646 | 1.496855 | 1.542857 | 1.539076 | 1.503902 | 1.539799 | Thu | 1.508764 | 1.542857 | 1.46913 | 0.07372653 | 1.46 | 1.6 | 1.551006 | 1.53 | 1.502426 | 1.609 | 1.444
2021-03-01 | 16:00 |  | 2021/3/1 16:00 | 1.497149 | 1.490478 | 1.496002 | 1.474476 | 1.502927 | 1.56447 | 1.49936 | 1.534388 | 1.516527 | Thu | 1.50842 | 1.56447 | 1.474476 | 0.08999353 | 1.46 | 1.6 | 1.551006 | 1.53 | 1.502426 | 1.609 | 1.444
2021-03-02 | 8:00 | 20210302A | 2021/3/2 8:00 | 1.483539 | 1.491337 | 1.516745 | 1.503308 | 1.504667 | 1.577455 | 1.550714 | 1.518913 | 1.542851 | Fri | 1.521059 | 1.577455 | 1.483539 | 0.09391619 | 1.46 | 1.6 | 1.551006 | 1.53 | 1.502426 | 1.609 | 1.444
2021-03-02 | 10:00 |  | 2021/3/2 10:00 | 1.517892 | 1.507716 | 1.520653 | 1.499668 | 1.49825 | 1.539007 | 1.513758 | 1.536543 | 1.544639 | Fri | 1.519792 | 1.544639 | 1.49825 | 0.04638873 | 1.46 | 1.6 | 1.551006 | 1.53 | 1.502426 | 1.609 | 1.444
2021-03-02 | 12:00 |  | 2021/3/2 12:00 | 1.495647 | 1.489571 | 1.518006 | 1.465178 | 1.526534 | 1.537766 | 1.525784 | 1.512427 | 1.548206 | Fri | 1.513235 | 1.548206 | 1.465178 | 0.08302783 | 1.46 | 1.6 | 1.551006 | 1.53 | 1.502426 | 1.609 | 1.444
2021-03-02 | 14:00 |  | 2021/3/2 14:00 | 1.469109 | 1.505029 | 1.482053 | 1.461264 | 1.495427 | 1.559026 | 1.533311 | 1.540594 | 1.537213 | Fri | 1.509225 | 1.559026 | 1.461264 | 0.09776149 | 1.46 | 1.6 | 1.551006 | 1.53 | 1.502426 | 1.609 | 1.444
2021-03-02 | 16:00 |  | 2021/3/2 16:00 | 1.490845 | 1.504402 | 1.498646 | 1.489748 | 1.521382 | 1.531055 | 1.521496 | 1.510965 | 1.510768 | Fri | 1.508812 | 1.531055 | 1.489748 | 0.04130717 | 1.46 | 1.6 | 1.551006 | 1.53 | 1.502426 | 1.609 | 1.444
2021-03-03 | 8:00 | 20210303A | 2021/3/3 8:00 | 1.55708 | 1.5366 | 1.555741 | 1.543747 | 1.538011 | 1.592589 | 1.551998 | 1.583775 | 1.569237 | Mon | 1.558753 | 1.592589 | 1.5366 | 0.05598945 | 1.46 | 1.6 | 1.551006 | 1.53 | 1.502426 | 1.609 | 1.444
2021-03-03 | 10:00 |  | 2021/3/3 10:00 | 1.518261 | 1.53848 | 1.526361 | 1.526358 | 1.537494 | 1.549834 | 1.576647 | 1.543431 | 1.544649 | Mon | 1.540168 | 1.576647 | 1.518261 | 0.0583868 | 1.46 | 1.6 | 1.551006 | 1.53 | 1.502426 | 1.609 | 1.444
2021-03-03 | 12:00 |  | 2021/3/3 12:00 | 1.491573 | 1.480656 | 1.494253 | 1.461654 | 1.491289 | 1.542074 | 1.513461 | 1.521567 | 1.518357 | Mon | 1.501654 | 1.542074 | 1.461654 | 0.08041962 | 1.46 | 1.6 | 1.551006 | 1.53 | 1.502426 | 1.609 | 1.444
2021-03-03 | 14:00 |  | 2021/3/3 14:00 | 1.487381 | 1.513442 | 1.514186 | 1.476041 | 1.495213 | 1.523855 | 1.541815 | 1.528783 | 1.555024 | Mon | 1.515082 | 1.555024 | 1.476041 | 0.07898339 | 1.46 | 1.6 | 1.551006 | 1.53 | 1.502426 | 1.609 | 1.444
2021-03-03 | 16:00 |  | 2021/3/3 16:00 | 1.504871 | 1.508898 | 1.512948 | 1.500063 | 1.483799 | 1.548772 | 1.539435 | 1.53886 | 1.526366 | Mon | 1.518223 | 1.548772 | 1.483799 | 0.0649726 | 1.46 | 1.6 | 1.551006 | 1.53 | 1.502426 | 1.609 | 1.444
2021-03-04 | 8:00 | 20210304A | 2021/3/4 8:00 | 1.500856 | 1.519664 | 1.542171 | 1.5144 | 1.543037 | 1.565804 | 1.555846 | 1.566795 | 1.540327 | Tue | 1.538767 | 1.566795 | 1.500856 | 0.06593918 | 1.46 | 1.6 | 1.551006 | 1.53 | 1.502426 | 1.609 | 1.444
2021-03-04 | 10:00 |  | 2021/3/4 10:00 | 1.492144 | 1.505711 | 1.514376 | 1.499106 | 1.516618 | 1.561606 | 1.536678 | 1.508828 | 1.529721 | Tue | 1.51831 | 1.561606 | 1.492144 | 0.06946251 | 1.46 | 1.6 | 1.551006 | 1.53 | 1.502426 | 1.609 | 1.444
2021-03-04 | 12:00 |  | 2021/3/4 12:00 | 1.484549 | 1.510423 | 1.509111 | 1.482486 | 1.526166 | 1.5473 | 1.536013 | 1.509611 | 1.519878 | Tue | 1.513949 | 1.5473 | 1.482486 | 0.06481467 | 1.46 | 1.6 | 1.551006 | 1.53 | 1.502426 | 1.609 | 1.444
2021-03-04 | 14:00 |  | 2021/3/4 14:00 | 1.496459 | 1.486452 | 1.512126 | 1.498048 | 1.509664 | 1.562819 | 1.533759 | 1.505664 | 1.511182 | Tue | 1.512908 | 1.562819 | 1.486452 | 0.07636682 | 1.46 | 1.6 | 1.551006 | 1.53 | 1.502426 | 1.609 | 1.444
2021-03-04 | 16:00 |  | 2021/3/4 16:00 | 1.504413 | 1.498137 | 1.51656 | 1.468737 | 1.516953 | 1.564838 | 1.500782 | 1.536118 | 1.510645 | Tue | 1.51302 | 1.564838 | 1.468737 | 0.09610113 | 1.46 | 1.6 | 1.551006 | 1.53 | 1.502426 | 1.609 | 1.444
2021-03-05 | 8:00 | 20210305A | 2021/3/5 8:00 | 1.512044 | 1.508892 | 1.489308 | 1.47167 | 1.482291 | 1.562325 | 1.512523 | 1.506588 | 1.531007 | Wed | 1.508516 | 1.562325 | 1.47167 | 0.09065526 | 1.46 | 1.6 | 1.551006 | 1.53 | 1.502426 | 1.609 | 1.444
2021-03-05 | 10:00 |  | 2021/3/5 10:00 | 1.481839 | 1.514255 | 1.498322 | 1.504911 | 1.500093 | 1.524273 | 1.546713 | 1.510798 | 1.552619 | Wed | 1.514869 | 1.552619 | 1.481839 | 0.07077948 | 1.46 | 1.6 | 1.551006 | 1.53 | 1.502426 | 1.609 | 1.444
2021-03-05 | 12:00 |  | 2021/3/5 12:00 | 1.507052 | 1.524219 | 1.499897 | 1.471837 | 1.487108 | 1.522163 | 1.530585 | 1.527509 | 1.513649 | Wed | 1.509335 | 1.530585 | 1.471837 | 0.05874869 | 1.46 | 1.6 | 1.551006 | 1.53 | 1.502426 | 1.609 | 1.444
2021-03-05 | 14:00 |  | 2021/3/5 14:00 | 1.498745 | 1.503913 | 1.511281 | 1.500118 | 1.524632 | 1.554329 | 1.536861 | 1.543911 | 1.530266 | Wed | 1.522673 | 1.554329 | 1.498745 | 0.0555841 | 1.46 | 1.6 | 1.551006 | 1.53 | 1.502426 | 1.609 | 1.444
2021-03-05 | 16:00 |  | 2021/3/5 16:00 | 1.505834 | 1.525015 | 1.496759 | 1.47241 | 1.510783 | 1.53545 | 1.505518 | 1.508308 | 1.540517 | Wed | 1.511177 | 1.540517 | 1.47241 | 0.0681069 | 1.46 | 1.6 | 1.551006 | 1.53 | 1.502426 | 1.609 | 1.444
2021-03-06 | 8:00 | 20210306A | 2021/3/6 8:00 | 1.523655 | 1.523398 | 1.525418 | 1.488131 | 1.530093 | 1.528019 | 1.514643 | 1.536444 | 1.561595 | Thu | 1.525711 | 1.561595 | 1.488131 | 0.07346404 | 1.46 | 1.6 | 1.551006 | 1.53 | 1.502426 | 1.609 | 1.444
2021-03-06 | 10:00 |  | 2021/3/6 10:00 | 1.496819 | 1.486549 | 1.487944 | 1.505534 | 1.478688 | 1.553386 | 1.506247 | 1.512522 | 1.536467 | Thu | 1.507128 | 1.553386 | 1.478688 | 0.07469829 | 1.46 | 1.6 | 1.551006 | 1.53 | 1.502426 | 1.609 | 1.444
2021-03-06 | 12:00 |  | 2021/3/6 12:00 | 1.487547 | 1.49775 | 1.496479 | 1.500684 | 1.492866 | 1.531238 | 1.505915 | 1.530286 | 1.519213 | Thu | 1.506886 | 1.531238 | 1.487547 | 0.04369083 | 1.46 | 1.6 | 1.551006 | 1.53 | 1.502426 | 1.609 | 1.444
2021-03-06 | 14:00 |  | 2021/3/6 14:00 | 1.477924 | 1.487944 | 1.514172 | 1.494089 | 1.500237 | 1.531114 | 1.542457 | 1.499558 | 1.540311 | Thu | 1.509756 | 1.542457 | 1.477924 | 0.06453312 | 1.46 | 1.6 | 1.551006 | 1.53 | 1.502426 | 1.609 | 1.444
2021-03-06 | 16:00 |  | 2021/3/6 16:00 | 1.490048 | 1.49056 | 1.519265 | 1.475877 | 1.489066 | 1.553685 | 1.537467 | 1.525254 | 1.508706 | Thu | 1.509992 | 1.553685 | 1.475877 | 0.07780832 | 1.46 | 1.6 | 1.551006 | 1.53 | 1.502426 | 1.609 | 1.444
2021-03-07 | 8:00 | 20210307A | 2021/3/7 8:00 | 1.511664 | 1.505326 | 1.512077 | 1.481132 | 1.498399 | 1.544284 | 1.547183 | 1.517689 | 1.521812 | Fri | 1.515507 | 1.547183 | 1.481132 | 0.06605053 | 1.46 | 1.6 | 1.551006 | 1.53 | 1.502426 | 1.609 | 1.444
2021-03-07 | 10:00 |  | 2021/3/7 10:00 | 1.483707 | 1.511202 | 1.495615 | 1.460975 | 1.493473 | 1.518231 | 1.508094 | 1.531487 | 1.536187 | Fri | 1.50433 | 1.536187 | 1.460975 | 0.07521188 | 1.46 | 1.6 | 1.551006 | 1.53 | 1.502426 | 1.609 | 1.444
2021-03-07 | 12:00 |  | 2021/3/7 12:00 | 1.473062 | 1.508116 | 1.497653 | 1.477825 | 1.525436 | 1.564705 | 1.535656 | 1.533535 | 1.537454 | Fri | 1.517049 | 1.564705 | 1.473062 | 0.09164264 | 1.46 | 1.6 | 1.551006 | 1.53 | 1.502426 | 1.609 | 1.444
2021-03-07 | 14:00 |  | 2021/3/7 14:00 | 1.470538 | 1.514292 | 1.49334 | 1.46324 | 1.503384 | 1.533872 | 1.500234 | 1.530612 | 1.551837 | Fri | 1.506816 | 1.551837 | 1.46324 | 0.08859639 | 1.46 | 1.6 | 1.551006 | 1.53 | 1.502426 | 1.609 | 1.444
2021-03-07 | 16:00 |  | 2021/3/7 16:00 | 1.479703 | 1.524769 | 1.509958 | 1.483857 | 1.494048 | 1.563743 | 1.52126 | 1.543542 | 1.541714 | Fri | 1.518066 | 1.563743 | 1.479703 | 0.08403983 | 1.46 | 1.6 | 1.551006 | 1.53 | 1.502426 | 1.609 | 1.444
2021-03-08 | 8:00 | 20210308A | 2021/3/8 8:00 | 1.549015 | 1.561183 | 1.538714 | 1.546989 | 1.530185 | 1.576579 | 1.585111 | 1.544266 | 1.579111 | Mon | 1.556795 | 1.585111 | 1.530185 | 0.05492583 | 1.46 | 1.6 | 1.551006 | 1.53 | 1.502426 | 1.609 | 1.444
2021-03-08 | 10:00 |  | 2021/3/8 10:00 | 1.514907 | 1.511619 | 1.553466 | 1.53697 | 1.542899 | 1.594753 | 1.536869 | 1.544238 | 1.580357 | Mon | 1.546231 | 1.594753 | 1.511619 | 0.08313412 | 1.46 | 1.6 | 1.551006 | 1.53 | 1.502426 | 1.609 | 1.444
2021-03-08 | 12:00 |  | 2021/3/8 12:00 | 1.487586 | 1.523253 | 1.481618 | 1.472543 | 1.479862 | 1.524642 | 1.514805 | 1.517616 | 1.523527 | Mon | 1.502828 | 1.524642 | 1.472543 | 0.05209989 | 1.46 | 1.6 | 1.551006 | 1.53 | 1.502426 | 1.609 | 1.444
2021-03-08 | 14:00 |  | 2021/3/8 14:00 | 1.48047 | 1.495109 | 1.515612 | 1.478984 | 1.490983 | 1.528739 | 1.505196 | 1.529677 | 1.531662 | Mon | 1.50627 | 1.531662 | 1.478984 | 0.05267791 | 1.46 | 1.6 | 1.551006 | 1.53 | 1.502426 | 1.609 | 1.444
2021-03-08 | 16:00 |  | 2021/3/8 16:00 | 1.493945 | 1.519411 | 1.481253 | 1.482215 | 1.492618 | 1.532391 | 1.525668 | 1.4995 | 1.512143 | Mon | 1.504349 | 1.532391 | 1.481253 | 0.05113791 | 1.46 | 1.6 | 1.551006 | 1.53 | 1.502426 | 1.609 | 1.444
2021-03-09 | 8:00 | 20210309A | 2021/3/9 8:00 | 1.511884 | 1.515954 | 1.500744 | 1.488915 | 1.546958 | 1.5841 | 1.538438 | 1.540292 | 1.568364 | Tue | 1.53285 | 1.5841 | 1.488915 | 0.09518512 | 1.46 | 1.6 | 1.551006 | 1.53 | 1.502426 | 1.609 | 1.444
2021-03-09 | 10:00 |  | 2021/3/9 10:00 | 1.480714 | 1.515681 | 1.535348 | 1.507623 | 1.520593 | 1.549004 | 1.533941 | 1.53265 | 1.547758 | Tue | 1.524812 | 1.549004 | 1.480714 | 0.06828937 | 1.46 | 1.6 | 1.551006 | 1.53 | 1.502426 | 1.609 | 1.444
2021-03-09 | 12:00 |  | 2021/3/9 12:00 | 1.485957 | 1.4964 | 1.50202 | 1.464814 | 1.507435 | 1.537666 | 1.536179 | 1.521119 | 1.515895 | Tue | 1.507498 | 1.537666 | 1.464814 | 0.07285159 | 1.46 | 1.6 | 1.551006 | 1.53 | 1.502426 | 1.609 | 1.444
2021-03-09 | 14:00 |  | 2021/3/9 14:00 | 1.479649 | 1.508033 | 1.478169 | 1.497292 | 1.506771 | 1.55353 | 1.527681 | 1.517202 | 1.521807 | Tue | 1.510015 | 1.55353 | 1.478169 | 0.07536157 | 1.46 | 1.6 | 1.551006 | 1.53 | 1.502426 | 1.609 | 1.444
2021-03-09 | 16:00 |  | 2021/3/9 16:00 | 1.471258 | 1.525963 | 1.502295 | 1.50415 | 1.519666 | 1.529731 | 1.502567 | 1.509157 | 1.553566 | Tue | 1.51315 | 1.553566 | 1.471258 | 0.08230785 | 1.46 | 1.6 | 1.551006 | 1.53 | 1.502426 | 1.609 | 1.444
2021-03-10 | 8:00 | 20210310A | 2021/3/10 8:00 | 1.471544 | 1.508012 | 1.521335 | 1.490181 | 1.508234 | 1.53059 | 1.503677 | 1.53803 | 1.539218 | Wed | 1.512313 | 1.539218 | 1.471544 | 0.06767431 | 1.46 | 1.6 | 1.551006 | 1.53 | 1.502426 | 1.609 | 1.444
2021-03-10 | 10:00 |  | 2021/3/10 10:00 | 1.488591 | 1.516101 | 1.527828 | 1.468575 | 1.491546 | 1.559654 | 1.502857 | 1.518211 | 1.532713 | Wed | 1.511786 | 1.559654 | 1.468575 | 0.09107908 | 1.46 | 1.6 | 1.551006 | 1.53 | 1.502426 | 1.609 | 1.444
2021-03-10 | 12:00 |  | 2021/3/10 12:00 | 1.484252 | 1.526552 | 1.525657 | 1.46443 | 1.526395 | 1.538144 | 1.522969 | 1.543334 | 1.546195 | Wed | 1.51977 | 1.546195 | 1.46443 | 0.08176558 | 1.46 | 1.6 | 1.551006 | 1.53 | 1.502426 | 1.609 | 1.444
2021-03-10 | 14:00 |  | 2021/3/10 14:00 | 1.47591 | 1.49453 | 1.524216 | 1.482914 | 1.493475 | 1.557575 | 1.538347 | 1.543214 | 1.515398 | Wed | 1.513953 | 1.557575 | 1.47591 | 0.08166473 | 1.46 | 1.6 | 1.551006 | 1.53 | 1.502426 | 1.609 | 1.444
2021-03-10 | 16:00 |  | 2021/3/10 16:00 | 1.503455 | 1.525043 | 1.492481 | 1.469943 | 1.512927 | 1.531485 | 1.542361 | 1.546413 | 1.544763 | Wed | 1.518764 | 1.546413 | 1.469943 | 0.07647018 | 1.46 | 1.6 | 1.551006 | 1.53 | 1.502426 | 1.609 | 1.444
2021-03-11 | 8:00 | 20210311A | 2021/3/11 8:00 | 1.503206 | 1.501849 | 1.490589 | 1.50942 | 1.4987 | 1.553731 | 1.534194 | 1.535371 | 1.548543 | Thu | 1.519512 | 1.553731 | 1.490589 | 0.06314199 | 1.46 | 1.6 | 1.551006 | 1.53 | 1.502426 | 1.609 | 1.444
2021-03-11 | 10:00 |  | 2021/3/11 10:00 | 1.503959 | 1.50832 | 1.495455 | 1.458632 | 1.518459 | 1.544886 | 1.531204 | 1.526963 | 1.515484 | Thu | 1.511485 | 1.544886 | 1.458632 | 0.0862534 | 1.46 | 1.6 | 1.551006 | 1.53 | 1.502426 | 1.609 | 1.444
2021-03-11 | 12:00 |  | 2021/3/11 12:00 | 1.468395 | 1.519405 | 1.485939 | 1.475652 | 1.507316 | 1.523303 | 1.527843 | 1.511194 | 1.551538 | Thu | 1.507843 | 1.551538 | 1.468395 | 0.08314268 | 1.46 | 1.6 | 1.551006 | 1.53 | 1.502426 | 1.609 | 1.444
2021-03-11 | 14:00 |  | 2021/3/11 14:00 | 1.508489 | 1.497141 | 1.505151 | 1.486683 | 1.494789 | 1.573123 | 1.538186 | 1.51519 | 1.551242 | Thu | 1.518888 | 1.573123 | 1.486683 | 0.08644053 | 1.46 | 1.6 | 1.551006 | 1.53 | 1.502426 | 1.609 | 1.444
2021-03-11 | 16:00 |  | 2021/3/11 16:00 | 1.504573 | 1.512821 | 1.515701 | 1.512753 | 1.530806 | 1.55959 | 1.532902 | 1.548391 | 1.537311 | Thu | 1.528316 | 1.55959 | 1.504573 | 0.05501718 | 1.46 | 1.6 | 1.551006 | 1.53 | 1.502426 | 1.609 | 1.444
2021-03-12 | 8:00 | 20210312A | 2021/3/12 8:00 | 1.526337 | 1.539087 | 1.529952 | 1.518069 | 1.529577 | 1.541597 | 1.518512 | 1.536778 | 1.532651 | Fri | 1.530284 | 1.541597 | 1.518069 | 0.02352882 | 1.46 | 1.6 | 1.551006 | 1.53 | 1.502426 | 1.609 | 1.444
2021-03-12 | 10:00 |  | 2021/3/12 10:00 | 1.496178 | 1.511548 | 1.495609 | 1.488079 | 1.513101 | 1.530688 | 1.5331 | 1.527665 | 1.550494 | Fri | 1.516274 | 1.550494 | 1.488079 | 0.062415 | 1.46 | 1.6 | 1.551006 | 1.53 | 1.502426 | 1.609 | 1.444
2021-03-12 | 12:00 |  | 2021/3/12 12:00 | 1.477164 | 1.527535 | 1.513045 | 1.489034 | 1.509339 | 1.534929 | 1.526599 | 1.507856 | 1.519608 | Fri | 1.511679 | 1.534929 | 1.477164 | 0.05776569 | 1.46 | 1.6 | 1.551006 | 1.53 | 1.502426 | 1.609 | 1.444
2021-03-12 | 14:00 |  | 2021/3/12 14:00 | 1.517236 | 1.525835 | 1.519797 | 1.50316 | 1.499268 | 1.538023 | 1.549837 | 1.537875 | 1.521393 | Fri | 1.523603 | 1.549837 | 1.499268 | 0.05056971 | 1.46 | 1.6 | 1.551006 | 1.53 | 1.502426 | 1.609 | 1.444
2021-03-12 | 16:00 |  | 2021/3/12 16:00 | 1.513424 | 1.494974 | 1.492515 | 1.510105 | 1.506638 | 1.566319 | 1.54601 | 1.534848 | 1.552522 | Fri | 1.524151 | 1.566319 | 1.492515 | 0.07380348 | 1.46 | 1.6 | 1.551006 | 1.53 | 1.502426 | 1.609 | 1.444
2021-03-13 | 8:00 | 202103013A | 2021/3/13 8:00 | 1.516874 | 1.53299 | 1.539858 | 1.533878 | 1.525103 | 1.570777 | 1.560985 | 1.556669 | 1.586102 | Mon | 1.547026 | 1.586102 | 1.516874 | 0.06922726 | 1.46 | 1.6 | 1.551006 | 1.53 | 1.502426 | 1.609 | 1.444
2021-03-13 | 10:00 |  | 2021/3/13 10:00 | 1.52006 | 1.519948 | 1.547352 | 1.530544 | 1.538071 | 1.599808 | 1.584518 | 1.573465 | 1.558192 | Mon | 1.55244 | 1.599808 | 1.519948 | 0.07986044 | 1.46 | 1.6 | 1.551006 | 1.53 | 1.502426 | 1.609 | 1.444
2021-03-13 | 12:00 |  | 2021/3/13 12:00 | 1.493171 | 1.52078 | 1.523501 | 1.485951 | 1.506667 | 1.559311 | 1.534734 | 1.546738 | 1.563531 | Mon | 1.526043 | 1.563531 | 1.485951 | 0.07757964 | 1.46 | 1.6 | 1.551006 | 1.53 | 1.502426 | 1.609 | 1.444
2021-03-13 | 14:00 |  | 2021/3/13 14:00 | 1.477889 | 1.522696 | 1.531083 | 1.465519 | 1.489664 | 1.532253 | 1.507768 | 1.541785 | 1.537712 | Mon | 1.511819 | 1.541785 | 1.465519 | 0.07626545 | 1.46 | 1.6 | 1.551006 | 1.53 | 1.502426 | 1.609 | 1.444
2021-03-13 | 16:00 |  | 2021/3/13 16:00 | 1.503586 | 1.488343 | 1.531362 | 1.496173 | 1.517171 | 1.557959 | 1.523144 | 1.512124 | 1.520889 | Mon | 1.51675 | 1.557959 | 1.488343 | 0.0696155 | 1.46 | 1.6 | 1.551006 | 1.53 | 1.502426 | 1.609 | 1.444
2021-03-14 | 8:00 | 202103014A | 2021/3/14 8:00 | 1.497662 | 1.520921 | 1.505515 | 1.491312 | 1.544372 | 1.579292 | 1.566497 | 1.548536 | 1.574301 | Tue | 1.53649 | 1.579292 | 1.491312 | 0.08797921 | 1.46 | 1.6 | 1.551006 | 1.53 | 1.502426 | 1.609 | 1.444
2021-03-14 | 10:00 |  | 2021/3/14 10:00 | 1.534591 | 1.514319 | 1.507245 | 1.50747 | 1.540746 | 1.553402 | 1.547881 | 1.539656 | 1.538181 | Tue | 1.531499 | 1.553402 | 1.507245 | 0.04615623 | 1.46 | 1.6 | 1.551006 | 1.53 | 1.502426 | 1.609 | 1.444
2021-03-14 | 12:00 |  | 2021/3/14 12:00 | 1.47839 | 1.498029 | 1.526912 | 1.471737 | 1.495891 | 1.542081 | 1.545041 | 1.507757 | 1.518501 | Tue | 1.509371 | 1.545041 | 1.471737 | 0.07330312 | 1.46 | 1.6 | 1.551006 | 1.53 | 1.502426 | 1.609 | 1.444
2021-03-14 | 14:00 |  | 2021/3/14 14:00 | 1.480213 | 1.524885 | 1.533112 | 1.467591 | 1.531695 | 1.55542 | 1.525321 | 1.520821 | 1.515339 | Tue | 1.517155 | 1.55542 | 1.467591 | 0.08782926 | 1.46 | 1.6 | 1.551006 | 1.53 | 1.502426 | 1.609 | 1.444
2021-03-14 | 16:00 |  | 2021/3/14 16:00 | 1.477933 | 1.517063 | 1.489206 | 1.49339 | 1.496557 | 1.525365 | 1.526853 | 1.540764 | 1.563256 | Tue | 1.514488 | 1.563256 | 1.477933 | 0.08532379 | 1.46 | 1.6 | 1.551006 | 1.53 | 1.502426 | 1.609 | 1.444
2021-03-15 | 8:00 | 202103015A | 2021/3/15 8:00 | 1.492402 | 1.505906 | 1.495275 | 1.509858 | 1.507221 | 1.572875 | 1.521459 | 1.544751 | 1.517787 | Wed | 1.518615 | 1.572875 | 1.492402 | 0.08047309 | 1.46 | 1.6 | 1.551006 | 1.53 | 1.502426 | 1.609 | 1.444
2021-03-15 | 10:00 |  | 2021/3/15 10:00 | 1.510358 | 1.511815 | 1.508693 | 1.482312 | 1.498158 | 1.558777 | 1.514071 | 1.520386 | 1.550602 | Wed | 1.517241 | 1.558777 | 1.482312 | 0.07646456 | 1.46 | 1.6 | 1.551006 | 1.53 | 1.502426 | 1.609 | 1.444
2021-03-15 | 12:00 |  | 2021/3/15 12:00 | 1.520965 | 1.532408 | 1.530991 | 1.503357 | 1.491967 | 1.533407 | 1.551011 | 1.5432 | 1.517415 | Wed | 1.524969 | 1.551011 | 1.491967 | 0.05904386 | 1.46 | 1.6 | 1.551006 | 1.53 | 1.502426 | 1.609 | 1.444
2021-03-15 | 14:00 |  | 2021/3/15 14:00 | 1.521334 | 1.489653 | 1.52362 | 1.478293 | 1.532849 | 1.5619 | 1.527434 | 1.537689 | 1.543461 | Wed | 1.524026 | 1.5619 | 1.478293 | 0.0836072 | 1.46 | 1.6 | 1.551006 | 1.53 | 1.502426 | 1.609 | 1.444
2021-03-15 | 16:00 |  | 2021/3/15 16:00 | 1.499327 | 1.526332 | 1.487008 | 1.493051 | 1.534912 | 1.530612 | 1.52217 | 1.532631 | 1.538893 | Wed | 1.518326 | 1.538893 | 1.487008 | 0.0518848 | 1.46 | 1.6 | 1.551006 | 1.53 | 1.502426 | 1.609 | 1.444
2021-03-16 | 8:00 | 202103016A | 2021/3/16 8:00 | 1.51887 | 1.503205 | 1.498202 | 1.52236 | 1.519602 | 1.554751 | 1.532795 | 1.551767 | 1.54742 | Thu | 1.527664 | 1.554751 | 1.498202 | 0.05654902 | 1.46 | 1.6 | 1.551006 | 1.53 | 1.502426 | 1.609 | 1.444
2021-03-16 | 10:00 |  | 2021/3/16 10:00 | 1.514558 | 1.503687 | 1.493592 | 1.487375 | 1.510992 | 1.563824 | 1.506238 | 1.54916 | 1.524416 | Thu | 1.517094 | 1.563824 | 1.487375 | 0.07644937 | 1.46 | 1.6 | 1.551006 | 1.53 | 1.502426 | 1.609 | 1.444
2021-03-16 | 12:00 |  | 2021/3/16 12:00 | 1.478595 | 1.533718 | 1.508004 | 1.479686 | 1.52911 | 1.546857 | 1.535399 | 1.523063 | 1.529882 | Thu | 1.518257 | 1.546857 | 1.478595 | 0.06826199 | 1.46 | 1.6 | 1.551006 | 1.53 | 1.502426 | 1.609 | 1.444
2021-03-16 | 14:00 |  | 2021/3/16 14:00 | 1.484162 | 1.512825 | 1.510217 | 1.493873 | 1.527748 | 1.564242 | 1.534147 | 1.530993 | 1.543742 | Thu | 1.522439 | 1.564242 | 1.484162 | 0.08008015 | 1.46 | 1.6 | 1.551006 | 1.53 | 1.502426 | 1.609 | 1.444
2021-03-16 | 16:00 |  | 2021/3/16 16:00 | 1.486292 | 1.523575 | 1.485925 | 1.479029 | 1.489517 | 1.550411 | 1.518406 | 1.521538 | 1.55842 | Thu | 1.512568 | 1.55842 | 1.479029 | 0.07939108 | 1.46 | 1.6 | 1.551006 | 1.53 | 1.502426 | 1.609 | 1.444
2021-03-17 | 8:00 | 202103017A | 2021/3/17 8:00 | 1.499747 | 1.535592 | 1.520697 | 1.521916 | 1.531085 | 1.563314 | 1.554146 | 1.555155 | 1.55276 | Fri | 1.537157 | 1.563314 | 1.499747 | 0.06356762 | 1.46 | 1.6 | 1.551006 | 1.53 | 1.502426 | 1.609 | 1.444
2021-03-17 | 10:00 |  | 2021/3/17 10:00 | 1.48863 | 1.526032 | 1.516625 | 1.47118 | 1.501256 | 1.537509 | 1.512346 | 1.536284 | 1.532709 | Fri | 1.513619 | 1.537509 | 1.47118 | 0.066329 | 1.46 | 1.6 | 1.551006 | 1.53 | 1.502426 | 1.609 | 1.444
2021-03-17 | 12:00 |  | 2021/3/17 12:00 | 1.523565 | 1.521484 | 1.489519 | 1.497805 | 1.500932 | 1.572402 | 1.548731 | 1.548562 | 1.524906 | Fri | 1.525323 | 1.572402 | 1.489519 | 0.08288293 | 1.46 | 1.6 | 1.551006 | 1.53 | 1.502426 | 1.609 | 1.444
2021-03-17 | 14:00 |  | 2021/3/17 14:00 | 1.508158 | 1.525859 | 1.509089 | 1.513315 | 1.486546 | 1.542493 | 1.529999 | 1.541608 | 1.55029 | Fri | 1.52304 | 1.55029 | 1.486546 | 0.06374439 | 1.46 | 1.6 | 1.551006 | 1.53 | 1.502426 | 1.609 | 1.444
2021-03-17 | 16:00 |  | 2021/3/17 16:00 | 1.519206 | 1.50245 | 1.515458 | 1.476027 | 1.524821 | 1.562294 | 1.510116 | 1.539791 | 1.515336 | Fri | 1.518389 | 1.562294 | 1.476027 | 0.0862674 | 1.46 | 1.6 | 1.551006 | 1.53 | 1.502426 | 1.609 | 1.444
2021-03-18 | 8:00 | 202103018A | 2021/3/18 8:00 | 1.547047 | 1.543926 | 1.557899 | 1.532956 | 1.537133 | 1.602939 | 1.565951 | 1.583921 | 1.599433 | Mon | 1.563467 | 1.602939 | 1.532956 | 0.06998362 | 1.46 | 1.6 | 1.551006 | 1.53 | 1.502426 | 1.609 | 1.444
2021-03-18 | 10:00 |  | 2021/3/18 10:00 | 1.552364 | 1.552397 | 1.544714 | 1.500489 | 1.528339 | 1.595553 | 1.548767 | 1.582115 | 1.56156 | Mon | 1.551811 | 1.595553 | 1.500489 | 0.09506348 | 1.46 | 1.6 | 1.551006 | 1.53 | 1.502426 | 1.609 | 1.444
2021-03-18 | 12:00 |  | 2021/3/18 12:00 | 1.517659 | 1.497363 | 1.488035 | 1.492342 | 1.534086 | 1.533771 | 1.512453 | 1.54516 | 1.560716 | Mon | 1.520176 | 1.560716 | 1.488035 | 0.07268032 | 1.46 | 1.6 | 1.551006 | 1.53 | 1.502426 | 1.609 | 1.444
2021-03-18 | 14:00 |  | 2021/3/18 14:00 | 1.49197 | 1.495075 | 1.512367 | 1.504516 | 1.526508 | 1.555623 | 1.53262 | 1.543986 | 1.523494 | Mon | 1.520684 | 1.555623 | 1.49197 | 0.06365271 | 1.46 | 1.6 | 1.551006 | 1.53 | 1.502426 | 1.609 | 1.444
2021-03-18 | 16:00 |  | 2021/3/18 16:00 | 1.480311 | 1.488128 | 1.486044 | 1.499872 | 1.518226 | 1.540923 | 1.535652 | 1.52494 | 1.524881 | Mon | 1.510997 | 1.540923 | 1.480311 | 0.06061176 | 1.46 | 1.6 | 1.551006 | 1.53 | 1.502426 | 1.609 | 1.444
2021-03-19 | 8:00 | 202103019A | 2021/3/19 8:00 | 1.503085 | 1.506017 | 1.512106 | 1.508398 | 1.53074 | 1.564737 | 1.554781 | 1.525559 | 1.561288 | Tue | 1.529634 | 1.564737 | 1.503085 | 0.06165182 | 1.46 | 1.6 | 1.551006 | 1.53 | 1.502426 | 1.609 | 1.444
2021-03-19 | 10:00 |  | 2021/3/19 10:00 | 1.511258 | 1.513268 | 1.539128 | 1.50818 | 1.512771 | 1.563863 | 1.552885 | 1.550245 | 1.542669 | Tue | 1.532696 | 1.563863 | 1.50818 | 0.05568305 | 1.46 | 1.6 | 1.551006 | 1.53 | 1.502426 | 1.609 | 1.444
2021-03-19 | 12:00 |  | 2021/3/19 12:00 | 1.481525 | 1.494628 | 1.48596 | 1.513409 | 1.495324 | 1.529373 | 1.518058 | 1.515563 | 1.546884 | Tue | 1.508969 | 1.546884 | 1.481525 | 0.06535921 | 1.46 | 1.6 | 1.551006 | 1.53 | 1.502426 | 1.609 | 1.444
2021-03-19 | 14:00 |  | 2021/3/19 14:00 | 1.502583 | 1.48981 | 1.490772 | 1.513314 | 1.489974 | 1.55249 | 1.520811 | 1.554323 | 1.520428 | Tue | 1.514945 | 1.554323 | 1.48981 | 0.06451212 | 1.46 | 1.6 | 1.551006 | 1.53 | 1.502426 | 1.609 | 1.444
2021-03-19 | 16:00 |  | 2021/3/19 16:00 | 1.500459 | 1.524786 | 1.51325 | 1.509938 | 1.522613 | 1.548948 | 1.540942 | 1.540948 | 1.547235 | Tue | 1.52768 | 1.548948 | 1.500459 | 0.04848928 | 1.46 | 1.6 | 1.551006 | 1.53 | 1.502426 | 1.609 | 1.444
2021-03-20 | 8:00 | 202103020A | 2021/3/20 8:00 | 1.510952 | 1.488841 | 1.509034 | 1.472728 | 1.507461 | 1.547195 | 1.515904 | 1.546186 | 1.563162 | Wed | 1.51794 | 1.563162 | 1.472728 | 0.09043348 | 1.46 | 1.6 | 1.551006 | 1.53 | 1.502426 | 1.609 | 1.444
2021-03-20 | 10:00 |  | 2021/3/20 10:00 | 1.509609 | 1.504045 | 1.486646 | 1.50689 | 1.502395 | 1.565209 | 1.527205 | 1.549408 | 1.528591 | Wed | 1.52 | 1.565209 | 1.486646 | 0.07856293 | 1.46 | 1.6 | 1.551006 | 1.53 | 1.502426 | 1.609 | 1.444
2021-03-20 | 12:00 |  | 2021/3/20 12:00 | 1.479037 | 1.531597 | 1.507857 | 1.480732 | 1.527897 | 1.562238 | 1.54717 | 1.551964 | 1.538703 | Wed | 1.525244 | 1.562238 | 1.479037 | 0.08320149 | 1.46 | 1.6 | 1.551006 | 1.53 | 1.502426 | 1.609 | 1.444
2021-03-20 | 14:00 |  | 2021/3/20 14:00 | 1.496095 | 1.494898 | 1.531425 | 1.483613 | 1.513294 | 1.525228 | 1.544242 | 1.542015 | 1.538968 | Wed | 1.518864 | 1.544242 | 1.483613 | 0.06062866 | 1.46 | 1.6 | 1.551006 | 1.53 | 1.502426 | 1.609 | 1.444
2021-03-20 | 16:00 |  | 2021/3/20 16:00 | 1.524357 | 1.495149 | 1.520492 | 1.503489 | 1.521111 | 1.530508 | 1.534316 | 1.548745 | 1.549976 | Wed | 1.525349 | 1.549976 | 1.495149 | 0.05482764 | 1.46 | 1.6 | 1.551006 | 1.53 | 1.502426 | 1.609 | 1.444
2021-03-21 | 8:00 | 202103021A | 2021/3/21 8:00 | 1.496779 | 1.511474 | 1.54323 | 1.488135 | 1.496245 | 1.569555 | 1.557135 | 1.517784 | 1.547426 | Thu | 1.525307 | 1.569555 | 1.488135 | 0.08141945 | 1.46 | 1.6 | 1.551006 | 1.53 | 1.502426 | 1.609 | 1.444
2021-03-21 | 10:00 |  | 2021/3/21 10:00 | 1.493439 | 1.491259 | 1.505648 | 1.509086 | 1.493686 | 1.560425 | 1.527943 | 1.55109 | 1.542046 | Thu | 1.519402 | 1.560425 | 1.491259 | 0.0691659 | 1.46 | 1.6 | 1.551006 | 1.53 | 1.502426 | 1.609 | 1.444
2021-03-21 | 12:00 |  | 2021/3/21 12:00 | 1.487621 | 1.509459 | 1.489161 | 1.498133 | 1.505066 | 1.531544 | 1.510586 | 1.52091 | 1.547843 | Thu | 1.511147 | 1.547843 | 1.487621 | 0.06022184 | 1.46 | 1.6 | 1.551006 | 1.53 | 1.502426 | 1.609 | 1.444
2021-03-21 | 14:00 |  | 2021/3/21 14:00 | 1.515175 | 1.520377 | 1.489125 | 1.51269 | 1.485985 | 1.572366 | 1.527601 | 1.523419 | 1.553474 | Thu | 1.522246 | 1.572366 | 1.485985 | 0.08638108 | 1.46 | 1.6 | 1.551006 | 1.53 | 1.502426 | 1.609 | 1.444
2021-03-21 | 16:00 |  | 2021/3/21 16:00 | 1.484902 | 1.524848 | 1.512102 | 1.469854 | 1.499579 | 1.537416 | 1.545043 | 1.540767 | 1.545626 | Thu | 1.517793 | 1.545626 | 1.469854 | 0.07577187 | 1.46 | 1.6 | 1.551006 | 1.53 | 1.502426 | 1.609 | 1.444
2021-03-22 | 8:00 | 202103022A | 2021/3/22 8:00 | 1.533567 | 1.536317 | 1.526814 | 1.52378 | 1.54072 | 1.538895 | 1.528888 | 1.516952 | 1.560875 | Fri | 1.53409 | 1.560875 | 1.516952 | 0.04392359 | 1.46 | 1.6 | 1.551006 | 1.53 | 1.502426 | 1.609 | 1.444
2021-03-22 | 10:00 |  | 2021/3/22 10:00 | 1.480678 | 1.516566 | 1.520305 | 1.476537 | 1.52541 | 1.557661 | 1.548504 | 1.515204 | 1.541902 | Fri | 1.520308 | 1.557661 | 1.476537 | 0.08112317 | 1.46 | 1.6 | 1.551006 | 1.53 | 1.502426 | 1.609 | 1.444
2021-03-22 | 12:00 |  | 2021/3/22 12:00 | 1.512411 | 1.521379 | 1.492391 | 1.46713 | 1.493322 | 1.528712 | 1.508983 | 1.551141 | 1.528738 | Fri | 1.511579 | 1.551141 | 1.46713 | 0.08401148 | 1.46 | 1.6 | 1.551006 | 1.53 | 1.502426 | 1.609 | 1.444
2021-03-22 | 14:00 |  | 2021/3/22 14:00 | 1.522323 | 1.520406 | 1.530297 | 1.5003 | 1.490761 | 1.571772 | 1.545392 | 1.541032 | 1.54655 | Fri | 1.52987 | 1.571772 | 1.490761 | 0.08101118 | 1.46 | 1.6 | 1.551006 | 1.53 | 1.502426 | 1.609 | 1.444
2021-03-22 | 16:00 |  | 2021/3/22 16:00 | 1.510344 | 1.52478 | 1.527761 | 1.501756 | 1.512917 | 1.563845 | 1.523911 | 1.538626 | 1.54291 | Fri | 1.527428 | 1.563845 | 1.501756 | 0.06208938 | 1.46 | 1.6 | 1.551006 | 1.53 | 1.502426 | 1.609 | 1.444
2021-03-23 | 8:00 | 202103023A | 2021/3/23 8:00 | 1.518104 | 1.549568 | 1.559978 | 1.552737 | 1.573343 | 1.58923 | 1.553784 | 1.588938 | 1.589146 | Mon | 1.56387 | 1.58923 | 1.518104 | 0.07112601 | 1.46 | 1.6 | 1.551006 | 1.53 | 1.502426 | 1.609 | 1.444
2021-03-23 | 10:00 |  | 2021/3/23 10:00 | 1.548905 | 1.530343 | 1.563812 | 1.541586 | 1.523546 | 1.570904 | 1.538902 | 1.56261 | 1.58887 | Mon | 1.552164 | 1.58887 | 1.523546 | 0.06532436 | 1.46 | 1.6 | 1.551006 | 1.53 | 1.502426 | 1.609 | 1.444
2021-03-23 | 12:00 |  | 2021/3/23 12:00 | 1.481483 | 1.502576 | 1.530254 | 1.499156 | 1.531446 | 1.537676 | 1.529014 | 1.542137 | 1.535641 | Mon | 1.521042 | 1.542137 | 1.481483 | 0.06065386 | 1.46 | 1.6 | 1.551006 | 1.53 | 1.502426 | 1.609 | 1.444
2021-03-23 | 14:00 |  | 2021/3/23 14:00 | 1.476265 | 1.518603 | 1.503086 | 1.513085 | 1.494299 | 1.526392 | 1.531872 | 1.537831 | 1.527676 | Mon | 1.514345 | 1.537831 | 1.476265 | 0.0615661 | 1.46 | 1.6 | 1.551006 | 1.53 | 1.502426 | 1.609 | 1.444
2021-03-23 | 16:00 |  | 2021/3/23 16:00 | 1.476041 | 1.499929 | 1.49785 | 1.472269 | 1.496432 | 1.57267 | 1.551871 | 1.522251 | 1.527274 | Mon | 1.512954 | 1.57267 | 1.472269 | 0.1004011 | 1.46 | 1.6 | 1.551006 | 1.53 | 1.502426 | 1.609 | 1.444
2021-03-24 | 8:00 | 202103024A | 2021/3/24 8:00 | 1.544466 | 1.508269 | 1.529363 | 1.520229 | 1.54901 | 1.593768 | 1.555687 | 1.547243 | 1.580423 | Tue | 1.547607 | 1.593768 | 1.508269 | 0.08549851 | 1.46 | 1.6 | 1.551006 | 1.53 | 1.502426 | 1.609 | 1.444
2021-03-24 | 10:00 |  | 2021/3/24 10:00 | 1.496648 | 1.49718 | 1.511085 | 1.524564 | 1.511727 | 1.570137 | 1.537741 | 1.535507 | 1.56464 | Tue | 1.527692 | 1.570137 | 1.496648 | 0.07348902 | 1.46 | 1.6 | 1.551006 | 1.53 | 1.502426 | 1.609 | 1.444
2021-03-24 | 12:00 |  | 2021/3/24 12:00 | 1.481368 | 1.509973 | 1.523408 | 1.510041 | 1.485964 | 1.546692 | 1.542622 | 1.515098 | 1.550996 | Tue | 1.518462 | 1.550996 | 1.481368 | 0.06962851 | 1.46 | 1.6 | 1.551006 | 1.53 | 1.502426 | 1.609 | 1.444
2021-03-24 | 14:00 |  | 2021/3/24 14:00 | 1.500778 | 1.491302 | 1.515567 | 1.465548 | 1.518757 | 1.560865 | 1.519179 | 1.539178 | 1.564211 | Tue | 1.519487 | 1.564211 | 1.465548 | 0.0986634 | 1.46 | 1.6 | 1.551006 | 1.53 | 1.502426 | 1.609 | 1.444
2021-03-24 | 16:00 |  | 2021/3/24 16:00 | 1.523389 | 1.489621 | 1.518099 | 1.505425 | 1.52959 | 1.54503 | 1.543031 | 1.547466 | 1.550428 | Tue | 1.528009 | 1.550428 | 1.489621 | 0.0608067 | 1.46 | 1.6 | 1.551006 | 1.53 | 1.502426 | 1.609 | 1.444
2021-03-25 | 8:00 | 202103025A | 2021/3/25 8:00 | 1.519695 | 1.527896 | 1.51789 | 1.472471 | 1.505315 | 1.550137 | 1.524225 | 1.537092 | 1.526876 | Wed | 1.520177 | 1.550137 | 1.472471 | 0.07766563 | 1.46 | 1.6 | 1.551006 | 1.53 | 1.502426 | 1.609 | 1.444
2021-03-25 | 10:00 |  | 2021/3/25 10:00 | 1.487491 | 1.518955 | 1.516079 | 1.509878 | 1.509689 | 1.554268 | 1.519095 | 1.531105 | 1.532974 | Wed | 1.519948 | 1.554268 | 1.487491 | 0.06677757 | 1.46 | 1.6 | 1.551006 | 1.53 | 1.502426 | 1.609 | 1.444
2021-03-25 | 12:00 |  | 2021/3/25 12:00 | 1.497694 | 1.492414 | 1.526174 | 1.469423 | 1.497367 | 1.536591 | 1.549312 | 1.507966 | 1.56183 | Wed | 1.515419 | 1.56183 | 1.469423 | 0.09240649 | 1.46 | 1.6 | 1.551006 | 1.53 | 1.502426 | 1.609 | 1.444
2021-03-25 | 14:00 |  | 2021/3/25 14:00 | 1.484784 | 1.491932 | 1.500001 | 1.473827 | 1.531475 | 1.53939 | 1.539439 | 1.511375 | 1.537707 | Wed | 1.512215 | 1.539439 | 1.473827 | 0.06561161 | 1.46 | 1.6 | 1.551006 | 1.53 | 1.502426 | 1.609 | 1.444
2021-03-25 | 16:00 |  | 2021/3/25 16:00 | 1.484409 | 1.529727 | 1.505758 | 1.474083 | 1.505824 | 1.568809 | 1.549794 | 1.533987 | 1.527762 | Wed | 1.520017 | 1.568809 | 1.474083 | 0.09472563 | 1.46 | 1.6 | 1.551006 | 1.53 | 1.502426 | 1.609 | 1.444
2021-03-26 | 8:00 | 202103026A | 2021/3/26 8:00 | 1.487158 | 1.495401 | 1.504553 | 1.519348 | 1.526263 | 1.576977 | 1.519628 | 1.558838 | 1.546206 | Thu | 1.526041 | 1.576977 | 1.487158 | 0.08981867 | 1.46 | 1.6 | 1.551006 | 1.53 | 1.502426 | 1.609 | 1.444
2021-03-26 | 10:00 |  | 2021/3/26 10:00 | 1.506691 | 1.505166 | 1.5048 | 1.481241 | 1.494413 | 1.562258 | 1.542108 | 1.517951 | 1.54013 | Thu | 1.517195 | 1.562258 | 1.481241 | 0.08101628 | 1.46 | 1.6 | 1.551006 | 1.53 | 1.502426 | 1.609 | 1.444
2021-03-26 | 12:00 |  | 2021/3/26 12:00 | 1.486378 | 1.529617 | 1.519403 | 1.488193 | 1.507488 | 1.546479 | 1.517536 | 1.538017 | 1.541259 | Thu | 1.519375 | 1.546479 | 1.486378 | 0.06010073 | 1.46 | 1.6 | 1.551006 | 1.53 | 1.502426 | 1.609 | 1.444
2021-03-26 | 14:00 |  | 2021/3/26 14:00 | 1.515799 | 1.489854 | 1.501338 | 1.473022 | 1.49133 | 1.56693 | 1.511746 | 1.513732 | 1.534034 | Thu | 1.510865 | 1.56693 | 1.473022 | 0.09390858 | 1.46 | 1.6 | 1.551006 | 1.53 | 1.502426 | 1.609 | 1.444
2021-03-26 | 16:00 |  | 2021/3/26 16:00 | 1.505688 | 1.500192 | 1.492009 | 1.512121 | 1.519123 | 1.540637 | 1.514969 | 1.538033 | 1.55189 | Thu | 1.519407 | 1.55189 | 1.492009 | 0.05988102 | 1.46 | 1.6 | 1.551006 | 1.53 | 1.502426 | 1.609 | 1.444
2021-03-27 | 8:00 | 202103027A | 2021/3/27 8:00 | 1.525748 | 1.510167 | 1.501818 | 1.502317 | 1.504872 | 1.555728 | 1.548513 | 1.535935 | 1.568816 | Fri | 1.528213 | 1.568816 | 1.501818 | 0.06699803 | 1.46 | 1.6 | 1.551006 | 1.53 | 1.502426 | 1.609 | 1.444
2021-03-27 | 10:00 |  | 2021/3/27 10:00 | 1.494536 | 1.519737 | 1.52386 | 1.465989 | 1.491187 | 1.562707 | 1.527363 | 1.524092 | 1.550178 | Fri | 1.517739 | 1.562707 | 1.465989 | 0.09671876 | 1.46 | 1.6 | 1.551006 | 1.53 | 1.502426 | 1.609 | 1.444
2021-03-27 | 12:00 |  | 2021/3/27 12:00 | 1.512537 | 1.506842 | 1.491552 | 1.495695 | 1.505059 | 1.533842 | 1.505062 | 1.512639 | 1.52816 | Fri | 1.510154 | 1.533842 | 1.491552 | 0.04229041 | 1.46 | 1.6 | 1.551006 | 1.53 | 1.502426 | 1.609 | 1.444
2021-03-27 | 14:00 |  | 2021/3/27 14:00 | 1.475293 | 1.492305 | 1.49677 | 1.503465 | 1.516385 | 1.554573 | 1.544785 | 1.535779 | 1.5503 | Fri | 1.51885 | 1.554573 | 1.475293 | 0.07928006 | 1.46 | 1.6 | 1.551006 | 1.53 | 1.502426 | 1.609 | 1.444
2021-03-27 | 16:00 |  | 2021/3/27 16:00 | 1.522542 | 1.501176 | 1.513447 | 1.483836 | 1.50631 | 1.528858 | 1.508829 | 1.50947 | 1.545344 | Fri | 1.513312 | 1.545344 | 1.483836 | 0.06150829 | 1.46 | 1.6 | 1.551006 | 1.53 | 1.502426 | 1.609 | 1.444
2021-03-28 | 8:00 | 202103028A | 2021/3/28 8:00 | 1.53111 | 1.561192 | 1.539221 | 1.517759 | 1.532699 | 1.594764 | 1.566283 | 1.579148 | 1.567472 | Mon | 1.554405 | 1.594764 | 1.517759 | 0.07700454 | 1.46 | 1.6 | 1.551006 | 1.53 | 1.502426 | 1.609 | 1.444
2021-03-28 | 10:00 |  | 2021/3/28 10:00 | 1.514067 | 1.561142 | 1.546702 | 1.542063 | 1.515729 | 1.603438 | 1.554769 | 1.57614 | 1.583667 | Mon | 1.555302 | 1.603438 | 1.514067 | 0.08937178 | 1.46 | 1.6 | 1.551006 | 1.53 | 1.502426 | 1.609 | 1.444
2021-03-28 | 12:00 |  | 2021/3/28 12:00 | 1.484143 | 1.504387 | 1.489185 | 1.479587 | 1.513553 | 1.572805 | 1.55085 | 1.521589 | 1.530606 | Mon | 1.516301 | 1.572805 | 1.479587 | 0.09321767 | 1.46 | 1.6 | 1.551006 | 1.53 | 1.502426 | 1.609 | 1.444
2021-03-28 | 14:00 |  | 2021/3/28 14:00 | 1.513695 | 1.534845 | 1.497953 | 1.472105 | 1.524797 | 1.565604 | 1.524695 | 1.542663 | 1.560197 | Mon | 1.526284 | 1.565604 | 1.472105 | 0.0934991 | 1.46 | 1.6 | 1.551006 | 1.53 | 1.502426 | 1.609 | 1.444
2021-03-28 | 16:00 |  | 2021/3/28 16:00 | 1.486144 | 1.531084 | 1.523891 | 1.468285 | 1.489971 | 1.545214 | 1.516739 | 1.545929 | 1.548025 | Mon | 1.517254 | 1.548025 | 1.468285 | 0.07974038 | 1.46 | 1.6 | 1.551006 | 1.53 | 1.502426 | 1.609 | 1.444
2021-03-29 | 8:00 | 202103029A | 2021/3/29 8:00 | 1.518875 | 1.554207 | 1.508997 | 1.486556 | 1.536726 | 1.558925 | 1.531348 | 1.555386 | 1.579946 | Tue | 1.536774 | 1.579946 | 1.486556 | 0.09338949 | 1.46 | 1.6 | 1.551006 | 1.53 | 1.502426 | 1.609 | 1.444
2021-03-29 | 10:00 |  | 2021/3/29 10:00 | 1.51549 | 1.498612 | 1.505734 | 1.476603 | 1.497182 | 1.547489 | 1.544455 | 1.530667 | 1.533744 | Tue | 1.516664 | 1.547489 | 1.476603 | 0.07088682 | 1.46 | 1.6 | 1.551006 | 1.53 | 1.502426 | 1.609 | 1.444
2021-03-29 | 12:00 |  | 2021/3/29 12:00 | 1.519594 | 1.522176 | 1.50482 | 1.49724 | 1.491976 | 1.567362 | 1.522276 | 1.515623 | 1.563826 | Tue | 1.522766 | 1.567362 | 1.491976 | 0.07538646 | 1.46 | 1.6 | 1.551006 | 1.53 | 1.502426 | 1.609 | 1.444
2021-03-29 | 14:00 |  | 2021/3/29 14:00 | 1.515728 | 1.496428 | 1.494347 | 1.50128 | 1.517706 | 1.569192 | 1.506034 | 1.541099 | 1.515037 | Tue | 1.517428 | 1.569192 | 1.494347 | 0.07484473 | 1.46 | 1.6 | 1.551006 | 1.53 | 1.502426 | 1.609 | 1.444
2021-03-29 | 16:00 |  | 2021/3/29 16:00 | 1.492903 | 1.493208 | 1.485484 | 1.489249 | 1.489816 | 1.570559 | 1.526814 | 1.535668 | 1.531801 | Tue | 1.512833 | 1.570559 | 1.485484 | 0.08507473 | 1.46 | 1.6 | 1.551006 | 1.53 | 1.502426 | 1.609 | 1.444
2021-03-30 | 8:00 | 202103030A | 2021/3/30 8:00 | 1.489385 | 1.486014 | 1.533879 | 1.476229 | 1.514636 | 1.530834 | 1.528839 | 1.534142 | 1.558838 | Wed | 1.516977 | 1.558838 | 1.476229 | 0.0826088 | 1.46 | 1.6 | 1.551006 | 1.53 | 1.502426 | 1.609 | 1.444
2021-03-30 | 10:00 |  | 2021/3/30 10:00 | 1.523019 | 1.487187 | 1.524039 | 1.482328 | 1.533635 | 1.543025 | 1.530514 | 1.526767 | 1.555068 | Wed | 1.522842 | 1.555068 | 1.482328 | 0.07274022 | 1.46 | 1.6 | 1.551006 | 1.53 | 1.502426 | 1.609 | 1.444
2021-03-30 | 12:00 |  | 2021/3/30 12:00 | 1.510123 | 1.485059 | 1.491444 | 1.494782 | 1.530411 | 1.527672 | 1.519584 | 1.511941 | 1.54066 | Wed | 1.512408 | 1.54066 | 1.485059 | 0.05560098 | 1.46 | 1.6 | 1.551006 | 1.53 | 1.502426 | 1.609 | 1.444
2021-03-30 | 14:00 |  | 2021/3/30 14:00 | 1.520131 | 1.492751 | 1.532834 | 1.467455 | 1.490106 | 1.549183 | 1.509471 | 1.536341 | 1.532825 | Wed | 1.514566 | 1.549183 | 1.467455 | 0.08172766 | 1.46 | 1.6 | 1.551006 | 1.53 | 1.502426 | 1.609 | 1.444
2021-03-30 | 16:00 |  | 2021/3/30 16:00 | 1.48925 | 1.503621 | 1.513786 | 1.50015 | 1.499835 | 1.549082 | 1.538516 | 1.511878 | 1.545788 | Wed | 1.516878 | 1.549082 | 1.48925 | 0.05983236 | 1.46 | 1.6 | 1.551006 | 1.53 | 1.502426 | 1.609 | 1.444
|  |  | 平均値 | 1.507499 | 1.517522 | 1.517744 | 1.498483 | 1.517229 | 1.557838 | 1.537918 | 1.538318 | 1.547894 |  | 1.526716 |  |  | 0.07207767
|  |  | MAX | 1.575375 | 1.599 | 1.595 | 1.56915 | 1.594463 | 1.604725 | 1.603364 | 1.601173 | 1.604895 | [5 empty] | 平均値 | 1.526716 |  | 1.551006 | 1.502426
|  |  | MIN | 1.460043 | 1.470378 | 1.470023 | 1.455032 | 1.46 | 1.510089 | 1.465 | 1.490552 | 1.501077 |  | UCL | 1.551006 |  |  | σ | 0.0275435
|  |  | 標準偏差 | 0.02020471 | 0.02045824 | 0.02064265 | 0.02033094 | 0.02013246 | 0.01983597 | 0.02098651 | 0.02036059 | 0.02027215 |  | LCL | 1.502426 |  |  | 平均値＋３σ | 1.609347
|  |  | 工程能力指数Cp | 1.154846 | 1.140535 | 1.130346 | 1.147676 | 1.158991 | 1.176314 | 1.111826 | 1.146005 | 1.151005 | [5 empty] | 平均値-３σ | 1.444086
|  |  | Cpu | 1.526059 | 1.343847 | 1.328255 | 1.664401 | 1.370444 | 0.7085147 | 0.9860582 | 1.009828 | 0.8567739
|  |  | Cpｌ | 0.783634 | 0.9372225 | 0.9324374 | 0.6309514 | 0.9475366 | 1.644114 | 1.237593 | 1.282182 | 1.445235
|  |  | Cpk | 0.783634 | 0.9372225 | 0.9324374 | 0.6309514 | 0.9475366 | 0.7085147 | 0.9860582 | 1.009828 | 0.8567739
[19 empty] | n | A2 | D4 | D3
[19 empty] | 2 | 1.88 | 3.267 | 0
[19 empty] | 3 | 1.023 | 2.575 | 0
[19 empty] | 4 | 0.729 | 2.282 | 0
[19 empty] | 5 | 0.577 | 2.115 | 0
[19 empty] | 6 | 0.483 | 2.004 | 0
[19 empty] | 7 | 0.419 | 1.924 | 0.076
[19 empty] | 8 | 0.373 | 1.864 | 0.136
[19 empty] | 9 | 0.337 | 1.816 | 0.184
[19 empty] | 10 | 0.308 | 1.777 | 0.223
𝑥 ̿
𝑅 ̅

## 5.A工程検査②
外観検査（抜取り検査品） | [6 empty] | 画像検査不良品
作業日 | ヒケ | キズ | バリ | 異物 | 判定 |  | ヒケ | キズ | バリ | 割れ | 付着異物 | その他
2020/4/1 8:00 | なし | なし | なし | なし | 適合 |  | 2 |  | 5
2020/4/2 8:00 | なし | なし | なし | なし | 適合
2020/4/3 8:00 | なし | なし | なし | なし | 適合
2020/4/4 8:00 | なし | なし | なし | なし | 適合
2020/4/5 8:00 | なし | なし | なし | なし | 適合
2020/4/6 8:00 | なし | なし | なし | なし | 適合 |  |  | 1 | 3
2020/4/7 8:00 | なし | なし | なし | なし | 適合
2020/4/8 8:00 | なし | なし | なし | なし | 適合
2020/4/9 8:00 | なし | なし | なし | なし | 適合
2020/4/10 8:00 | なし | なし | なし | なし | 適合
2020/4/11 8:00 | なし | なし | なし | なし | 適合 |  |  |  | 3
2020/4/12 8:00 | なし | なし | なし | なし | 適合 |  |  |  | 1
2020/4/13 8:00 | なし | なし | なし | なし | 適合
2020/4/14 8:00 | なし | なし | なし | なし | 適合
2020/4/15 8:00 | なし | なし | なし | なし | 適合
2020/4/16 8:00 | なし | なし | なし | なし | 適合 |  |  | 1 | 4 | 1
2020/4/17 8:00 | なし | なし | なし | なし | 適合
2020/4/18 8:00 | なし | なし | なし | なし | 適合
2020/4/19 8:00 | なし | なし | なし | なし | 適合
2020/4/20 8:00 | なし | なし | なし | なし | 適合
2020/4/21 8:00 | なし | なし | なし | なし | 適合 |  |  |  | 3 | 1
2020/4/22 8:00 | なし | なし | なし | なし | 適合
2020/4/23 8:00 | なし | なし | なし | なし | 適合
2020/4/24 8:00 | なし | なし | なし | なし | 適合
2020/4/25 8:00 | なし | なし | なし | なし | 適合
2020/4/26 8:00 | なし | なし | なし | なし | 適合 |  |  | 1 | 2
2020/4/27 8:00 | なし | なし | なし | なし | 適合
2020/4/28 8:00 | なし | なし | なし | なし | 適合
2020/4/29 8:00 | なし | なし | なし | なし | 適合
2020/4/30 8:00 | なし | なし | なし | なし | 適合
2020/5/6 8:00 | なし | なし | なし | なし | 適合 |  |  |  | 2
2020/5/7 8:00 | なし | なし | なし | なし | 適合 |  |  |  | 1
2020/5/8 8:00 | なし | なし | なし | なし | 適合
2020/5/9 8:00 | なし | なし | なし | なし | 適合
2020/5/10 8:00 | なし | なし | なし | なし | 適合
2020/5/11 8:00 | なし | なし | なし | なし | 適合 |  |  |  | 3
2020/5/12 8:00 | なし | なし | なし | なし | 適合
2020/5/13 8:00 | なし | なし | なし | なし | 適合
2020/5/14 8:00 | なし | なし | なし | なし | 適合
2020/5/15 8:00 | なし | なし | なし | なし | 適合
2020/5/16 8:00 | なし | なし | なし | なし | 適合 |  |  |  | 4 | 1 |  | 1
2020/5/17 8:00 | なし | なし | なし | なし | 適合 | [5 empty] | 1
2020/5/18 8:00 | なし | なし | なし | なし | 適合
2020/5/19 8:00 | なし | なし | なし | なし | 適合
2020/5/20 8:00 | なし | なし | なし | なし | 適合
2020/5/21 8:00 | なし | なし | なし | なし | 適合 |  |  |  | 2
2020/5/22 8:00 | なし | なし | なし | なし | 適合 |  |  |  | 2
2020/5/23 8:00 | なし | なし | なし | なし | 適合
2020/5/24 8:00 | なし | なし | なし | なし | 適合
2020/5/25 8:00 | なし | なし | なし | なし | 適合
2020/5/26 8:00 | なし | なし | なし | なし | 適合 |  |  | 1 | 3
2020/5/27 8:00 | なし | なし | なし | なし | 適合
2020/5/28 8:00 | なし | なし | なし | なし | 適合
2020/5/29 8:00 | なし | なし | なし | なし | 適合
2020/5/30 8:00 | なし | なし | なし | なし | 適合
2020/5/31 8:00 | なし | なし | なし | なし | 適合 |  |  |  | 2
2020/6/1 8:00 | なし | なし | なし | なし | 適合
2020/6/2 8:00 | なし | なし | なし | なし | 適合
2020/6/3 8:00 | なし | なし | なし | なし | 適合
2020/6/4 8:00 | なし | なし | なし | なし | 適合
2020/6/5 8:00 | なし | なし | なし | なし | 適合 |  |  |  | 3
2020/6/6 8:00 | なし | なし | なし | なし | 適合
2020/6/7 8:00 | なし | なし | なし | なし | 適合
2020/6/8 8:00 | なし | なし | なし | なし | 適合
2020/6/9 8:00 | なし | なし | なし | なし | 適合 |  |  |  | 1
2020/6/10 8:00 | なし | なし | なし | なし | 適合 |  |  |  | 2
2020/6/11 8:00 | なし | なし | なし | なし | 適合
2020/6/12 8:00 | なし | なし | なし | なし | 適合
2020/6/13 8:00 | なし | なし | なし | なし | 適合
2020/6/14 8:00 | なし | なし | なし | なし | 適合
2020/6/15 8:00 | なし | なし | なし | なし | 適合 |  |  |  | 2
2020/6/16 8:00 | なし | なし | なし | なし | 適合
2020/6/17 8:00 | なし | なし | なし | なし | 適合
2020/6/18 8:00 | なし | なし | なし | なし | 適合
2020/6/19 8:00 | なし | なし | なし | なし | 適合
2020/6/20 8:00 | なし | なし | なし | なし | 適合 |  |  |  | 3
2020/6/21 8:00 | なし | なし | なし | なし | 適合
2020/6/22 8:00 | なし | なし | なし | なし | 適合
2020/6/23 8:00 | なし | なし | なし | なし | 適合
2020/6/24 8:00 | なし | なし | なし | なし | 適合
2020/6/25 8:00 | なし | なし | なし | なし | 適合 |  |  |  | 1
2020/6/26 8:00 | なし | なし | なし | なし | 適合
2020/6/27 8:00 | なし | なし | なし | なし | 適合
2020/6/28 8:00 | なし | なし | なし | なし | 適合
2020/6/29 8:00 | なし | なし | なし | なし | 適合
2020/6/30 8:00 | なし | なし | なし | なし | 適合 |  |  |  | 1
2020/7/1 8:00 | なし | なし | なし | なし | 適合
2020/7/2 8:00 | なし | なし | なし | なし | 適合
2020/7/3 8:00 | なし | なし | なし | なし | 適合
2020/7/4 8:00 | なし | なし | なし | なし | 適合
2020/7/5 8:00 | なし | なし | なし | なし | 適合 |  |  |  | 2
2020/7/6 8:00 | なし | なし | なし | なし | 適合
2020/7/7 8:00 | なし | なし | なし | なし | 適合
2020/7/8 8:00 | なし | なし | なし | なし | 適合
2020/7/9 8:00 | なし | なし | なし | なし | 適合 |  |  |  | 1
2020/7/10 8:00 | なし | なし | なし | なし | 適合 |  |  | 1 | 6 | 1 |  | 1
2020/7/11 8:00 | なし | なし | なし | なし | 適合 | [5 empty] | 1
2020/7/12 8:00 | なし | なし | なし | なし | 適合
2020/7/13 8:00 | なし | なし | なし | なし | 適合
2020/7/14 8:00 | なし | なし | なし | なし | 適合
2020/7/15 8:00 | なし | なし | なし | なし | 適合 |  |  |  | 3
2020/7/16 8:00 | なし | なし | なし | なし | 適合
2020/7/17 8:00 | なし | なし | なし | なし | 適合
2020/7/18 8:00 | なし | なし | なし | なし | 適合
2020/7/19 8:00 | なし | なし | なし | なし | 適合
2020/7/20 8:00 | なし | なし | なし | なし | 適合 |  |  |  | 5 | 1
2020/7/21 8:00 | なし | なし | なし | なし | 適合
2020/7/22 8:00 | なし | なし | なし | なし | 適合 |  |  |  | 1
2020/7/23 8:00 | なし | なし | なし | なし | 適合 |  |  |  | 2
2020/7/24 8:00 | なし | なし | なし | なし | 適合 |  |  |  | 1
2020/7/25 8:00 | なし | なし | なし | なし | 適合 |  |  |  | 4
2020/7/26 8:00 | なし | なし | なし | なし | 適合 |  |  |  | 1
2020/7/27 8:00 | なし | なし | なし | なし | 適合
2020/7/28 8:00 | なし | なし | なし | なし | 適合
2020/7/29 8:00 | なし | なし | なし | なし | 適合 |  |  |  | 1
2020/7/30 8:00 | なし | なし | なし | なし | 適合 |  |  | 1 | 4
2020/7/31 8:00 | なし | なし | なし | なし | 適合 |  |  |  | 2
2020/8/1 8:00 | なし | なし | なし | なし | 適合 |  |  |  | 2
2020/8/2 8:00 | なし | なし | なし | なし | 適合 |  |  |  | 1
2020/8/3 8:00 | なし | なし | なし | なし | 適合
2020/8/4 8:00 | なし | なし | なし | なし | 適合 |  |  | 1 | 6
2020/8/5 8:00 | なし | なし | なし | なし | 適合 |  |  |  | 1 |  | 1
2020/8/6 8:00 | なし | なし | なし | なし | 適合 |  |  |  | 1 |  |  | 1
2020/8/7 8:00 | なし | なし | なし | なし | 適合 |  |  |  | 1
2020/8/8 8:00 | なし | なし | なし | なし | 適合 |  |  |  | 1
2020/8/14 8:00 | なし | なし | なし | なし | 適合 |  |  |  | 7
2020/8/15 8:00 | なし | なし | なし | なし | 適合 |  |  |  | 4
2020/8/16 8:00 | なし | なし | なし | なし | 適合
2020/8/17 8:00 | なし | なし | なし | なし | 適合
2020/8/18 8:00 | なし | なし | なし | なし | 適合 |  |  |  | 1
2020/8/19 8:00 | なし | なし | なし | なし | 適合 |  |  | 1 | 8 | 1
2020/8/20 8:00 | なし | なし | なし | なし | 適合 |  |  |  | 2 |  | 1
2020/8/21 8:00 | なし | なし | なし | なし | 適合 | [6 empty] | 1
2020/8/22 8:00 | なし | なし | なし | なし | 適合 |  |  |  | 1
2020/8/23 8:00 | なし | なし | なし | なし | 適合 |  |  |  | 1
2020/8/24 8:00 | なし | なし | なし | なし | 適合 |  |  | 1 | 7 | 1
2020/8/25 8:00 | なし | なし | なし | なし | 適合 |  |  |  | 1 |  | 1
2020/8/26 8:00 | なし | なし | なし | なし | 適合 |  |  |  | 1
2020/8/27 8:00 | なし | なし | なし | なし | 適合 |  |  |  | 2
2020/8/28 8:00 | なし | なし | なし | なし | 適合 |  |  |  | 2
2020/8/29 8:00 | なし | なし | なし | なし | 適合 |  |  | 1 | 5
2020/8/30 8:00 | なし | なし | なし | なし | 適合 |  |  |  | 1 |  | 1
2020/8/31 8:00 | なし | なし | なし | なし | 適合
2020/9/1 8:00 | なし | なし | なし | なし | 適合 |  |  |  | 2
2020/9/2 8:00 | なし | なし | なし | なし | 適合 |  |  |  | 1
2020/9/3 8:00 | なし | なし | なし | なし | 適合 |  |  |  | 4 | 1
2020/9/4 8:00 | なし | なし | なし | なし | 適合 |  |  |  | 2 |  | 1
2020/9/5 8:00 | なし | なし | なし | なし | 適合
2020/9/6 8:00 | なし | なし | なし | なし | 適合 |  |  |  | 1
2020/9/7 8:00 | なし | なし | なし | なし | 適合 |  |  |  | 1
2020/9/8 8:00 | なし | なし | なし | なし | 適合 |  |  |  | 4
2020/9/9 8:00 | なし | なし | なし | なし | 適合 |  |  |  | 1
2020/9/10 8:00 | なし | なし | なし | なし | 適合
2020/9/11 8:00 | なし | なし | なし | なし | 適合
2020/9/12 8:00 | なし | なし | なし | なし | 適合
2020/9/13 8:00 | なし | なし | なし | なし | 適合 |  |  |  | 5 | 1 |  | 1
2020/9/14 8:00 | なし | なし | なし | なし | 適合 |  |  |  | 1 |  | 1
2020/9/15 8:00 | なし | なし | なし | なし | 適合
2020/9/16 8:00 | なし | なし | なし | なし | 適合
2020/9/17 8:00 | なし | なし | なし | なし | 適合
2020/9/18 8:00 | なし | なし | なし | なし | 適合 |  |  |  | 2
2020/9/19 8:00 | なし | なし | なし | なし | 適合 |  |  |  | 1
2020/9/20 8:00 | なし | なし | なし | なし | 適合
2020/9/21 8:00 | なし | なし | なし | なし | 適合 |  |  |  | 1
2020/9/22 8:00 | なし | なし | なし | なし | 適合
2020/9/23 8:00 | なし | なし | なし | なし | 適合 |  |  |  | 3
2020/9/24 8:00 | なし | なし | なし | なし | 適合 |  |  |  | 1 |  | 1
2020/9/25 8:00 | なし | なし | なし | なし | 適合
2020/9/26 8:00 | なし | なし | なし | なし | 適合
2020/9/27 8:00 | なし | なし | なし | なし | 適合
2020/9/28 8:00 | なし | なし | なし | なし | 適合 |  |  |  | 3
2020/9/29 8:00 | なし | なし | なし | なし | 適合
2020/9/30 8:00 | なし | なし | なし | なし | 適合
2020/10/1 8:00 | なし | なし | なし | なし | 適合
2020/10/2 8:00 | なし | なし | なし | なし | 適合
2020/10/3 8:00 | なし | なし | なし | なし | 適合 |  |  |  | 3
2020/10/4 8:00 | なし | なし | なし | なし | 適合
2020/10/5 8:00 | なし | なし | なし | なし | 適合
2020/10/6 8:00 | なし | なし | なし | なし | 適合
2020/10/7 8:00 | なし | なし | なし | なし | 適合
2020/10/8 8:00 | なし | なし | なし | なし | 適合 |  |  |  | 2
2020/10/9 8:00 | なし | なし | なし | なし | 適合
2020/10/10 8:00 | なし | なし | なし | なし | 適合
2020/10/11 8:00 | なし | なし | なし | なし | 適合
2020/10/12 8:00 | なし | なし | なし | なし | 適合
2020/10/13 8:00 | なし | なし | なし | なし | 適合 |  |  |  | 1
2020/10/14 8:00 | なし | なし | なし | なし | 適合
2020/10/15 8:00 | なし | なし | なし | なし | 適合
2020/10/16 8:00 | なし | なし | なし | なし | 適合
2020/10/17 8:00 | なし | なし | なし | なし | 適合
2020/10/18 8:00 | なし | なし | なし | なし | 適合 |  |  |  | 2
2020/10/19 8:00 | なし | なし | なし | なし | 適合 |  |  |  | 1
2020/10/20 8:00 | なし | なし | なし | なし | 適合
2020/10/21 8:00 | なし | なし | なし | なし | 適合
2020/10/22 8:00 | なし | なし | なし | なし | 適合
2020/10/23 8:00 | なし | なし | なし | なし | 適合 |  |  |  | 3 | 1
2020/10/24 8:00 | なし | なし | なし | なし | 適合 |  |  |  | 1
2020/10/25 8:00 | なし | なし | なし | なし | 適合
2020/10/26 8:00 | なし | なし | なし | なし | 適合
2020/10/27 8:00 | なし | なし | なし | なし | 適合
2020/10/28 8:00 | なし | なし | なし | なし | 適合 |  |  |  | 2
2020/10/29 8:00 | なし | なし | なし | なし | 適合
2020/10/30 8:00 | なし | なし | なし | なし | 適合
2020/11/1 8:00 | なし | なし | なし | なし | 適合
2020/11/2 8:00 | なし | なし | なし | なし | 適合
2020/11/3 8:00 | なし | なし | なし | なし | 適合 |  |  | 1 | 3
2020/11/4 8:00 | なし | なし | なし | なし | 適合
2020/11/5 8:00 | なし | なし | なし | なし | 適合
2020/11/6 8:00 | なし | なし | なし | なし | 適合
2020/11/7 8:00 | なし | なし | なし | なし | 適合
2020/11/8 8:00 | なし | なし | なし | なし | 適合 |  |  |  | 3
2020/11/9 8:00 | なし | なし | なし | なし | 適合
2020/11/10 8:00 | なし | なし | なし | なし | 適合
2020/11/11 8:00 | なし | なし | なし | なし | 適合
2020/11/12 8:00 | なし | なし | なし | なし | 適合
2020/11/13 8:00 | なし | なし | なし | なし | 適合 |  |  |  | 2
2020/11/14 8:00 | なし | なし | なし | なし | 適合
2020/11/15 8:00 | なし | なし | なし | なし | 適合
2020/11/16 8:00 | なし | なし | なし | なし | 適合
2020/11/17 8:00 | なし | なし | なし | なし | 適合
2020/11/18 8:00 | なし | なし | なし | なし | 適合 |  |  |  | 1
2020/11/19 8:00 | なし | なし | なし | なし | 適合
2020/11/20 8:00 | なし | なし | なし | なし | 適合
2020/11/21 8:00 | なし | なし | なし | なし | 適合
2020/11/22 8:00 | なし | なし | なし | なし | 適合
2020/11/23 8:00 | なし | なし | なし | なし | 適合 |  |  |  | 2
2020/11/24 8:00 | なし | なし | なし | なし | 適合
2020/11/25 8:00 | なし | なし | なし | なし | 適合
2020/11/26 8:00 | なし | なし | なし | なし | 適合
2020/11/27 8:00 | なし | なし | なし | なし | 適合
2020/11/28 8:00 | なし | なし | なし | なし | 適合
2020/11/29 8:00 | なし | なし | なし | なし | 適合
2020/11/30 8:00 | なし | なし | なし | なし | 適合
2020/12/1 8:00 | なし | なし | なし | なし | 適合
2020/12/2 8:00 | なし | なし | なし | なし | 適合
2020/12/3 8:00 | なし | なし | なし | なし | 適合 |  |  |  | 1
2020/12/4 8:00 | なし | なし | なし | なし | 適合
2020/12/5 8:00 | なし | なし | なし | なし | 適合 |  | 2
2020/12/6 8:00 | なし | なし | なし | なし | 適合 |  | 1
2020/12/7 8:00 | なし | なし | なし | なし | 適合
2020/12/8 8:00 | なし | なし | なし | なし | 適合 |  |  |  | 1
2020/12/9 8:00 | なし | なし | なし | なし | 適合 |  | 1
2020/12/10 8:00 | なし | なし | なし | なし | 適合 |  | 1
2020/12/11 8:00 | なし | なし | なし | なし | 適合
2020/12/12 8:00 | なし | なし | なし | なし | 適合 |  | 1
2020/12/13 8:00 | なし | なし | なし | なし | 適合 |  |  |  | 1
2020/12/14 8:00 | なし | なし | なし | なし | 適合
2020/12/15 8:00 | なし | なし | なし | なし | 適合
2020/12/16 8:00 | なし | なし | なし | なし | 適合 |  | 1
2020/12/17 8:00 | なし | なし | なし | なし | 適合 |  | 1
2020/12/18 8:00 | なし | なし | なし | なし | 適合 |  |  |  | 3
2020/12/19 8:00 | なし | なし | なし | なし | 適合
2020/12/20 8:00 | なし | なし | なし | なし | 適合 |  | 1
2020/12/21 8:00 | なし | なし | なし | なし | 適合
2020/12/22 8:00 | なし | なし | なし | なし | 適合
2020/12/23 8:00 | なし | なし | なし | なし | 適合 |  | 1
2020/12/24 8:00 | なし | なし | なし | なし | 適合 |  | 2
2020/12/25 8:00 | なし | なし | なし | なし | 適合
2020/12/26 8:00 | なし | なし | なし | なし | 適合
2020/12/27 8:00 | なし | なし | なし | なし | 適合
2021/1/6 8:00 | なし | なし | なし | なし | 適合 |  | 2 |  | 1
2021/1/7 8:00 | なし | なし | なし | なし | 適合 |  | 3 |  |  |  | 1
2021/1/8 8:00 | なし | なし | なし | なし | 適合 |  | 2
2021/1/9 8:00 | なし | なし | なし | なし | 適合 |  | 2
2021/1/10 8:00 | なし | なし | なし | なし | 適合 |  | 2
2021/1/11 8:00 | なし | なし | なし | なし | 適合 |  | 1
2021/1/12 8:00 | なし | なし | なし | なし | 適合
2021/1/13 8:00 | なし | なし | なし | なし | 適合 |  | 2
2021/1/14 8:00 | なし | なし | なし | なし | 適合 |  | 1
2021/1/15 8:00 | なし | なし | なし | なし | 適合 |  | 1
2021/1/16 8:00 | なし | なし | なし | なし | 適合 |  | 2
2021/1/17 8:00 | なし | なし | なし | なし | 適合 |  | 4
2021/1/18 8:00 | なし | なし | なし | なし | 適合 |  | 2
2021/1/19 8:00 | なし | なし | なし | なし | 適合 |  | 2
2021/1/20 8:00 | なし | なし | なし | なし | 適合 |  | 1
2021/1/21 8:00 | なし | なし | なし | なし | 適合 |  | 1 |  | 1
2021/1/22 8:00 | なし | なし | なし | なし | 適合 |  | 1 |  |  |  | 1
2021/1/23 8:00 | なし | なし | なし | なし | 適合 |  | 2
2021/1/24 8:00 | なし | なし | なし | なし | 適合 |  | 3
2021/1/25 8:00 | なし | なし | なし | なし | 適合
2021/1/26 8:00 | なし | なし | なし | なし | 適合 |  | 2
2021/1/27 8:00 | なし | なし | なし | なし | 適合 |  | 1
2021/1/28 8:00 | なし | なし | なし | なし | 適合 |  | 5
2021/1/29 8:00 | なし | なし | なし | なし | 適合 |  | 5
2021/1/30 8:00 | なし | なし | なし | なし | 適合 |  | 1
2021/2/1 8:00 | なし | なし | なし | なし | 適合 |  | 2
2021/2/2 8:00 | なし | なし | なし | なし | 適合 |  | 3
2021/2/3 8:00 | なし | なし | なし | なし | 適合 |  | 3
2021/2/4 8:00 | なし | なし | なし | なし | 適合 |  | 2
2021/2/5 8:00 | なし | なし | なし | なし | 適合 |  | 4
2021/2/6 8:00 | なし | なし | なし | なし | 適合 |  | 1
2021/2/7 8:00 | なし | なし | なし | なし | 適合 |  | 2
2021/2/8 8:00 | なし | なし | なし | なし | 適合 |  | 1
2021/2/9 8:00 | なし | なし | なし | なし | 適合 |  | 2
2021/2/10 8:00 | なし | なし | なし | なし | 適合 |  | 2
2021/2/11 8:00 | なし | なし | なし | なし | 適合 |  | 2
2021/2/12 8:00 | なし | なし | なし | なし | 適合 |  | 2
2021/2/13 8:00 | なし | なし | なし | なし | 適合 |  | 4
2021/2/14 8:00 | なし | なし | なし | なし | 適合 |  | 1
2021/2/15 8:00 | なし | なし | なし | なし | 適合 |  | 3
2021/2/16 8:00 | なし | なし | なし | なし | 適合 |  | 2
2021/2/17 8:00 | なし | なし | なし | なし | 適合 |  | 1
2021/2/18 8:00 | なし | なし | なし | なし | 適合 |  | 3
2021/2/19 8:00 | なし | なし | なし | なし | 適合 |  | 2
2021/2/20 8:00 | なし | なし | なし | なし | 適合 |  | 4
2021/2/21 8:00 | なし | なし | なし | なし | 適合 |  | 2
2021/2/22 8:00 | なし | なし | なし | なし | 適合 |  | 2
2021/2/23 8:00 | なし | なし | なし | なし | 適合 |  | 4
2021/2/24 8:00 | なし | なし | なし | なし | 適合 |  | 2
2021/2/25 8:00 | なし | なし | なし | なし | 適合 |  | 7
2021/2/26 8:00 | なし | なし | なし | なし | 適合 |  | 1
2021/2/27 8:00 | なし | なし | なし | なし | 適合 |  | 1
2021/2/28 8:00 | なし | なし | なし | なし | 適合 |  | 3
2021/3/1 8:00 | なし | なし | なし | なし | 適合 |  | 1
2021/3/2 8:00 | なし | なし | なし | なし | 適合 |  | 3
2021/3/3 8:00 | なし | なし | なし | なし | 適合 |  | 1 |  | 1
2021/3/4 8:00 | なし | なし | なし | なし | 適合 |  | 1
2021/3/5 8:00 | なし | なし | なし | なし | 適合
2021/3/6 8:00 | なし | なし | なし | なし | 適合
2021/3/7 8:00 | なし | なし | なし | なし | 適合 |  | 2
2021/3/8 8:00 | なし | なし | なし | なし | 適合 |  |  |  | 1
2021/3/9 8:00 | なし | なし | なし | なし | 適合 |  | 1
2021/3/10 8:00 | なし | なし | なし | なし | 適合 |  | 3
2021/3/11 8:00 | なし | なし | なし | なし | 適合 |  | 2
2021/3/12 8:00 | なし | なし | なし | なし | 適合
2021/3/13 8:00 | なし | なし | なし | なし | 適合 |  | 1 |  | 1
2021/3/14 8:00 | なし | なし | なし | なし | 適合 |  | 1
2021/3/15 8:00 | なし | なし | なし | なし | 適合
2021/3/16 8:00 | なし | なし | なし | なし | 適合
2021/3/17 8:00 | なし | なし | なし | なし | 適合
2021/3/18 8:00 | なし | なし | なし | なし | 適合 |  |  | 1 | 3
2021/3/19 8:00 | なし | なし | なし | なし | 適合 | [5 empty] | 1
2021/3/20 8:00 | なし | なし | なし | なし | 適合
2021/3/21 8:00 | なし | なし | なし | なし | 適合 |  | 1
2021/3/22 8:00 | なし | なし | なし | なし | 適合 |  | 1
2021/3/23 8:00 | なし | なし | なし | なし | 適合
2021/3/24 8:00 | なし | なし | なし | なし | 適合 |  | 1 |  | 1
2021/3/25 8:00 | なし | なし | なし | なし | 適合 |  | 1
2021/3/26 8:00 | なし | なし | なし | なし | 適合
2021/3/27 8:00 | なし | なし | なし | なし | 適合 |  | 1
2021/3/28 8:00 | なし | なし | なし | なし | 適合 |  | 1 |  | 2
2021/3/29 8:00 | なし | なし | なし | なし | 適合
2021/3/30 8:00 | なし | なし | なし | なし | 適合 |  | 1
[6 empty] | 発生数 | 153 | 12 | 218 | 10 | 12 | 5
[8 empty] | バリ | 218
[8 empty] | ヒケ | 153
[8 empty] | キズ | 12
[8 empty] | 付着異物 | 12
[8 empty] | 割れ | 10
[8 empty] | その他 | 5

## 6.A日常点検記録
日常点検（Aライン）
作業日時 |  | 作業日 | ｼﾘﾝﾀﾞ温度 | 射出速度 | VP切替位置 | 保圧圧力 | 冷却時間 | 背圧 | 工場エアー圧 | 冷却水温 | ｼﾘﾝﾀﾞ温度 |  | 保圧圧力 |  | 背圧 |  | エアー圧 |  | 冷却水温
|  |  | ℃ | sec | mm | kgf | sec | kgf | Mpa | ℃ | 上限 | 下限 | 上限 | 下限 | 上限 | 下限 | 上限 | 下限 | 上限 | 下限
2020-04-01 | 8:00 | 2020/4/1 8:00 | 197 | 20 | 9 | 10.2057 | 25 | 10.12194 | 0.4 | 10.8 | 205 | 195 | 11 | 9 | 11 | 9 | 0.6 | 0.4 | 20 | 10
2020-04-02 | 8:00 | 2020/4/2 8:00 | 199 | 20 | 9 | 10.17862 | 25 | 10.1944 | 0.53 | 10.9 | 205 | 195 | 11 | 9 | 11 | 9 | 0.6 | 0.4 | 20 | 10
2020-04-03 | 8:00 | 2020/4/3 8:00 | 199 | 20 | 9 | 10.04802 | 25 | 10.29821 | 0.54 | 11 | 205 | 195 | 11 | 9 | 11 | 9 | 0.6 | 0.4 | 20 | 10
2020-04-04 | 8:00 | 2020/4/4 8:00 | 199 | 20 | 9 | 10.26788 | 25 | 10.10624 | 0.5 | 11.1 | 205 | 195 | 11 | 9 | 11 | 9 | 0.6 | 0.4 | 20 | 10
2020-04-05 | 8:00 | 2020/4/5 8:00 | 196 | 20 | 9 | 10.21547 | 25 | 10.3003 | 0.52 | 11.2 | 205 | 195 | 11 | 9 | 11 | 9 | 0.6 | 0.4 | 20 | 10
2020-04-06 | 8:00 | 2020/4/6 8:00 | 197 | 20 | 9 | 10.11599 | 25 | 10.32501 | 0.47 | 11.3 | 205 | 195 | 11 | 9 | 11 | 9 | 0.6 | 0.4 | 20 | 10
2020-04-07 | 8:00 | 2020/4/7 8:00 | 202 | 20 | 9 | 10.10815 | 25 | 10.27287 | 0.44 | 11.4 | 205 | 195 | 11 | 9 | 11 | 9 | 0.6 | 0.4 | 20 | 10
2020-04-08 | 8:00 | 2020/4/8 8:00 | 200 | 20 | 9 | 10.29529 | 25 | 10.1553 | 0.56 | 11.5 | 205 | 195 | 11 | 9 | 11 | 9 | 0.6 | 0.4 | 20 | 10
2020-04-09 | 8:00 | 2020/4/9 8:00 | 200 | 20 | 9 | 10.12349 | 25 | 10.04839 | 0.45 | 11.6 | 205 | 195 | 11 | 9 | 11 | 9 | 0.6 | 0.4 | 20 | 10
2020-04-10 | 8:00 | 2020/4/10 8:00 | 197 | 20 | 9 | 10.25811 | 25 | 10.27776 | 0.45 | 11.5 | 205 | 195 | 11 | 9 | 11 | 9 | 0.6 | 0.4 | 20 | 10
2020-04-11 | 8:00 | 2020/4/11 8:00 | 197 | 20 | 9 | 10.02148 | 25 | 10.13019 | 0.57 | 11.4 | 205 | 195 | 11 | 9 | 11 | 9 | 0.6 | 0.4 | 20 | 10
2020-04-12 | 8:00 | 2020/4/12 8:00 | 200 | 20 | 9 | 10.10396 | 25 | 10.05869 | 0.6 | 11.3 | 205 | 195 | 11 | 9 | 11 | 9 | 0.6 | 0.4 | 20 | 10
2020-04-13 | 8:00 | 2020/4/13 8:00 | 196 | 20 | 9 | 10.21206 | 25 | 10.16259 | 0.43 | 11.2 | 205 | 195 | 11 | 9 | 11 | 9 | 0.6 | 0.4 | 20 | 10
2020-04-14 | 8:00 | 2020/4/14 8:00 | 202 | 20 | 9 | 10.00798 | 25 | 10.26932 | 0.45 | 11.1 | 205 | 195 | 11 | 9 | 11 | 9 | 0.6 | 0.4 | 20 | 10
2020-04-15 | 8:00 | 2020/4/15 8:00 | 196 | 20 | 9 | 10.27727 | 25 | 10.04951 | 0.43 | 11.2 | 205 | 195 | 11 | 9 | 11 | 9 | 0.6 | 0.4 | 20 | 10
2020-04-16 | 8:00 | 2020/4/16 8:00 | 201 | 20 | 9 | 10.08414 | 25 | 10.02537 | 0.42 | 11.3 | 205 | 195 | 11 | 9 | 11 | 9 | 0.6 | 0.4 | 20 | 10
2020-04-17 | 8:00 | 2020/4/17 8:00 | 202 | 20 | 9 | 10.29159 | 25 | 10.07554 | 0.54 | 11.4 | 205 | 195 | 11 | 9 | 11 | 9 | 0.6 | 0.4 | 20 | 10
2020-04-18 | 8:00 | 2020/4/18 8:00 | 197 | 20 | 9 | 10.03996 | 25 | 10.12831 | 0.6 | 11.5 | 205 | 195 | 11 | 9 | 11 | 9 | 0.6 | 0.4 | 20 | 10
2020-04-19 | 8:00 | 2020/4/19 8:00 | 198 | 20 | 9 | 10.18386 | 25 | 10.08885 | 0.45 | 11.6 | 205 | 195 | 11 | 9 | 11 | 9 | 0.6 | 0.4 | 20 | 10
2020-04-20 | 8:00 | 2020/4/20 8:00 | 201 | 20 | 9 | 10.1936 | 25 | 10.29897 | 0.47 | 11.7 | 205 | 195 | 11 | 9 | 11 | 9 | 0.6 | 0.4 | 20 | 10
2020-04-21 | 8:00 | 2020/4/21 8:00 | 200 | 20 | 9 | 10.30093 | 25 | 10.01409 | 0.4 | 11.8 | 205 | 195 | 11 | 9 | 11 | 9 | 0.6 | 0.4 | 20 | 10
2020-04-22 | 8:00 | 2020/4/22 8:00 | 204 | 20 | 9 | 10.27868 | 25 | 10.22204 | 0.47 | 11.9 | 205 | 195 | 11 | 9 | 11 | 9 | 0.6 | 0.4 | 20 | 10
2020-04-23 | 8:00 | 2020/4/23 8:00 | 203 | 20 | 9 | 10.26423 | 25 | 10.28374 | 0.47 | 12 | 205 | 195 | 11 | 9 | 11 | 9 | 0.6 | 0.4 | 20 | 10
2020-04-24 | 8:00 | 2020/4/24 8:00 | 198 | 20 | 9 | 10.01748 | 25 | 10.0624 | 0.56 | 12.1 | 205 | 195 | 11 | 9 | 11 | 9 | 0.6 | 0.4 | 20 | 10
2020-04-25 | 8:00 | 2020/4/25 8:00 | 196 | 20 | 9 | 10.11191 | 25 | 10.17114 | 0.52 | 10 | 205 | 195 | 11 | 9 | 11 | 9 | 0.6 | 0.4 | 20 | 10
2020-04-26 | 8:00 | 2020/4/26 8:00 | 200 | 20 | 9 | 10.20249 | 25 | 10.04605 | 0.55 | 13.1 | 205 | 195 | 11 | 9 | 11 | 9 | 0.6 | 0.4 | 20 | 10
2020-04-27 | 8:00 | 2020/4/27 8:00 | 196 | 20 | 9 | 10.0022 | 25 | 10.29302 | 0.47 | 11 | 205 | 195 | 11 | 9 | 11 | 9 | 0.6 | 0.4 | 20 | 10
2020-04-28 | 8:00 | 2020/4/28 8:00 | 204 | 20 | 9 | 10.11526 | 25 | 10.01 | 0.6 | 10.2 | 205 | 195 | 11 | 9 | 11 | 9 | 0.6 | 0.4 | 20 | 10
2020-04-29 | 8:00 | 2020/4/29 8:00 | 198 | 20 | 9 | 10.0261 | 25 | 10.27393 | 0.53 | 11 | 205 | 195 | 11 | 9 | 11 | 9 | 0.6 | 0.4 | 20 | 10
2020-04-30 | 8:00 | 2020/4/30 8:00 | 204 | 20 | 9 | 10.22811 | 25 | 10.10278 | 0.45 | 11.2 | 205 | 195 | 11 | 9 | 11 | 9 | 0.6 | 0.4 | 20 | 10
2020-05-06 | 8:00 | 2020/5/6 8:00 | 201 | 20 | 9 | 10.03836 | 25 | 10.08387 | 0.46 | 10 | 205 | 195 | 11 | 9 | 11 | 9 | 0.6 | 0.4 | 20 | 10
2020-05-07 | 8:00 | 2020/5/7 8:00 | 202 | 20 | 9 | 10.17786 | 25 | 10.07198 | 0.58 | 12.2 | 205 | 195 | 11 | 9 | 11 | 9 | 0.6 | 0.4 | 20 | 10
2020-05-08 | 8:00 | 2020/5/8 8:00 | 199 | 20 | 9 | 10.2256 | 25 | 10.03138 | 0.48 | 13 | 205 | 195 | 11 | 9 | 11 | 9 | 0.6 | 0.4 | 20 | 10
2020-05-09 | 8:00 | 2020/5/9 8:00 | 202 | 20 | 9 | 10.14478 | 25 | 10.11631 | 0.42 | 12 | 205 | 195 | 11 | 9 | 11 | 9 | 0.6 | 0.4 | 20 | 10
2020-05-10 | 8:00 | 2020/5/10 8:00 | 202 | 20 | 9 | 10.15478 | 25 | 10.11671 | 0.45 | 13 | 205 | 195 | 11 | 9 | 11 | 9 | 0.6 | 0.4 | 20 | 10
2020-05-11 | 8:00 | 2020/5/11 8:00 | 198 | 20 | 9 | 10.28047 | 25 | 10.18013 | 0.59 | 13 | 205 | 195 | 11 | 9 | 11 | 9 | 0.6 | 0.4 | 20 | 10
2020-05-12 | 8:00 | 2020/5/12 8:00 | 198 | 20 | 9 | 10.20425 | 25 | 10.14414 | 0.54 | 12 | 205 | 195 | 11 | 9 | 11 | 9 | 0.6 | 0.4 | 20 | 10
2020-05-13 | 8:00 | 2020/5/13 8:00 | 196 | 20 | 9 | 10.2608 | 25 | 10.22247 | 0.49 | 13 | 205 | 195 | 11 | 9 | 11 | 9 | 0.6 | 0.4 | 20 | 10
2020-05-14 | 8:00 | 2020/5/14 8:00 | 204 | 20 | 9 | 10.31049 | 25 | 10.21836 | 0.55 | 13 | 205 | 195 | 11 | 9 | 11 | 9 | 0.6 | 0.4 | 20 | 10
2020-05-15 | 8:00 | 2020/5/15 8:00 | 201 | 20 | 9 | 10.04774 | 25 | 10.15317 | 0.54 | 13 | 205 | 195 | 11 | 9 | 11 | 9 | 0.6 | 0.4 | 20 | 10
2020-05-16 | 8:00 | 2020/5/16 8:00 | 198 | 20 | 9 | 10.30714 | 25 | 10.17459 | 0.46 | 12 | 205 | 195 | 11 | 9 | 11 | 9 | 0.6 | 0.4 | 20 | 10
2020-05-17 | 8:00 | 2020/5/17 8:00 | 203 | 20 | 9 | 10.11945 | 25 | 10.01673 | 0.44 | 13 | 205 | 195 | 11 | 9 | 11 | 9 | 0.6 | 0.4 | 20 | 10
2020-05-18 | 8:00 | 2020/5/18 8:00 | 199 | 20 | 9 | 10.18399 | 25 | 10.22738 | 0.54 | 13 | 205 | 195 | 11 | 9 | 11 | 9 | 0.6 | 0.4 | 20 | 10
2020-05-19 | 8:00 | 2020/5/19 8:00 | 197 | 20 | 9 | 10.04696 | 25 | 10.05136 | 0.45 | 12 | 205 | 195 | 11 | 9 | 11 | 9 | 0.6 | 0.4 | 20 | 10
2020-05-20 | 8:00 | 2020/5/20 8:00 | 201 | 20 | 9 | 10.08898 | 25 | 10.15294 | 0.58 | 12 | 205 | 195 | 11 | 9 | 11 | 9 | 0.6 | 0.4 | 20 | 10
2020-05-21 | 8:00 | 2020/5/21 8:00 | 201 | 20 | 9 | 10.04468 | 25 | 10.10139 | 0.45 | 13 | 205 | 195 | 11 | 9 | 11 | 9 | 0.6 | 0.4 | 20 | 10
2020-05-22 | 8:00 | 2020/5/22 8:00 | 196 | 20 | 9 | 10.31609 | 25 | 10.14897 | 0.5 | 13 | 205 | 195 | 11 | 9 | 11 | 9 | 0.6 | 0.4 | 20 | 10
2020-05-23 | 8:00 | 2020/5/23 8:00 | 204 | 20 | 9 | 10.21553 | 25 | 10.29607 | 0.52 | 14 | 205 | 195 | 11 | 9 | 11 | 9 | 0.6 | 0.4 | 20 | 10
2020-05-24 | 8:00 | 2020/5/24 8:00 | 202 | 20 | 9 | 10.08117 | 25 | 10.24584 | 0.57 | 14 | 205 | 195 | 11 | 9 | 11 | 9 | 0.6 | 0.4 | 20 | 10
2020-05-25 | 8:00 | 2020/5/25 8:00 | 204 | 20 | 9 | 10.02325 | 25 | 10.14418 | 0.51 | 15 | 205 | 195 | 11 | 9 | 11 | 9 | 0.6 | 0.4 | 20 | 10
2020-05-26 | 8:00 | 2020/5/26 8:00 | 199 | 20 | 9 | 10.11169 | 25 | 10.05684 | 0.44 | 15 | 205 | 195 | 11 | 9 | 11 | 9 | 0.6 | 0.4 | 20 | 10
2020-05-27 | 8:00 | 2020/5/27 8:00 | 196 | 20 | 9 | 10.17724 | 25 | 10.24732 | 0.51 | 13 | 205 | 195 | 11 | 9 | 11 | 9 | 0.6 | 0.4 | 20 | 10
2020-05-28 | 8:00 | 2020/5/28 8:00 | 197 | 20 | 9 | 10.08044 | 25 | 10.21514 | 0.48 | 13 | 205 | 195 | 11 | 9 | 11 | 9 | 0.6 | 0.4 | 20 | 10
2020-05-29 | 8:00 | 2020/5/29 8:00 | 201 | 20 | 9 | 10.07012 | 25 | 10.11156 | 0.5 | 13 | 205 | 195 | 11 | 9 | 11 | 9 | 0.6 | 0.4 | 20 | 10
2020-05-30 | 8:00 | 2020/5/30 8:00 | 197 | 20 | 9 | 10.07597 | 25 | 10.27158 | 0.51 | 15 | 205 | 195 | 11 | 9 | 11 | 9 | 0.6 | 0.4 | 20 | 10
2020-05-31 | 8:00 | 2020/5/31 8:00 | 197 | 20 | 9 | 10.00883 | 25 | 10.19138 | 0.5 | 15 | 205 | 195 | 11 | 9 | 11 | 9 | 0.6 | 0.4 | 20 | 10
2020-06-01 | 8:00 | 2020/6/1 8:00 | 199 | 20 | 9 | 10.16726 | 25 | 10.15215 | 0.59 | 14 | 205 | 195 | 11 | 9 | 11 | 9 | 0.6 | 0.4 | 20 | 10
2020-06-02 | 8:00 | 2020/6/2 8:00 | 202 | 20 | 9 | 10.24744 | 25 | 10.08426 | 0.57 | 15 | 205 | 195 | 11 | 9 | 11 | 9 | 0.6 | 0.4 | 20 | 10
2020-06-03 | 8:00 | 2020/6/3 8:00 | 197 | 20 | 9 | 10.19157 | 25 | 10.15775 | 0.45 | 12 | 205 | 195 | 11 | 9 | 11 | 9 | 0.6 | 0.4 | 20 | 10
2020-06-04 | 8:00 | 2020/6/4 8:00 | 197 | 20 | 9 | 10.0416 | 25 | 10.22687 | 0.45 | 12 | 205 | 195 | 11 | 9 | 11 | 9 | 0.6 | 0.4 | 20 | 10
2020-06-05 | 8:00 | 2020/6/5 8:00 | 200 | 20 | 9 | 10.33247 | 25 | 10.11399 | 0.6 | 12 | 205 | 195 | 11 | 9 | 11 | 9 | 0.6 | 0.4 | 20 | 10
2020-06-06 | 8:00 | 2020/6/6 8:00 | 200 | 20 | 9 | 10.01384 | 25 | 10.22574 | 0.58 | 16 | 205 | 195 | 11 | 9 | 11 | 9 | 0.6 | 0.4 | 20 | 10
2020-06-07 | 8:00 | 2020/6/7 8:00 | 203 | 20 | 9 | 10.28942 | 25 | 10.19823 | 0.55 | 16 | 205 | 195 | 11 | 9 | 11 | 9 | 0.6 | 0.4 | 20 | 10
2020-06-08 | 8:00 | 2020/6/8 8:00 | 199 | 20 | 9 | 10.30659 | 25 | 10.17 | 0.48 | 14 | 205 | 195 | 11 | 9 | 11 | 9 | 0.6 | 0.4 | 20 | 10
2020-06-09 | 8:00 | 2020/6/9 8:00 | 204 | 20 | 9 | 10.03091 | 25 | 10.0918 | 0.44 | 16 | 205 | 195 | 11 | 9 | 11 | 9 | 0.6 | 0.4 | 20 | 10
2020-06-10 | 8:00 | 2020/6/10 8:00 | 201 | 20 | 9 | 10.23909 | 25 | 10.08726 | 0.47 | 14 | 205 | 195 | 11 | 9 | 11 | 9 | 0.6 | 0.4 | 20 | 10
2020-06-11 | 8:00 | 2020/6/11 8:00 | 199 | 20 | 9 | 10.13689 | 25 | 10.24848 | 0.44 | 14 | 205 | 195 | 11 | 9 | 11 | 9 | 0.6 | 0.4 | 20 | 10
2020-06-12 | 8:00 | 2020/6/12 8:00 | 201 | 20 | 9 | 10.11175 | 25 | 10.02941 | 0.59 | 16 | 205 | 195 | 11 | 9 | 11 | 9 | 0.6 | 0.4 | 20 | 10
2020-06-13 | 8:00 | 2020/6/13 8:00 | 202 | 20 | 9 | 10.1753 | 25 | 10.15668 | 0.58 | 16 | 205 | 195 | 11 | 9 | 11 | 9 | 0.6 | 0.4 | 20 | 10
2020-06-14 | 8:00 | 2020/6/14 8:00 | 197 | 20 | 9 | 10.09884 | 25 | 10.29321 | 0.47 | 17 | 205 | 195 | 11 | 9 | 11 | 9 | 0.6 | 0.4 | 20 | 10
2020-06-15 | 8:00 | 2020/6/15 8:00 | 199 | 20 | 9 | 10.02006 | 25 | 10.30851 | 0.4 | 15 | 205 | 195 | 11 | 9 | 11 | 9 | 0.6 | 0.4 | 20 | 10
2020-06-16 | 8:00 | 2020/6/16 8:00 | 197 | 20 | 9 | 10.07755 | 25 | 10.30173 | 0.54 | 16 | 205 | 195 | 11 | 9 | 11 | 9 | 0.6 | 0.4 | 20 | 10
2020-06-17 | 8:00 | 2020/6/17 8:00 | 202 | 20 | 9 | 10.15488 | 25 | 10.31899 | 0.59 | 15 | 205 | 195 | 11 | 9 | 11 | 9 | 0.6 | 0.4 | 20 | 10
2020-06-18 | 8:00 | 2020/6/18 8:00 | 204 | 20 | 9 | 10.31933 | 25 | 10.17311 | 0.57 | 17 | 205 | 195 | 11 | 9 | 11 | 9 | 0.6 | 0.4 | 20 | 10
2020-06-19 | 8:00 | 2020/6/19 8:00 | 199 | 20 | 9 | 10.21977 | 25 | 10.02381 | 0.57 | 16 | 205 | 195 | 11 | 9 | 11 | 9 | 0.6 | 0.4 | 20 | 10
2020-06-20 | 8:00 | 2020/6/20 8:00 | 200 | 20 | 9 | 10.03616 | 25 | 10.1294 | 0.43 | 14 | 205 | 195 | 11 | 9 | 11 | 9 | 0.6 | 0.4 | 20 | 10
2020-06-21 | 8:00 | 2020/6/21 8:00 | 198 | 20 | 9 | 10.19914 | 25 | 10.28672 | 0.6 | 17 | 205 | 195 | 11 | 9 | 11 | 9 | 0.6 | 0.4 | 20 | 10
2020-06-22 | 8:00 | 2020/6/22 8:00 | 198 | 20 | 9 | 10.17851 | 25 | 10.24587 | 0.42 | 15 | 205 | 195 | 11 | 9 | 11 | 9 | 0.6 | 0.4 | 20 | 10
2020-06-23 | 8:00 | 2020/6/23 8:00 | 199 | 20 | 9 | 10.13649 | 25 | 10.19873 | 0.4 | 15 | 205 | 195 | 11 | 9 | 11 | 9 | 0.6 | 0.4 | 20 | 10
2020-06-24 | 8:00 | 2020/6/24 8:00 | 199 | 20 | 9 | 10.00751 | 25 | 10.05128 | 0.43 | 17 | 205 | 195 | 11 | 9 | 11 | 9 | 0.6 | 0.4 | 20 | 10
2020-06-25 | 8:00 | 2020/6/25 8:00 | 201 | 20 | 9 | 10.18241 | 25 | 10.25012 | 0.56 | 16 | 205 | 195 | 11 | 9 | 11 | 9 | 0.6 | 0.4 | 20 | 10
2020-06-26 | 8:00 | 2020/6/26 8:00 | 201 | 20 | 9 | 10.09871 | 25 | 10.25115 | 0.42 | 15 | 205 | 195 | 11 | 9 | 11 | 9 | 0.6 | 0.4 | 20 | 10
2020-06-27 | 8:00 | 2020/6/27 8:00 | 199 | 20 | 9 | 10.04927 | 25 | 10.23511 | 0.43 | 17 | 205 | 195 | 11 | 9 | 11 | 9 | 0.6 | 0.4 | 20 | 10
2020-06-28 | 8:00 | 2020/6/28 8:00 | 199 | 20 | 9 | 10.19085 | 25 | 10.03741 | 0.54 | 15 | 205 | 195 | 11 | 9 | 11 | 9 | 0.6 | 0.4 | 20 | 10
2020-06-29 | 8:00 | 2020/6/29 8:00 | 200 | 20 | 9 | 10.03778 | 25 | 10.13893 | 0.43 | 15 | 205 | 195 | 11 | 9 | 11 | 9 | 0.6 | 0.4 | 20 | 10
2020-06-30 | 8:00 | 2020/6/30 8:00 | 202 | 20 | 9 | 10.14223 | 25 | 10.23779 | 0.56 | 16 | 205 | 195 | 11 | 9 | 11 | 9 | 0.6 | 0.4 | 20 | 10
2020-07-01 | 8:00 | 2020/7/1 8:00 | 203 | 20 | 9 | 10.09984 | 25 | 10.22899 | 0.4 | 16 | 205 | 195 | 11 | 9 | 11 | 9 | 0.6 | 0.4 | 20 | 10
2020-07-02 | 8:00 | 2020/7/2 8:00 | 203 | 20 | 9 | 10.07415 | 25 | 10.30429 | 0.6 | 16 | 205 | 195 | 11 | 9 | 11 | 9 | 0.6 | 0.4 | 20 | 10
2020-07-03 | 8:00 | 2020/7/3 8:00 | 201 | 20 | 9 | 10.08636 | 25 | 10.234 | 0.54 | 17 | 205 | 195 | 11 | 9 | 11 | 9 | 0.6 | 0.4 | 20 | 10
2020-07-04 | 8:00 | 2020/7/4 8:00 | 201 | 20 | 9 | 10.30452 | 25 | 10.13335 | 0.4 | 16 | 205 | 195 | 11 | 9 | 11 | 9 | 0.6 | 0.4 | 20 | 10
2020-07-05 | 8:00 | 2020/7/5 8:00 | 203 | 20 | 9 | 10.05544 | 25 | 10.00931 | 0.46 | 18 | 205 | 195 | 11 | 9 | 11 | 9 | 0.6 | 0.4 | 20 | 10
2020-07-06 | 8:00 | 2020/7/6 8:00 | 200 | 20 | 9 | 10.27041 | 25 | 10.08311 | 0.54 | 18 | 205 | 195 | 11 | 9 | 11 | 9 | 0.6 | 0.4 | 20 | 10
2020-07-07 | 8:00 | 2020/7/7 8:00 | 202 | 20 | 9 | 10.00385 | 25 | 10.06974 | 0.55 | 17 | 205 | 195 | 11 | 9 | 11 | 9 | 0.6 | 0.4 | 20 | 10
2020-07-08 | 8:00 | 2020/7/8 8:00 | 200 | 20 | 9 | 10.06483 | 25 | 10.23028 | 0.53 | 16 | 205 | 195 | 11 | 9 | 11 | 9 | 0.6 | 0.4 | 20 | 10
2020-07-09 | 8:00 | 2020/7/9 8:00 | 199 | 20 | 9 | 10.12378 | 25 | 10.10496 | 0.58 | 17 | 205 | 195 | 11 | 9 | 11 | 9 | 0.6 | 0.4 | 20 | 10
2020-07-10 | 8:00 | 2020/7/10 8:00 | 198 | 20 | 9 | 10.13059 | 25 | 10.16538 | 0.5 | 18 | 205 | 195 | 11 | 9 | 11 | 9 | 0.6 | 0.4 | 20 | 10
2020-07-11 | 8:00 | 2020/7/11 8:00 | 197 | 20 | 9 | 10.03197 | 25 | 10.32004 | 0.56 | 16 | 205 | 195 | 11 | 9 | 11 | 9 | 0.6 | 0.4 | 20 | 10
2020-07-12 | 8:00 | 2020/7/12 8:00 | 203 | 20 | 9 | 10.23859 | 25 | 10.32307 | 0.56 | 17 | 205 | 195 | 11 | 9 | 11 | 9 | 0.6 | 0.4 | 20 | 10
2020-07-13 | 8:00 | 2020/7/13 8:00 | 196 | 20 | 9 | 10.22778 | 25 | 10.28872 | 0.6 | 17 | 205 | 195 | 11 | 9 | 11 | 9 | 0.6 | 0.4 | 20 | 10
2020-07-14 | 8:00 | 2020/7/14 8:00 | 197 | 20 | 9 | 10.17295 | 25 | 10.1522 | 0.41 | 19 | 205 | 195 | 11 | 9 | 11 | 9 | 0.6 | 0.4 | 20 | 10
2020-07-15 | 8:00 | 2020/7/15 8:00 | 204 | 20 | 9 | 10.09612 | 25 | 10.13228 | 0.6 | 19 | 205 | 195 | 11 | 9 | 11 | 9 | 0.6 | 0.4 | 20 | 10
2020-07-16 | 8:00 | 2020/7/16 8:00 | 198 | 20 | 9 | 10.32084 | 25 | 10.32866 | 0.46 | 18 | 205 | 195 | 11 | 9 | 11 | 9 | 0.6 | 0.4 | 20 | 10
2020-07-17 | 8:00 | 2020/7/17 8:00 | 197 | 20 | 9 | 10.08614 | 25 | 10.33236 | 0.55 | 16 | 205 | 195 | 11 | 9 | 11 | 9 | 0.6 | 0.4 | 20 | 10
2020-07-18 | 8:00 | 2020/7/18 8:00 | 197 | 20 | 9 | 10.18372 | 25 | 10.28282 | 0.43 | 16 | 205 | 195 | 11 | 9 | 11 | 9 | 0.6 | 0.4 | 20 | 10
2020-07-19 | 8:00 | 2020/7/19 8:00 | 197 | 20 | 9 | 10.13664 | 25 | 10.13687 | 0.46 | 16 | 205 | 195 | 11 | 9 | 11 | 9 | 0.6 | 0.4 | 20 | 10
2020-07-20 | 8:00 | 2020/7/20 8:00 | 204 | 20 | 9 | 10.29729 | 25 | 10.01272 | 0.52 | 18 | 205 | 195 | 11 | 9 | 11 | 9 | 0.6 | 0.4 | 20 | 10
2020-07-21 | 8:00 | 2020/7/21 8:00 | 203 | 20 | 9 | 10.21977 | 25 | 10.25682 | 0.45 | 16 | 205 | 195 | 11 | 9 | 11 | 9 | 0.6 | 0.4 | 20 | 10
2020-07-22 | 8:00 | 2020/7/22 8:00 | 204 | 20 | 9 | 10.03723 | 25 | 10.08231 | 0.46 | 19 | 205 | 195 | 11 | 9 | 11 | 9 | 0.6 | 0.4 | 20 | 10
2020-07-23 | 8:00 | 2020/7/23 8:00 | 196 | 20 | 9 | 10.21475 | 25 | 10.00302 | 0.58 | 16 | 205 | 195 | 11 | 9 | 11 | 9 | 0.6 | 0.4 | 20 | 10
2020-07-24 | 8:00 | 2020/7/24 8:00 | 204 | 20 | 9 | 10.14783 | 25 | 10.19077 | 0.53 | 19 | 205 | 195 | 11 | 9 | 11 | 9 | 0.6 | 0.4 | 20 | 10
2020-07-25 | 8:00 | 2020/7/25 8:00 | 200 | 20 | 9 | 10.00308 | 25 | 10.33274 | 0.47 | 19 | 205 | 195 | 11 | 9 | 11 | 9 | 0.6 | 0.4 | 20 | 10
2020-07-26 | 8:00 | 2020/7/26 8:00 | 198 | 20 | 9 | 10.18874 | 25 | 10.2899 | 0.52 | 18 | 205 | 195 | 11 | 9 | 11 | 9 | 0.6 | 0.4 | 20 | 10
2020-07-27 | 8:00 | 2020/7/27 8:00 | 200 | 20 | 9 | 10.23016 | 25 | 10.04903 | 0.59 | 19 | 205 | 195 | 11 | 9 | 11 | 9 | 0.6 | 0.4 | 20 | 10
2020-07-28 | 8:00 | 2020/7/28 8:00 | 202 | 20 | 9 | 10.27211 | 25 | 10.0512 | 0.45 | 18 | 205 | 195 | 11 | 9 | 11 | 9 | 0.6 | 0.4 | 20 | 10
2020-07-29 | 8:00 | 2020/7/29 8:00 | 203 | 20 | 9 | 10.22971 | 25 | 10.25216 | 0.51 | 18 | 205 | 195 | 11 | 9 | 11 | 9 | 0.6 | 0.4 | 20 | 10
2020-07-30 | 8:00 | 2020/7/30 8:00 | 202 | 20 | 9 | 10.14062 | 25 | 10.1461 | 0.46 | 19 | 205 | 195 | 11 | 9 | 11 | 9 | 0.6 | 0.4 | 20 | 10
2020-07-31 | 8:00 | 2020/7/31 8:00 | 202 | 20 | 9 | 10.13017 | 25 | 10.04001 | 0.54 | 19 | 205 | 195 | 11 | 9 | 11 | 9 | 0.6 | 0.4 | 20 | 10
2020-08-01 | 8:00 | 2020/8/1 8:00 | 200 | 20 | 9 | 10.21317 | 25 | 10.10784 | 0.45 | 19 | 205 | 195 | 11 | 9 | 11 | 9 | 0.6 | 0.4 | 20 | 10
2020-08-02 | 8:00 | 2020/8/2 8:00 | 198 | 20 | 9 | 10.33232 | 25 | 10.17182 | 0.43 | 18 | 205 | 195 | 11 | 9 | 11 | 9 | 0.6 | 0.4 | 20 | 10
2020-08-03 | 8:00 | 2020/8/3 8:00 | 203 | 20 | 9 | 10.15578 | 25 | 10.32469 | 0.5 | 18 | 205 | 195 | 11 | 9 | 11 | 9 | 0.6 | 0.4 | 20 | 10
2020-08-04 | 8:00 | 2020/8/4 8:00 | 199 | 20 | 9 | 10.18302 | 25 | 10.25945 | 0.51 | 18 | 205 | 195 | 11 | 9 | 11 | 9 | 0.6 | 0.4 | 20 | 10
2020-08-05 | 8:00 | 2020/8/5 8:00 | 200 | 20 | 9 | 10.28987 | 25 | 10.22603 | 0.45 | 20 | 205 | 195 | 11 | 9 | 11 | 9 | 0.6 | 0.4 | 20 | 10
2020-08-06 | 8:00 | 2020/8/6 8:00 | 201 | 20 | 9 | 10.29036 | 25 | 10.08487 | 0.54 | 20 | 205 | 195 | 11 | 9 | 11 | 9 | 0.6 | 0.4 | 20 | 10
2020-08-07 | 8:00 | 2020/8/7 8:00 | 202 | 20 | 9 | 10.06121 | 25 | 10.08065 | 0.58 | 20 | 205 | 195 | 11 | 9 | 11 | 9 | 0.6 | 0.4 | 20 | 10
2020-08-08 | 8:00 | 2020/8/8 8:00 | 204 | 20 | 9 | 10.18517 | 25 | 10.27193 | 0.41 | 19 | 205 | 195 | 11 | 9 | 11 | 9 | 0.6 | 0.4 | 20 | 10
2020-08-14 | 8:00 | 2020/8/14 8:00 | 199 | 20 | 9 | 10.15301 | 25 | 10.18239 | 0.42 | 20 | 205 | 195 | 11 | 9 | 11 | 9 | 0.6 | 0.4 | 20 | 10
2020-08-15 | 8:00 | 2020/8/15 8:00 | 204 | 20 | 9 | 10.32839 | 25 | 10.08561 | 0.54 | 20 | 205 | 195 | 11 | 9 | 11 | 9 | 0.6 | 0.4 | 20 | 10
2020-08-16 | 8:00 | 2020/8/16 8:00 | 200 | 20 | 9 | 10.28447 | 25 | 10.15601 | 0.45 | 19 | 205 | 195 | 11 | 9 | 11 | 9 | 0.6 | 0.4 | 20 | 10
2020-08-17 | 8:00 | 2020/8/17 8:00 | 201 | 20 | 9 | 10.15043 | 25 | 10.16691 | 0.4 | 19 | 205 | 195 | 11 | 9 | 11 | 9 | 0.6 | 0.4 | 20 | 10
2020-08-18 | 8:00 | 2020/8/18 8:00 | 200 | 20 | 9 | 10.07133 | 25 | 10.02941 | 0.46 | 20 | 205 | 195 | 11 | 9 | 11 | 9 | 0.6 | 0.4 | 20 | 10
2020-08-19 | 8:00 | 2020/8/19 8:00 | 204 | 20 | 9 | 10.16803 | 25 | 10.2441 | 0.47 | 20.4 | 205 | 195 | 11 | 9 | 11 | 9 | 0.6 | 0.4 | 20 | 10
2020-08-20 | 8:00 | 2020/8/20 8:00 | 200 | 20 | 9 | 10.23557 | 25 | 10.02869 | 0.48 | 20.5 | 205 | 195 | 11 | 9 | 11 | 9 | 0.6 | 0.4 | 20 | 10
2020-08-21 | 8:00 | 2020/8/21 8:00 | 201 | 20 | 9 | 10.0218 | 25 | 10.11821 | 0.51 | 20.6 | 205 | 195 | 11 | 9 | 11 | 9 | 0.6 | 0.4 | 20 | 10
2020-08-22 | 8:00 | 2020/8/22 8:00 | 197 | 20 | 9 | 10.14713 | 25 | 10.22337 | 0.41 | 20.7 | 205 | 195 | 11 | 9 | 11 | 9 | 0.6 | 0.4 | 20 | 10
2020-08-23 | 8:00 | 2020/8/23 8:00 | 203 | 20 | 9 | 10.13662 | 25 | 10.07314 | 0.53 | 20.9 | 205 | 195 | 11 | 9 | 11 | 9 | 0.6 | 0.4 | 20 | 10
2020-08-24 | 8:00 | 2020/8/24 8:00 | 203 | 20 | 9 | 10.4 | 25 | 10.13465 | 0.7 | 21 | 205 | 195 | 11 | 9 | 11 | 9 | 0.6 | 0.4 | 20 | 10
2020-08-25 | 8:00 | 2020/8/25 8:00 | 198 | 20 | 9 | 10.32094 | 25 | 10.26757 | 0.6 | 20.7 | 205 | 195 | 11 | 9 | 11 | 9 | 0.6 | 0.4 | 20 | 10
2020-08-26 | 8:00 | 2020/8/26 8:00 | 202 | 20 | 9 | 10.07415 | 25 | 10.07716 | 0.41 | 20.6 | 205 | 195 | 11 | 9 | 11 | 9 | 0.6 | 0.4 | 20 | 10
2020-08-27 | 8:00 | 2020/8/27 8:00 | 203 | 20 | 9 | 10.2364 | 25 | 10.29745 | 0.55 | 20.5 | 205 | 195 | 11 | 9 | 11 | 9 | 0.6 | 0.4 | 20 | 10
2020-08-28 | 8:00 | 2020/8/28 8:00 | 198 | 20 | 9 | 10.31633 | 25 | 10.06372 | 0.48 | 19 | 205 | 195 | 11 | 9 | 11 | 9 | 0.6 | 0.4 | 20 | 10
2020-08-29 | 8:00 | 2020/8/29 8:00 | 197 | 20 | 9 | 10.27125 | 25 | 10.05924 | 0.59 | 20 | 205 | 195 | 11 | 9 | 11 | 9 | 0.6 | 0.4 | 20 | 10
2020-08-30 | 8:00 | 2020/8/30 8:00 | 201 | 20 | 9 | 10.24874 | 25 | 10.08147 | 0.53 | 20 | 205 | 195 | 11 | 9 | 11 | 9 | 0.6 | 0.4 | 20 | 10
2020-08-31 | 8:00 | 2020/8/31 8:00 | 204 | 20 | 9 | 10.08634 | 25 | 10.0341 | 0.5 | 19 | 205 | 195 | 11 | 9 | 11 | 9 | 0.6 | 0.4 | 20 | 10
2020-09-01 | 8:00 | 2020/9/1 8:00 | 203 | 20 | 9 | 10.29565 | 25 | 10.10132 | 0.6 | 20 | 205 | 195 | 11 | 9 | 11 | 9 | 0.6 | 0.4 | 20 | 10
2020-09-02 | 8:00 | 2020/9/2 8:00 | 202 | 20 | 9 | 10.33024 | 25 | 10.32216 | 0.54 | 19 | 205 | 195 | 11 | 9 | 11 | 9 | 0.6 | 0.4 | 20 | 10
2020-09-03 | 8:00 | 2020/9/3 8:00 | 196 | 20 | 9 | 10.27886 | 25 | 10.18185 | 0.54 | 20 | 205 | 195 | 11 | 9 | 11 | 9 | 0.6 | 0.4 | 20 | 10
2020-09-04 | 8:00 | 2020/9/4 8:00 | 196 | 20 | 9 | 10.31727 | 25 | 10.18704 | 0.52 | 19 | 205 | 195 | 11 | 9 | 11 | 9 | 0.6 | 0.4 | 20 | 10
2020-09-05 | 8:00 | 2020/9/5 8:00 | 198 | 20 | 9 | 10.2959 | 25 | 10.00824 | 0.47 | 19 | 205 | 195 | 11 | 9 | 11 | 9 | 0.6 | 0.4 | 20 | 10
2020-09-06 | 8:00 | 2020/9/6 8:00 | 197 | 20 | 9 | 10.2874 | 25 | 10.0463 | 0.54 | 20 | 205 | 195 | 11 | 9 | 11 | 9 | 0.6 | 0.4 | 20 | 10
2020-09-07 | 8:00 | 2020/9/7 8:00 | 202 | 20 | 9 | 10.08135 | 25 | 10.31582 | 0.52 | 18 | 205 | 195 | 11 | 9 | 11 | 9 | 0.6 | 0.4 | 20 | 10
2020-09-08 | 8:00 | 2020/9/8 8:00 | 198 | 20 | 9 | 10.00705 | 25 | 10.03829 | 0.59 | 19 | 205 | 195 | 11 | 9 | 11 | 9 | 0.6 | 0.4 | 20 | 10
2020-09-09 | 8:00 | 2020/9/9 8:00 | 204 | 20 | 9 | 10.22244 | 25 | 10.10942 | 0.51 | 20 | 205 | 195 | 11 | 9 | 11 | 9 | 0.6 | 0.4 | 20 | 10
2020-09-10 | 8:00 | 2020/9/10 8:00 | 202 | 20 | 9 | 10.01362 | 25 | 10.08062 | 0.49 | 19 | 205 | 195 | 11 | 9 | 11 | 9 | 0.6 | 0.4 | 20 | 10
2020-09-11 | 8:00 | 2020/9/11 8:00 | 202 | 20 | 9 | 10.28252 | 25 | 10.26249 | 0.6 | 20 | 205 | 195 | 11 | 9 | 11 | 9 | 0.6 | 0.4 | 20 | 10
2020-09-12 | 8:00 | 2020/9/12 8:00 | 197 | 20 | 9 | 10.03674 | 25 | 10.21594 | 0.49 | 18 | 205 | 195 | 11 | 9 | 11 | 9 | 0.6 | 0.4 | 20 | 10
2020-09-13 | 8:00 | 2020/9/13 8:00 | 201 | 20 | 9 | 10.24521 | 25 | 10.166 | 0.51 | 19 | 205 | 195 | 11 | 9 | 11 | 9 | 0.6 | 0.4 | 20 | 10
2020-09-14 | 8:00 | 2020/9/14 8:00 | 198 | 20 | 9 | 10.08528 | 25 | 10.29788 | 0.54 | 18 | 205 | 195 | 11 | 9 | 11 | 9 | 0.6 | 0.4 | 20 | 10
2020-09-15 | 8:00 | 2020/9/15 8:00 | 204 | 20 | 9 | 10.11397 | 25 | 10.14681 | 0.58 | 19 | 205 | 195 | 11 | 9 | 11 | 9 | 0.6 | 0.4 | 20 | 10
2020-09-16 | 8:00 | 2020/9/16 8:00 | 202 | 20 | 9 | 10.184 | 25 | 10.32774 | 0.4 | 18 | 205 | 195 | 11 | 9 | 11 | 9 | 0.6 | 0.4 | 20 | 10
2020-09-17 | 8:00 | 2020/9/17 8:00 | 198 | 20 | 9 | 10.19584 | 25 | 10.22904 | 0.56 | 19 | 205 | 195 | 11 | 9 | 11 | 9 | 0.6 | 0.4 | 20 | 10
2020-09-18 | 8:00 | 2020/9/18 8:00 | 204 | 20 | 9 | 10.2832 | 25 | 10.05902 | 0.41 | 19 | 205 | 195 | 11 | 9 | 11 | 9 | 0.6 | 0.4 | 20 | 10
2020-09-19 | 8:00 | 2020/9/19 8:00 | 197 | 20 | 9 | 10.13065 | 25 | 10.29118 | 0.4 | 18 | 205 | 195 | 11 | 9 | 11 | 9 | 0.6 | 0.4 | 20 | 10
2020-09-20 | 8:00 | 2020/9/20 8:00 | 204 | 20 | 9 | 10.00948 | 25 | 10.30706 | 0.42 | 18 | 205 | 195 | 11 | 9 | 11 | 9 | 0.6 | 0.4 | 20 | 10
2020-09-21 | 8:00 | 2020/9/21 8:00 | 204 | 20 | 9 | 10.10902 | 25 | 10.28759 | 0.56 | 18 | 205 | 195 | 11 | 9 | 11 | 9 | 0.6 | 0.4 | 20 | 10
2020-09-22 | 8:00 | 2020/9/22 8:00 | 203 | 20 | 9 | 10.22612 | 25 | 10.12537 | 0.6 | 18 | 205 | 195 | 11 | 9 | 11 | 9 | 0.6 | 0.4 | 20 | 10
2020-09-23 | 8:00 | 2020/9/23 8:00 | 204 | 20 | 9 | 10.09418 | 25 | 10.2722 | 0.43 | 18 | 205 | 195 | 11 | 9 | 11 | 9 | 0.6 | 0.4 | 20 | 10
2020-09-24 | 8:00 | 2020/9/24 8:00 | 200 | 20 | 9 | 10.06681 | 25 | 10.23557 | 0.4 | 18 | 205 | 195 | 11 | 9 | 11 | 9 | 0.6 | 0.4 | 20 | 10
2020-09-25 | 8:00 | 2020/9/25 8:00 | 203 | 20 | 9 | 10.12437 | 25 | 10.28256 | 0.52 | 18 | 205 | 195 | 11 | 9 | 11 | 9 | 0.6 | 0.4 | 20 | 10
2020-09-26 | 8:00 | 2020/9/26 8:00 | 200 | 20 | 9 | 10.28444 | 25 | 10.09151 | 0.45 | 18 | 205 | 195 | 11 | 9 | 11 | 9 | 0.6 | 0.4 | 20 | 10
2020-09-27 | 8:00 | 2020/9/27 8:00 | 202 | 20 | 9 | 10.02947 | 25 | 10.09442 | 0.6 | 16 | 205 | 195 | 11 | 9 | 11 | 9 | 0.6 | 0.4 | 20 | 10
2020-09-28 | 8:00 | 2020/9/28 8:00 | 203 | 20 | 9 | 10.23872 | 25 | 10.07026 | 0.43 | 19 | 205 | 195 | 11 | 9 | 11 | 9 | 0.6 | 0.4 | 20 | 10
2020-09-29 | 8:00 | 2020/9/29 8:00 | 201 | 20 | 9 | 10.13644 | 25 | 10.02547 | 0.48 | 16 | 205 | 195 | 11 | 9 | 11 | 9 | 0.6 | 0.4 | 20 | 10
2020-09-30 | 8:00 | 2020/9/30 8:00 | 197 | 20 | 9 | 10.03433 | 25 | 10.10143 | 0.46 | 17 | 205 | 195 | 11 | 9 | 11 | 9 | 0.6 | 0.4 | 20 | 10
2020-10-01 | 8:00 | 2020/10/1 8:00 | 197 | 20 | 9 | 10.15127 | 25 | 10.32027 | 0.56 | 16 | 205 | 195 | 11 | 9 | 11 | 9 | 0.6 | 0.4 | 20 | 10
2020-10-02 | 8:00 | 2020/10/2 8:00 | 203 | 20 | 9 | 10.15562 | 25 | 10.03456 | 0.47 | 16 | 205 | 195 | 11 | 9 | 11 | 9 | 0.6 | 0.4 | 20 | 10
2020-10-03 | 8:00 | 2020/10/3 8:00 | 199 | 20 | 9 | 10.14328 | 25 | 10.32957 | 0.59 | 16 | 205 | 195 | 11 | 9 | 11 | 9 | 0.6 | 0.4 | 20 | 10
2020-10-04 | 8:00 | 2020/10/4 8:00 | 203 | 20 | 9 | 10.04126 | 25 | 10.04849 | 0.56 | 17 | 205 | 195 | 11 | 9 | 11 | 9 | 0.6 | 0.4 | 20 | 10
2020-10-05 | 8:00 | 2020/10/5 8:00 | 198 | 20 | 9 | 10.29222 | 25 | 10.32447 | 0.58 | 18 | 205 | 195 | 11 | 9 | 11 | 9 | 0.6 | 0.4 | 20 | 10
2020-10-06 | 8:00 | 2020/10/6 8:00 | 196 | 20 | 9 | 10.28878 | 25 | 10.26751 | 0.48 | 17 | 205 | 195 | 11 | 9 | 11 | 9 | 0.6 | 0.4 | 20 | 10
2020-10-07 | 8:00 | 2020/10/7 8:00 | 204 | 20 | 9 | 10.23704 | 25 | 10.27734 | 0.42 | 17 | 205 | 195 | 11 | 9 | 11 | 9 | 0.6 | 0.4 | 20 | 10
2020-10-08 | 8:00 | 2020/10/8 8:00 | 199 | 20 | 9 | 10.00326 | 25 | 10.14864 | 0.42 | 19 | 205 | 195 | 11 | 9 | 11 | 9 | 0.6 | 0.4 | 20 | 10
2020-10-09 | 8:00 | 2020/10/9 8:00 | 199 | 20 | 9 | 10.32271 | 25 | 10.18236 | 0.55 | 17 | 205 | 195 | 11 | 9 | 11 | 9 | 0.6 | 0.4 | 20 | 10
2020-10-10 | 8:00 | 2020/10/10 8:00 | 201 | 20 | 9 | 10.30506 | 25 | 10.30839 | 0.47 | 16 | 205 | 195 | 11 | 9 | 11 | 9 | 0.6 | 0.4 | 20 | 10
2020-10-11 | 8:00 | 2020/10/11 8:00 | 202 | 20 | 9 | 10.30422 | 25 | 10.08455 | 0.45 | 16 | 205 | 195 | 11 | 9 | 11 | 9 | 0.6 | 0.4 | 20 | 10
2020-10-12 | 8:00 | 2020/10/12 8:00 | 203 | 20 | 9 | 10.11692 | 25 | 10.07448 | 0.5 | 16 | 205 | 195 | 11 | 9 | 11 | 9 | 0.6 | 0.4 | 20 | 10
2020-10-13 | 8:00 | 2020/10/13 8:00 | 197 | 20 | 9 | 10.04507 | 25 | 10.18388 | 0.49 | 16 | 205 | 195 | 11 | 9 | 11 | 9 | 0.6 | 0.4 | 20 | 10
2020-10-14 | 8:00 | 2020/10/14 8:00 | 198 | 20 | 9 | 10.14065 | 25 | 10.21624 | 0.58 | 17 | 205 | 195 | 11 | 9 | 11 | 9 | 0.6 | 0.4 | 20 | 10
2020-10-15 | 8:00 | 2020/10/15 8:00 | 199 | 20 | 9 | 10.26649 | 25 | 10.20981 | 0.46 | 18 | 205 | 195 | 11 | 9 | 11 | 9 | 0.6 | 0.4 | 20 | 10
2020-10-16 | 8:00 | 2020/10/16 8:00 | 199 | 20 | 9 | 10.26309 | 25 | 10.22783 | 0.48 | 18 | 205 | 195 | 11 | 9 | 11 | 9 | 0.6 | 0.4 | 20 | 10
2020-10-17 | 8:00 | 2020/10/17 8:00 | 203 | 20 | 9 | 10.20419 | 25 | 10.07497 | 0.56 | 18 | 205 | 195 | 11 | 9 | 11 | 9 | 0.6 | 0.4 | 20 | 10
2020-10-18 | 8:00 | 2020/10/18 8:00 | 200 | 20 | 9 | 10.27823 | 25 | 10.06245 | 0.5 | 16 | 205 | 195 | 11 | 9 | 11 | 9 | 0.6 | 0.4 | 20 | 10
2020-10-19 | 8:00 | 2020/10/19 8:00 | 199 | 20 | 9 | 10.07417 | 25 | 10.23218 | 0.49 | 18 | 205 | 195 | 11 | 9 | 11 | 9 | 0.6 | 0.4 | 20 | 10
2020-10-20 | 8:00 | 2020/10/20 8:00 | 203 | 20 | 9 | 10.18447 | 25 | 10.05036 | 0.48 | 17 | 205 | 195 | 11 | 9 | 11 | 9 | 0.6 | 0.4 | 20 | 10
2020-10-21 | 8:00 | 2020/10/21 8:00 | 197 | 20 | 9 | 10.29 | 25 | 10.20266 | 0.49 | 17 | 205 | 195 | 11 | 9 | 11 | 9 | 0.6 | 0.4 | 20 | 10
2020-10-22 | 8:00 | 2020/10/22 8:00 | 196 | 20 | 9 | 10.32837 | 25 | 10.10334 | 0.59 | 18 | 205 | 195 | 11 | 9 | 11 | 9 | 0.6 | 0.4 | 20 | 10
2020-10-23 | 8:00 | 2020/10/23 8:00 | 196 | 20 | 9 | 10.26924 | 25 | 10.29144 | 0.58 | 17 | 205 | 195 | 11 | 9 | 11 | 9 | 0.6 | 0.4 | 20 | 10
2020-10-24 | 8:00 | 2020/10/24 8:00 | 204 | 20 | 9 | 10.05187 | 25 | 10.07922 | 0.52 | 18 | 205 | 195 | 11 | 9 | 11 | 9 | 0.6 | 0.4 | 20 | 10
2020-10-25 | 8:00 | 2020/10/25 8:00 | 198 | 20 | 9 | 10.04858 | 25 | 10.31975 | 0.59 | 18 | 205 | 195 | 11 | 9 | 11 | 9 | 0.6 | 0.4 | 20 | 10
2020-10-26 | 8:00 | 2020/10/26 8:00 | 199 | 20 | 9 | 10.32371 | 25 | 10.0849 | 0.44 | 18 | 205 | 195 | 11 | 9 | 11 | 9 | 0.6 | 0.4 | 20 | 10
2020-10-27 | 8:00 | 2020/10/27 8:00 | 204 | 20 | 9 | 10.14858 | 25 | 10.10863 | 0.51 | 17 | 205 | 195 | 11 | 9 | 11 | 9 | 0.6 | 0.4 | 20 | 10
2020-10-28 | 8:00 | 2020/10/28 8:00 | 201 | 20 | 9 | 10.10178 | 25 | 10.05725 | 0.59 | 16 | 205 | 195 | 11 | 9 | 11 | 9 | 0.6 | 0.4 | 20 | 10
2020-10-29 | 8:00 | 2020/10/29 8:00 | 203 | 20 | 9 | 10.23703 | 25 | 10.09109 | 0.52 | 16 | 205 | 195 | 11 | 9 | 11 | 9 | 0.6 | 0.4 | 20 | 10
2020-10-30 | 8:00 | 2020/10/30 8:00 | 197 | 20 | 9 | 10.30433 | 25 | 10.26218 | 0.45 | 15 | 205 | 195 | 11 | 9 | 11 | 9 | 0.6 | 0.4 | 20 | 10
2020-11-01 | 8:00 | 2020/11/1 8:00 | 204 | 20 | 9 | 10.02277 | 25 | 10.25218 | 0.6 | 16 | 205 | 195 | 11 | 9 | 11 | 9 | 0.6 | 0.4 | 20 | 10
2020-11-02 | 8:00 | 2020/11/2 8:00 | 200 | 20 | 9 | 10.09662 | 25 | 10.27654 | 0.53 | 15 | 205 | 195 | 11 | 9 | 11 | 9 | 0.6 | 0.4 | 20 | 10
2020-11-03 | 8:00 | 2020/11/3 8:00 | 199 | 20 | 9 | 10.22819 | 25 | 10.18116 | 0.6 | 17 | 205 | 195 | 11 | 9 | 11 | 9 | 0.6 | 0.4 | 20 | 10
2020-11-04 | 8:00 | 2020/11/4 8:00 | 196 | 20 | 9 | 10.09283 | 25 | 10.054 | 0.56 | 16 | 205 | 195 | 11 | 9 | 11 | 9 | 0.6 | 0.4 | 20 | 10
2020-11-05 | 8:00 | 2020/11/5 8:00 | 199 | 20 | 9 | 10.27132 | 25 | 10.05461 | 0.45 | 17 | 205 | 195 | 11 | 9 | 11 | 9 | 0.6 | 0.4 | 20 | 10
2020-11-06 | 8:00 | 2020/11/6 8:00 | 197 | 20 | 9 | 10.29681 | 25 | 10.32252 | 0.55 | 15 | 205 | 195 | 11 | 9 | 11 | 9 | 0.6 | 0.4 | 20 | 10
2020-11-07 | 8:00 | 2020/11/7 8:00 | 201 | 20 | 9 | 10.28309 | 25 | 10.06287 | 0.56 | 16 | 205 | 195 | 11 | 9 | 11 | 9 | 0.6 | 0.4 | 20 | 10
2020-11-08 | 8:00 | 2020/11/8 8:00 | 204 | 20 | 9 | 10.22953 | 25 | 10.23174 | 0.55 | 17 | 205 | 195 | 11 | 9 | 11 | 9 | 0.6 | 0.4 | 20 | 10
2020-11-09 | 8:00 | 2020/11/9 8:00 | 200 | 20 | 9 | 10.13616 | 25 | 10.19284 | 0.45 | 16 | 205 | 195 | 11 | 9 | 11 | 9 | 0.6 | 0.4 | 20 | 10
2020-11-10 | 8:00 | 2020/11/10 8:00 | 199 | 20 | 9 | 10.27776 | 25 | 10.29264 | 0.56 | 15 | 205 | 195 | 11 | 9 | 11 | 9 | 0.6 | 0.4 | 20 | 10
2020-11-11 | 8:00 | 2020/11/11 8:00 | 200 | 20 | 9 | 10.0933 | 25 | 10.02602 | 0.6 | 17 | 205 | 195 | 11 | 9 | 11 | 9 | 0.6 | 0.4 | 20 | 10
2020-11-12 | 8:00 | 2020/11/12 8:00 | 197 | 20 | 9 | 10.23958 | 25 | 10.30995 | 0.43 | 16 | 205 | 195 | 11 | 9 | 11 | 9 | 0.6 | 0.4 | 20 | 10
2020-11-13 | 8:00 | 2020/11/13 8:00 | 202 | 20 | 9 | 10.25589 | 25 | 10.18577 | 0.46 | 14 | 205 | 195 | 11 | 9 | 11 | 9 | 0.6 | 0.4 | 20 | 10
2020-11-14 | 8:00 | 2020/11/14 8:00 | 199 | 20 | 9 | 10.15019 | 25 | 10.26966 | 0.43 | 16 | 205 | 195 | 11 | 9 | 11 | 9 | 0.6 | 0.4 | 20 | 10
2020-11-15 | 8:00 | 2020/11/15 8:00 | 204 | 20 | 9 | 10.25379 | 25 | 10.20363 | 0.42 | 14 | 205 | 195 | 11 | 9 | 11 | 9 | 0.6 | 0.4 | 20 | 10
2020-11-16 | 8:00 | 2020/11/16 8:00 | 198 | 20 | 9 | 10.18445 | 25 | 10.08464 | 0.41 | 14 | 205 | 195 | 11 | 9 | 11 | 9 | 0.6 | 0.4 | 20 | 10
2020-11-17 | 8:00 | 2020/11/17 8:00 | 201 | 20 | 9 | 10.07179 | 25 | 10.161 | 0.55 | 14 | 205 | 195 | 11 | 9 | 11 | 9 | 0.6 | 0.4 | 20 | 10
2020-11-18 | 8:00 | 2020/11/18 8:00 | 198 | 20 | 9 | 10.19355 | 25 | 10.083 | 0.53 | 13 | 205 | 195 | 11 | 9 | 11 | 9 | 0.6 | 0.4 | 20 | 10
2020-11-19 | 8:00 | 2020/11/19 8:00 | 196 | 20 | 9 | 10.03357 | 25 | 10.09303 | 0.55 | 15 | 205 | 195 | 11 | 9 | 11 | 9 | 0.6 | 0.4 | 20 | 10
2020-11-20 | 8:00 | 2020/11/20 8:00 | 199 | 20 | 9 | 10.01738 | 25 | 10.04324 | 0.59 | 11 | 205 | 195 | 11 | 9 | 11 | 9 | 0.6 | 0.4 | 20 | 10
2020-11-21 | 8:00 | 2020/11/21 8:00 | 204 | 20 | 9 | 10.02736 | 25 | 10.25339 | 0.43 | 14 | 205 | 195 | 11 | 9 | 11 | 9 | 0.6 | 0.4 | 20 | 10
2020-11-22 | 8:00 | 2020/11/22 8:00 | 204 | 20 | 9 | 10.20785 | 25 | 10.06054 | 0.6 | 14 | 205 | 195 | 11 | 9 | 11 | 9 | 0.6 | 0.4 | 20 | 10
2020-11-23 | 8:00 | 2020/11/23 8:00 | 202 | 20 | 9 | 10.22985 | 25 | 10.16232 | 0.5 | 14 | 205 | 195 | 11 | 9 | 11 | 9 | 0.6 | 0.4 | 20 | 10
2020-11-24 | 8:00 | 2020/11/24 8:00 | 198 | 20 | 9 | 10.22529 | 25 | 10.28335 | 0.59 | 11 | 205 | 195 | 11 | 9 | 11 | 9 | 0.6 | 0.4 | 20 | 10
2020-11-25 | 8:00 | 2020/11/25 8:00 | 199 | 20 | 9 | 10.05553 | 25 | 10.19473 | 0.45 | 12 | 205 | 195 | 11 | 9 | 11 | 9 | 0.6 | 0.4 | 20 | 10
2020-11-26 | 8:00 | 2020/11/26 8:00 | 198 | 20 | 9 | 10.29642 | 25 | 10.10027 | 0.58 | 13 | 205 | 195 | 11 | 9 | 11 | 9 | 0.6 | 0.4 | 20 | 10
2020-11-27 | 8:00 | 2020/11/27 8:00 | 201 | 20 | 9 | 10.27516 | 25 | 10.30736 | 0.6 | 15 | 205 | 195 | 11 | 9 | 11 | 9 | 0.6 | 0.4 | 20 | 10
2020-11-28 | 8:00 | 2020/11/28 8:00 | 197 | 20 | 9 | 10.04494 | 25 | 10.1511 | 0.49 | 12 | 205 | 195 | 11 | 9 | 11 | 9 | 0.6 | 0.4 | 20 | 10
2020-11-29 | 8:00 | 2020/11/29 8:00 | 204 | 20 | 9 | 10.18303 | 25 | 10.27464 | 0.6 | 12 | 205 | 195 | 11 | 9 | 11 | 9 | 0.6 | 0.4 | 20 | 10
2020-11-30 | 8:00 | 2020/11/30 8:00 | 202 | 20 | 9 | 10.2126 | 25 | 10.10475 | 0.44 | 11 | 205 | 195 | 11 | 9 | 11 | 9 | 0.6 | 0.4 | 20 | 10
2020-12-01 | 8:00 | 2020/12/1 8:00 | 197 | 20 | 9 | 10.31867 | 25 | 10.317 | 0.56 | 13 | 205 | 195 | 11 | 9 | 11 | 9 | 0.6 | 0.4 | 20 | 10
2020-12-02 | 8:00 | 2020/12/2 8:00 | 202 | 20 | 9 | 10.01939 | 25 | 10.09008 | 0.42 | 11 | 205 | 195 | 11 | 9 | 11 | 9 | 0.6 | 0.4 | 20 | 10
2020-12-03 | 8:00 | 2020/12/3 8:00 | 204 | 20 | 9 | 10.33219 | 25 | 10.14115 | 0.54 | 13 | 205 | 195 | 11 | 9 | 11 | 9 | 0.6 | 0.4 | 20 | 10
2020-12-04 | 8:00 | 2020/12/4 8:00 | 202 | 20 | 9 | 10.20037 | 25 | 10.20048 | 0.58 | 11 | 205 | 195 | 11 | 9 | 11 | 9 | 0.6 | 0.4 | 20 | 10
2020-12-05 | 8:00 | 2020/12/5 8:00 | 204 | 20 | 9 | 10.1041 | 25 | 10.03299 | 0.6 | 13 | 205 | 195 | 11 | 9 | 11 | 9 | 0.6 | 0.4 | 20 | 10
2020-12-06 | 8:00 | 2020/12/6 8:00 | 202 | 20 | 9 | 10.0522 | 25 | 10.27515 | 0.43 | 11 | 205 | 195 | 11 | 9 | 11 | 9 | 0.6 | 0.4 | 20 | 10
2020-12-07 | 8:00 | 2020/12/7 8:00 | 201 | 20 | 9 | 10.29338 | 25 | 10.08641 | 0.56 | 13 | 205 | 195 | 11 | 9 | 11 | 9 | 0.6 | 0.4 | 20 | 10
2020-12-08 | 8:00 | 2020/12/8 8:00 | 197 | 20 | 9 | 10.29206 | 25 | 10.12958 | 0.52 | 11 | 205 | 195 | 11 | 9 | 11 | 9 | 0.6 | 0.4 | 20 | 10
2020-12-09 | 8:00 | 2020/12/9 8:00 | 196 | 20 | 9 | 10.21416 | 25 | 10.26092 | 0.59 | 12 | 205 | 195 | 11 | 9 | 11 | 9 | 0.6 | 0.4 | 20 | 10
2020-12-10 | 8:00 | 2020/12/10 8:00 | 198 | 20 | 9 | 10.27149 | 25 | 10.04392 | 0.51 | 12 | 205 | 195 | 11 | 9 | 11 | 9 | 0.6 | 0.4 | 20 | 10
2020-12-11 | 8:00 | 2020/12/11 8:00 | 197 | 20 | 9 | 10.03662 | 25 | 10.08504 | 0.46 | 13 | 205 | 195 | 11 | 9 | 11 | 9 | 0.6 | 0.4 | 20 | 10
2020-12-12 | 8:00 | 2020/12/12 8:00 | 203 | 20 | 9 | 10.04868 | 25 | 10.27515 | 0.44 | 12 | 205 | 195 | 11 | 9 | 11 | 9 | 0.6 | 0.4 | 20 | 10
2020-12-13 | 8:00 | 2020/12/13 8:00 | 198 | 20 | 9 | 10.08897 | 25 | 10.2011 | 0.51 | 13 | 205 | 195 | 11 | 9 | 11 | 9 | 0.6 | 0.4 | 20 | 10
2020-12-14 | 8:00 | 2020/12/14 8:00 | 199 | 20 | 9 | 10.30046 | 25 | 10.26807 | 0.49 | 11 | 205 | 195 | 11 | 9 | 11 | 9 | 0.6 | 0.4 | 20 | 10
2020-12-15 | 8:00 | 2020/12/15 8:00 | 201 | 20 | 9 | 10.02439 | 25 | 10.04904 | 0.58 | 10 | 205 | 195 | 11 | 9 | 11 | 9 | 0.6 | 0.4 | 20 | 10
2020-12-16 | 8:00 | 2020/12/16 8:00 | 202 | 20 | 9 | 10.32018 | 25 | 10.32014 | 0.4 | 10 | 205 | 195 | 11 | 9 | 11 | 9 | 0.6 | 0.4 | 20 | 10
2020-12-17 | 8:00 | 2020/12/17 8:00 | 200 | 20 | 9 | 10.22238 | 25 | 10.23597 | 0.44 | 11 | 205 | 195 | 11 | 9 | 11 | 9 | 0.6 | 0.4 | 20 | 10
2020-12-18 | 8:00 | 2020/12/18 8:00 | 198 | 20 | 9 | 10.27271 | 25 | 10.09648 | 0.42 | 11 | 205 | 195 | 11 | 9 | 11 | 9 | 0.6 | 0.4 | 20 | 10
2020-12-19 | 8:00 | 2020/12/19 8:00 | 203 | 20 | 9 | 10.29942 | 25 | 10.06445 | 0.58 | 11 | 205 | 195 | 11 | 9 | 11 | 9 | 0.6 | 0.4 | 20 | 10
2020-12-20 | 8:00 | 2020/12/20 8:00 | 197 | 20 | 9 | 10.10015 | 25 | 10.10829 | 0.49 | 11 | 205 | 195 | 11 | 9 | 11 | 9 | 0.6 | 0.4 | 20 | 10
2020-12-21 | 8:00 | 2020/12/21 8:00 | 202 | 20 | 9 | 10.21728 | 25 | 10.16951 | 0.53 | 11 | 205 | 195 | 11 | 9 | 11 | 9 | 0.6 | 0.4 | 20 | 10
2020-12-22 | 8:00 | 2020/12/22 8:00 | 196 | 20 | 9 | 10.00656 | 25 | 10.10057 | 0.57 | 11 | 205 | 195 | 11 | 9 | 11 | 9 | 0.6 | 0.4 | 20 | 10
2020-12-23 | 8:00 | 2020/12/23 8:00 | 200 | 20 | 9 | 10.11828 | 25 | 10.04641 | 0.46 | 10 | 205 | 195 | 11 | 9 | 11 | 9 | 0.6 | 0.4 | 20 | 10
2020-12-24 | 8:00 | 2020/12/24 8:00 | 196 | 20 | 9 | 10.24037 | 25 | 10.1276 | 0.45 | 11 | 205 | 195 | 11 | 9 | 11 | 9 | 0.6 | 0.4 | 20 | 10
2020-12-25 | 8:00 | 2020/12/25 8:00 | 197 | 20 | 9 | 10.23489 | 25 | 10.08975 | 0.41 | 10 | 205 | 195 | 11 | 9 | 11 | 9 | 0.6 | 0.4 | 20 | 10
2020-12-26 | 8:00 | 2020/12/26 8:00 | 197 | 20 | 9 | 10.05567 | 25 | 10.01095 | 0.55 | 11 | 205 | 195 | 11 | 9 | 11 | 9 | 0.6 | 0.4 | 20 | 10
2020-12-27 | 8:00 | 2020/12/27 8:00 | 199 | 20 | 9 | 10.33307 | 25 | 10.0176 | 0.53 | 10 | 205 | 195 | 11 | 9 | 11 | 9 | 0.6 | 0.4 | 20 | 10
2021-01-06 | 8:00 | 2021/1/6 8:00 | 198 | 20 | 9 | 10.32231 | 25 | 10.25227 | 0.59 | 11 | 205 | 195 | 11 | 9 | 11 | 9 | 0.6 | 0.4 | 20 | 10
2021-01-07 | 8:00 | 2021/1/7 8:00 | 203 | 20 | 9 | 10.13818 | 25 | 10.22181 | 0.6 | 11 | 205 | 195 | 11 | 9 | 11 | 9 | 0.6 | 0.4 | 20 | 10
2021-01-08 | 8:00 | 2021/1/8 8:00 | 196 | 20 | 9 | 10.1146 | 25 | 10.01098 | 0.48 | 11 | 205 | 195 | 11 | 9 | 11 | 9 | 0.6 | 0.4 | 20 | 10
2021-01-09 | 8:00 | 2021/1/9 8:00 | 196 | 20 | 9 | 10.11755 | 25 | 10.0884 | 0.5 | 10 | 205 | 195 | 11 | 9 | 11 | 9 | 0.6 | 0.4 | 20 | 10
2021-01-10 | 8:00 | 2021/1/10 8:00 | 204 | 20 | 9 | 10.0506 | 25 | 10.07552 | 0.58 | 11 | 205 | 195 | 11 | 9 | 11 | 9 | 0.6 | 0.4 | 20 | 10
2021-01-11 | 8:00 | 2021/1/11 8:00 | 196 | 20 | 9 | 10.12123 | 25 | 10.00789 | 0.42 | 10 | 205 | 195 | 11 | 9 | 11 | 9 | 0.6 | 0.4 | 20 | 10
2021-01-12 | 8:00 | 2021/1/12 8:00 | 196 | 20 | 9 | 10.32976 | 25 | 10.21532 | 0.5 | 11 | 205 | 195 | 11 | 9 | 11 | 9 | 0.6 | 0.4 | 20 | 10
2021-01-13 | 8:00 | 2021/1/13 8:00 | 196 | 20 | 9 | 10.15721 | 25 | 10.15225 | 0.6 | 10 | 205 | 195 | 11 | 9 | 11 | 9 | 0.6 | 0.4 | 20 | 10
2021-01-14 | 8:00 | 2021/1/14 8:00 | 197 | 20 | 9 | 10.27029 | 25 | 10.33322 | 0.53 | 10 | 205 | 195 | 11 | 9 | 11 | 9 | 0.6 | 0.4 | 20 | 10
2021-01-15 | 8:00 | 2021/1/15 8:00 | 200 | 20 | 9 | 10.20102 | 25 | 10.10763 | 0.52 | 11 | 205 | 195 | 11 | 9 | 11 | 9 | 0.6 | 0.4 | 20 | 10
2021-01-16 | 8:00 | 2021/1/16 8:00 | 199 | 20 | 9 | 10.01452 | 25 | 10.22807 | 0.4 | 10 | 205 | 195 | 11 | 9 | 11 | 9 | 0.6 | 0.4 | 20 | 10
2021-01-17 | 8:00 | 2021/1/17 8:00 | 198 | 20 | 9 | 10.15837 | 25 | 10.07321 | 0.6 | 11 | 205 | 195 | 11 | 9 | 11 | 9 | 0.6 | 0.4 | 20 | 10
2021-01-18 | 8:00 | 2021/1/18 8:00 | 203 | 20 | 9 | 10.1344 | 25 | 10.27817 | 0.48 | 11 | 205 | 195 | 11 | 9 | 11 | 9 | 0.6 | 0.4 | 20 | 10
2021-01-19 | 8:00 | 2021/1/19 8:00 | 203 | 20 | 9 | 10.11981 | 25 | 10.26839 | 0.55 | 11 | 205 | 195 | 11 | 9 | 11 | 9 | 0.6 | 0.4 | 20 | 10
2021-01-20 | 8:00 | 2021/1/20 8:00 | 203 | 20 | 9 | 10.30857 | 25 | 10.08585 | 0.44 | 11 | 205 | 195 | 11 | 9 | 11 | 9 | 0.6 | 0.4 | 20 | 10
2021-01-21 | 8:00 | 2021/1/21 8:00 | 198 | 20 | 9 | 10.23404 | 25 | 10.31182 | 0.43 | 10 | 205 | 195 | 11 | 9 | 11 | 9 | 0.6 | 0.4 | 20 | 10
2021-01-22 | 8:00 | 2021/1/22 8:00 | 199 | 20 | 9 | 10.12543 | 25 | 10.31307 | 0.55 | 11 | 205 | 195 | 11 | 9 | 11 | 9 | 0.6 | 0.4 | 20 | 10
2021-01-23 | 8:00 | 2021/1/23 8:00 | 197 | 20 | 9 | 10.04431 | 25 | 10.12081 | 0.43 | 11 | 205 | 195 | 11 | 9 | 11 | 9 | 0.6 | 0.4 | 20 | 10
2021-01-24 | 8:00 | 2021/1/24 8:00 | 196 | 20 | 9 | 10.1717 | 25 | 10.30878 | 0.43 | 10 | 205 | 195 | 11 | 9 | 11 | 9 | 0.6 | 0.4 | 20 | 10
2021-01-25 | 8:00 | 2021/1/25 8:00 | 197 | 20 | 9 | 10.22871 | 25 | 10.30921 | 0.53 | 11 | 205 | 195 | 11 | 9 | 11 | 9 | 0.6 | 0.4 | 20 | 10
2021-01-26 | 8:00 | 2021/1/26 8:00 | 203 | 20 | 9 | 10.2924 | 25 | 10.17487 | 0.55 | 11 | 205 | 195 | 11 | 9 | 11 | 9 | 0.6 | 0.4 | 20 | 10
2021-01-27 | 8:00 | 2021/1/27 8:00 | 199 | 20 | 9 | 10.1842 | 25 | 10.29631 | 0.5 | 11 | 205 | 195 | 11 | 9 | 11 | 9 | 0.6 | 0.4 | 20 | 10
2021-01-28 | 8:00 | 2021/1/28 8:00 | 197 | 20 | 9 | 10.29621 | 25 | 10.32487 | 0.41 | 11 | 205 | 195 | 11 | 9 | 11 | 9 | 0.6 | 0.4 | 20 | 10
2021-01-29 | 8:00 | 2021/1/29 8:00 | 203 | 20 | 9 | 10.13928 | 25 | 10.20077 | 0.55 | 10 | 205 | 195 | 11 | 9 | 11 | 9 | 0.6 | 0.4 | 20 | 10
2021-01-30 | 8:00 | 2021/1/30 8:00 | 199 | 20 | 9 | 10.26337 | 25 | 10.10752 | 0.5 | 11 | 205 | 195 | 11 | 9 | 11 | 9 | 0.6 | 0.4 | 20 | 10
2021-02-01 | 8:00 | 2021/2/1 8:00 | 202 | 20 | 9 | 10.18109 | 25 | 10.03895 | 0.58 | 10 | 205 | 195 | 11 | 9 | 11 | 9 | 0.6 | 0.4 | 20 | 10
2021-02-02 | 8:00 | 2021/2/2 8:00 | 199 | 20 | 9 | 10.20514 | 25 | 10.02636 | 0.55 | 11 | 205 | 195 | 11 | 9 | 11 | 9 | 0.6 | 0.4 | 20 | 10
2021-02-03 | 8:00 | 2021/2/3 8:00 | 197 | 20 | 9 | 10.26674 | 25 | 10.21835 | 0.43 | 10 | 205 | 195 | 11 | 9 | 11 | 9 | 0.6 | 0.4 | 20 | 10
2021-02-04 | 8:00 | 2021/2/4 8:00 | 201 | 20 | 9 | 10.25983 | 25 | 10.03952 | 0.54 | 10 | 205 | 195 | 11 | 9 | 11 | 9 | 0.6 | 0.4 | 20 | 10
2021-02-05 | 8:00 | 2021/2/5 8:00 | 199 | 20 | 9 | 10.28382 | 25 | 10.2471 | 0.47 | 10 | 205 | 195 | 11 | 9 | 11 | 9 | 0.6 | 0.4 | 20 | 10
2021-02-06 | 8:00 | 2021/2/6 8:00 | 196 | 20 | 9 | 10.0072 | 25 | 10.09474 | 0.45 | 10 | 205 | 195 | 11 | 9 | 11 | 9 | 0.6 | 0.4 | 20 | 10
2021-02-07 | 8:00 | 2021/2/7 8:00 | 204 | 20 | 9 | 10.18112 | 25 | 10.02166 | 0.59 | 10 | 205 | 195 | 11 | 9 | 11 | 9 | 0.6 | 0.4 | 20 | 10
2021-02-08 | 8:00 | 2021/2/8 8:00 | 200 | 20 | 9 | 10.15174 | 25 | 10.20611 | 0.55 | 11 | 205 | 195 | 11 | 9 | 11 | 9 | 0.6 | 0.4 | 20 | 10
2021-02-09 | 8:00 | 2021/2/9 8:00 | 202 | 20 | 9 | 10.3308 | 25 | 10.14217 | 0.52 | 10 | 205 | 195 | 11 | 9 | 11 | 9 | 0.6 | 0.4 | 20 | 10
2021-02-10 | 8:00 | 2021/2/10 8:00 | 204 | 20 | 9 | 10.1601 | 25 | 10.2071 | 0.43 | 11 | 205 | 195 | 11 | 9 | 11 | 9 | 0.6 | 0.4 | 20 | 10
2021-02-11 | 8:00 | 2021/2/11 8:00 | 198 | 20 | 9 | 10.0573 | 25 | 10.09128 | 0.45 | 10 | 205 | 195 | 11 | 9 | 11 | 9 | 0.6 | 0.4 | 20 | 10
2021-02-12 | 8:00 | 2021/2/12 8:00 | 200 | 20 | 9 | 10.09666 | 25 | 10.30219 | 0.46 | 10 | 205 | 195 | 11 | 9 | 11 | 9 | 0.6 | 0.4 | 20 | 10
2021-02-13 | 8:00 | 2021/2/13 8:00 | 200 | 20 | 9 | 10.11052 | 25 | 10.02337 | 0.45 | 10 | 205 | 195 | 11 | 9 | 11 | 9 | 0.6 | 0.4 | 20 | 10
2021-02-14 | 8:00 | 2021/2/14 8:00 | 199 | 20 | 9 | 10.01385 | 25 | 10.32256 | 0.54 | 11 | 205 | 195 | 11 | 9 | 11 | 9 | 0.6 | 0.4 | 20 | 10
2021-02-15 | 8:00 | 2021/2/15 8:00 | 204 | 20 | 9 | 10.29105 | 25 | 10.16759 | 0.49 | 11 | 205 | 195 | 11 | 9 | 11 | 9 | 0.6 | 0.4 | 20 | 10
2021-02-16 | 8:00 | 2021/2/16 8:00 | 197 | 20 | 9 | 10.21809 | 25 | 10.32583 | 0.41 | 10 | 205 | 195 | 11 | 9 | 11 | 9 | 0.6 | 0.4 | 20 | 10
2021-02-17 | 8:00 | 2021/2/17 8:00 | 196 | 20 | 9 | 10.05768 | 25 | 10.07351 | 0.41 | 10 | 205 | 195 | 11 | 9 | 11 | 9 | 0.6 | 0.4 | 20 | 10
2021-02-18 | 8:00 | 2021/2/18 8:00 | 198 | 20 | 9 | 10.23628 | 25 | 10.26597 | 0.54 | 11 | 205 | 195 | 11 | 9 | 11 | 9 | 0.6 | 0.4 | 20 | 10
2021-02-19 | 8:00 | 2021/2/19 8:00 | 198 | 20 | 9 | 10.19761 | 25 | 10.31755 | 0.56 | 10 | 205 | 195 | 11 | 9 | 11 | 9 | 0.6 | 0.4 | 20 | 10
2021-02-20 | 8:00 | 2021/2/20 8:00 | 197 | 20 | 9 | 10.18398 | 25 | 10.18012 | 0.42 | 10 | 205 | 195 | 11 | 9 | 11 | 9 | 0.6 | 0.4 | 20 | 10
2021-02-21 | 8:00 | 2021/2/21 8:00 | 203 | 20 | 9 | 10.27654 | 25 | 10.07006 | 0.46 | 11 | 205 | 195 | 11 | 9 | 11 | 9 | 0.6 | 0.4 | 20 | 10
2021-02-22 | 8:00 | 2021/2/22 8:00 | 202 | 20 | 9 | 10.12538 | 25 | 10.16839 | 0.44 | 11 | 205 | 195 | 11 | 9 | 11 | 9 | 0.6 | 0.4 | 20 | 10
2021-02-23 | 8:00 | 2021/2/23 8:00 | 196 | 20 | 9 | 10.11541 | 25 | 10.29975 | 0.5 | 10 | 205 | 195 | 11 | 9 | 11 | 9 | 0.6 | 0.4 | 20 | 10
2021-02-24 | 8:00 | 2021/2/24 8:00 | 204 | 20 | 9 | 10.1088 | 25 | 10.02953 | 0.5 | 10 | 205 | 195 | 11 | 9 | 11 | 9 | 0.6 | 0.4 | 20 | 10
2021-02-25 | 8:00 | 2021/2/25 8:00 | 201 | 20 | 9 | 10.31035 | 25 | 10.21514 | 0.6 | 10 | 205 | 195 | 11 | 9 | 11 | 9 | 0.6 | 0.4 | 20 | 10
2021-02-26 | 8:00 | 2021/2/26 8:00 | 201 | 20 | 9 | 10.17677 | 25 | 10.03569 | 0.59 | 10 | 205 | 195 | 11 | 9 | 11 | 9 | 0.6 | 0.4 | 20 | 10
2021-02-27 | 8:00 | 2021/2/27 8:00 | 200 | 20 | 9 | 10.3224 | 25 | 10.13224 | 0.56 | 11 | 205 | 195 | 11 | 9 | 11 | 9 | 0.6 | 0.4 | 20 | 10
2021-02-28 | 8:00 | 2021/2/28 8:00 | 202 | 20 | 9 | 10.13621 | 25 | 10.00217 | 0.45 | 11 | 205 | 195 | 11 | 9 | 11 | 9 | 0.6 | 0.4 | 20 | 10
2021-03-01 | 8:00 | 2021/3/1 8:00 | 199 | 20 | 9 | 10.30476 | 25 | 10.02269 | 0.55 | 11 | 205 | 195 | 11 | 9 | 11 | 9 | 0.6 | 0.4 | 20 | 10
2021-03-02 | 8:00 | 2021/3/2 8:00 | 202 | 20 | 9 | 10.2552 | 25 | 10.28101 | 0.48 | 11 | 205 | 195 | 11 | 9 | 11 | 9 | 0.6 | 0.4 | 20 | 10
2021-03-03 | 8:00 | 2021/3/3 8:00 | 197 | 20 | 9 | 10.192 | 25 | 10.25688 | 0.46 | 10 | 205 | 195 | 11 | 9 | 11 | 9 | 0.6 | 0.4 | 20 | 10
2021-03-04 | 8:00 | 2021/3/4 8:00 | 196 | 20 | 9 | 10.19625 | 25 | 10.28239 | 0.47 | 11 | 205 | 195 | 11 | 9 | 11 | 9 | 0.6 | 0.4 | 20 | 10
2021-03-05 | 8:00 | 2021/3/5 8:00 | 202 | 20 | 9 | 10.10223 | 25 | 10.15626 | 0.59 | 10 | 205 | 195 | 11 | 9 | 11 | 9 | 0.6 | 0.4 | 20 | 10
2021-03-06 | 8:00 | 2021/3/6 8:00 | 196 | 20 | 9 | 10.11323 | 25 | 10.1802 | 0.41 | 11 | 205 | 195 | 11 | 9 | 11 | 9 | 0.6 | 0.4 | 20 | 10
2021-03-07 | 8:00 | 2021/3/7 8:00 | 198 | 20 | 9 | 10.08508 | 25 | 10.04577 | 0.52 | 10 | 205 | 195 | 11 | 9 | 11 | 9 | 0.6 | 0.4 | 20 | 10
2021-03-08 | 8:00 | 2021/3/8 8:00 | 196 | 20 | 9 | 10.05674 | 25 | 10.3025 | 0.44 | 10 | 205 | 195 | 11 | 9 | 11 | 9 | 0.6 | 0.4 | 20 | 10
2021-03-09 | 8:00 | 2021/3/9 8:00 | 196 | 20 | 9 | 10.1155 | 25 | 10.14533 | 0.6 | 11 | 205 | 195 | 11 | 9 | 11 | 9 | 0.6 | 0.4 | 20 | 10
2021-03-10 | 8:00 | 2021/3/10 8:00 | 200 | 20 | 9 | 10.0913 | 25 | 10.05247 | 0.4 | 11 | 205 | 195 | 11 | 9 | 11 | 9 | 0.6 | 0.4 | 20 | 10
2021-03-11 | 8:00 | 2021/3/11 8:00 | 199 | 20 | 9 | 10.00184 | 25 | 10.23147 | 0.51 | 10 | 205 | 195 | 11 | 9 | 11 | 9 | 0.6 | 0.4 | 20 | 10
2021-03-12 | 8:00 | 2021/3/12 8:00 | 196 | 20 | 9 | 10.23061 | 25 | 10.01078 | 0.58 | 10 | 205 | 195 | 11 | 9 | 11 | 9 | 0.6 | 0.4 | 20 | 10
2021-03-13 | 8:00 | 2021/3/13 8:00 | 197 | 20 | 9 | 10.28489 | 25 | 10.25295 | 0.46 | 10 | 205 | 195 | 11 | 9 | 11 | 9 | 0.6 | 0.4 | 20 | 10
2021-03-14 | 8:00 | 2021/3/14 8:00 | 201 | 20 | 9 | 10.32498 | 25 | 10.23448 | 0.5 | 10 | 205 | 195 | 11 | 9 | 11 | 9 | 0.6 | 0.4 | 20 | 10
2021-03-15 | 8:00 | 2021/3/15 8:00 | 198 | 20 | 9 | 10.0442 | 25 | 10.29515 | 0.41 | 11 | 205 | 195 | 11 | 9 | 11 | 9 | 0.6 | 0.4 | 20 | 10
2021-03-16 | 8:00 | 2021/3/16 8:00 | 202 | 20 | 9 | 10.29736 | 25 | 10.0898 | 0.41 | 10 | 205 | 195 | 11 | 9 | 11 | 9 | 0.6 | 0.4 | 20 | 10
2021-03-17 | 8:00 | 2021/3/17 8:00 | 198 | 20 | 9 | 10.3224 | 25 | 10.04356 | 0.6 | 10 | 205 | 195 | 11 | 9 | 11 | 9 | 0.6 | 0.4 | 20 | 10
2021-03-18 | 8:00 | 2021/3/18 8:00 | 196 | 20 | 9 | 10.1066 | 25 | 10.14218 | 0.42 | 10 | 205 | 195 | 11 | 9 | 11 | 9 | 0.6 | 0.4 | 20 | 10
2021-03-19 | 8:00 | 2021/3/19 8:00 | 201 | 20 | 9 | 10.00266 | 25 | 10.20587 | 0.52 | 11 | 205 | 195 | 11 | 9 | 11 | 9 | 0.6 | 0.4 | 20 | 10
2021-03-20 | 8:00 | 2021/3/20 8:00 | 199 | 20 | 9 | 10.1906 | 25 | 10.17114 | 0.42 | 11 | 205 | 195 | 11 | 9 | 11 | 9 | 0.6 | 0.4 | 20 | 10
2021-03-21 | 8:00 | 2021/3/21 8:00 | 204 | 20 | 9 | 10.17581 | 25 | 10.19389 | 0.46 | 11 | 205 | 195 | 11 | 9 | 11 | 9 | 0.6 | 0.4 | 20 | 10
2021-03-22 | 8:00 | 2021/3/22 8:00 | 202 | 20 | 9 | 10.15998 | 25 | 10.12386 | 0.49 | 10 | 205 | 195 | 11 | 9 | 11 | 9 | 0.6 | 0.4 | 20 | 10
2021-03-23 | 8:00 | 2021/3/23 8:00 | 198 | 20 | 9 | 10.16413 | 25 | 10.00822 | 0.43 | 10 | 205 | 195 | 11 | 9 | 11 | 9 | 0.6 | 0.4 | 20 | 10
2021-03-24 | 8:00 | 2021/3/24 8:00 | 198 | 20 | 9 | 10.0134 | 25 | 10.13396 | 0.43 | 10 | 205 | 195 | 11 | 9 | 11 | 9 | 0.6 | 0.4 | 20 | 10
2021-03-25 | 8:00 | 2021/3/25 8:00 | 197 | 20 | 9 | 10.25411 | 25 | 10.13349 | 0.6 | 11 | 205 | 195 | 11 | 9 | 11 | 9 | 0.6 | 0.4 | 20 | 10
2021-03-26 | 8:00 | 2021/3/26 8:00 | 198 | 20 | 9 | 10.17665 | 25 | 10.31966 | 0.4 | 10 | 205 | 195 | 11 | 9 | 11 | 9 | 0.6 | 0.4 | 20 | 10
2021-03-27 | 8:00 | 2021/3/27 8:00 | 200 | 20 | 9 | 10.08911 | 25 | 10.10491 | 0.42 | 11 | 205 | 195 | 11 | 9 | 11 | 9 | 0.6 | 0.4 | 20 | 10
2021-03-28 | 8:00 | 2021/3/28 8:00 | 198 | 20 | 9 | 10.2905 | 25 | 10.26629 | 0.56 | 11 | 205 | 195 | 11 | 9 | 11 | 9 | 0.6 | 0.4 | 20 | 10
2021-03-29 | 8:00 | 2021/3/29 8:00 | 204 | 20 | 9 | 10.32012 | 25 | 10.13781 | 0.52 | 10 | 205 | 195 | 11 | 9 | 11 | 9 | 0.6 | 0.4 | 20 | 10
2021-03-30 | 8:00 | 2021/3/30 8:00 | 203 | 20 | 9 | 10.20433 | 25 | 10.21124 | 0.51 | 10 | 205 | 195 | 11 | 9 | 11 | 9 | 0.6 | 0.4 | 20 | 10
|  | 平均値 | 199.895 | 20 | 9 | 10.17238 | 25 | 10.16771 | 0.5036443 | 14.17609
|  | MAX | 204 | 20 | 9 | 10.4 | 25 | 10.33322 | 0.7 | 21
|  | MIN | 196 | 20 | 9 | 10.00184 | 25 | 10.00217 | 0.4 | 10
|  | 標準偏差 | 2.601294 | 0 | 0 | 0.09880055 | 0 | 0.09769642 | 0.06325352 | 3.404685
|  | 工程能力指数Cp | 0.6407068 |  |  | 3.3738 |  | 3.41193
|  | Cpu | 0.5260147 |  |  | 0.7679487 |  | 0.5646833
|  | Cpｌ | 0.4991162 |  |  | 0.5753658 |  | 0.5648143
|  | Cpk | 0.4991162 |  |  | 0.5753658 |  | 0.5646833

## 7.B工程検査①
工程検査結果（Bライン）
作業日時 |  | ロットNo. | 作業日 | A | B | C | D | E | F | G | H | I | 曜日 | 平均 | MAX | MIN | R | 規格下限値 | 規格上限値 | UCL | CL | LCL | 平均値＋３σ | 平均値-３σ | 作業日 | A | B | C | D | E | F | G | H | I | 平均 | MAX | MIN | R | UCL | CL | LCL | 平均値＋３σ | 平均値-３σ
2020-04-01 | 8:00 | 20200401B | 2020/4/1 8:00 | 1.556 | 1.563 | 1.561 | 1.555 | 1.557 | 1.562 | 1.56 | 1.559 | 1.558 | Mon | 1.559 | 1.563 | 1.555 | 0.008 | 1.46 | 1.6 | 1.532597 | 1.53 | 1.527205 | 1.58 | 1.48 | 2020/4/1 8:00 | 1.556 | 1.563 | 1.561 | 1.555 | 1.557 | 1.562 | 1.56 | 1.559 | 1.558
2020-04-01 | 10:00 |  | 2020/4/1 10:00 | 1.522451 | 1.529451 | 1.527451 | 1.521451 | 1.523451 | 1.528451 | 1.526451 | 1.525451 | 1.524451 | Mon | 1.525451 | 1.529451 | 1.521451 | 0.008 | 1.46 | 1.6 | 1.532597 | 1.53 | 1.527205 | 1.58 | 1.48 | 2020/4/1 10:00 | 1.522451 | 1.529451 | 1.527451 | 1.521451 | 1.523451 | 1.528451 | 1.526451 | 1.525451 | 1.524451
2020-04-01 | 12:00 |  | 2020/4/1 12:00 | 1.536078 | 1.543078 | 1.541078 | 1.535078 | 1.537078 | 1.542078 | 1.540078 | 1.539078 | 1.538078 | Mon | 1.539078 | 1.543078 | 1.535078 | 0.008 | 1.46 | 1.6 | 1.532597 | 1.53 | 1.527205 | 1.58 | 1.48 | 2020/4/1 12:00 | 1.536078 | 1.543078 | 1.541078 | 1.535078 | 1.537078 | 1.542078 | 1.540078 | 1.539078 | 1.538078
2020-04-01 | 14:00 |  | 2020/4/1 14:00 | 1.534454 | 1.541454 | 1.539454 | 1.533454 | 1.535454 | 1.540454 | 1.538454 | 1.537454 | 1.536454 | Mon | 1.537454 | 1.541454 | 1.533454 | 0.008 | 1.46 | 1.6 | 1.532597 | 1.53 | 1.527205 | 1.58 | 1.48 | 2020/4/1 14:00 | 1.534454 | 1.541454 | 1.539454 | 1.533454 | 1.535454 | 1.540454 | 1.538454 | 1.537454 | 1.536454
2020-04-01 | 16:00 |  | 2020/4/1 16:00 | 1.520435 | 1.527435 | 1.525435 | 1.519435 | 1.521435 | 1.526435 | 1.524435 | 1.523435 | 1.522435 | Mon | 1.523435 | 1.527435 | 1.519435 | 0.008 | 1.46 | 1.6 | 1.532597 | 1.53 | 1.527205 | 1.58 | 1.48 | 2020/4/1 16:00 | 1.520435 | 1.527435 | 1.525435 | 1.519435 | 1.521435 | 1.526435 | 1.524435 | 1.523435 | 1.522435
2020-04-02 | 8:00 | 20200402B | 2020/4/2 8:00 | 1.523913 | 1.530913 | 1.528913 | 1.522913 | 1.524913 | 1.529913 | 1.527913 | 1.526913 | 1.525913 | Tue | 1.526913 | 1.530913 | 1.522913 | 0.008 | 1.46 | 1.6 | 1.532597 | 1.53 | 1.527205 | 1.58 | 1.48 | 2020/4/2 8:00 | 1.523913 | 1.530913 | 1.528913 | 1.522913 | 1.524913 | 1.529913 | 1.527913 | 1.526913 | 1.525913
2020-04-02 | 10:00 |  | 2020/4/2 10:00 | 1.535 | 1.542 | 1.54 | 1.534 | 1.536 | 1.541 | 1.539 | 1.538 | 1.537 | Tue | 1.538 | 1.542 | 1.534 | 0.008 | 1.46 | 1.6 | 1.532597 | 1.53 | 1.527205 | 1.58 | 1.48 | 2020/4/2 10:00 | 1.535 | 1.542 | 1.54 | 1.534 | 1.536 | 1.541 | 1.539 | 1.538 | 1.537
2020-04-02 | 12:00 |  | 2020/4/2 12:00 | 1.537578 | 1.544578 | 1.542578 | 1.536578 | 1.538578 | 1.543578 | 1.541578 | 1.540578 | 1.539578 | Tue | 1.540578 | 1.544578 | 1.536578 | 0.008 | 1.46 | 1.6 | 1.532597 | 1.53 | 1.527205 | 1.58 | 1.48 | 2020/4/2 12:00 | 1.537578 | 1.544578 | 1.542578 | 1.536578 | 1.538578 | 1.543578 | 1.541578 | 1.540578 | 1.539578
2020-04-02 | 14:00 |  | 2020/4/2 14:00 | 1.53 | 1.537 | 1.535 | 1.529 | 1.531 | 1.536 | 1.534 | 1.533 | 1.532 | Tue | 1.533 | 1.537 | 1.529 | 0.008 | 1.46 | 1.6 | 1.532597 | 1.53 | 1.527205 | 1.58 | 1.48 | 2020/4/2 14:00 | 1.53 | 1.537 | 1.535 | 1.529 | 1.531 | 1.536 | 1.534 | 1.533 | 1.532
2020-04-02 | 16:00 |  | 2020/4/2 16:00 | 1.539867 | 1.546867 | 1.544867 | 1.538867 | 1.540867 | 1.545867 | 1.543867 | 1.542867 | 1.541867 | Tue | 1.542867 | 1.546867 | 1.538867 | 0.008 | 1.46 | 1.6 | 1.532597 | 1.53 | 1.527205 | 1.58 | 1.48 | 2020/4/2 16:00 | 1.539867 | 1.546867 | 1.544867 | 1.538867 | 1.540867 | 1.545867 | 1.543867 | 1.542867 | 1.541867
2020-04-03 | 8:00 | 20200403B | 2020/4/3 8:00 | 1.537707 | 1.544707 | 1.542707 | 1.536707 | 1.538707 | 1.543707 | 1.541707 | 1.540707 | 1.539707 | Wed | 1.540707 | 1.544707 | 1.536707 | 0.008 | 1.46 | 1.6 | 1.532597 | 1.53 | 1.527205 | 1.58 | 1.48 | 2020/4/3 8:00 | 1.537707 | 1.544707 | 1.542707 | 1.536707 | 1.538707 | 1.543707 | 1.541707 | 1.540707 | 1.539707
2020-04-03 | 10:00 |  | 2020/4/3 10:00 | 1.529019 | 1.536019 | 1.534019 | 1.528019 | 1.530019 | 1.535019 | 1.533019 | 1.532019 | 1.531019 | Wed | 1.532019 | 1.536019 | 1.528019 | 0.008 | 1.46 | 1.6 | 1.532597 | 1.53 | 1.527205 | 1.58 | 1.48 | 2020/4/3 10:00 | 1.529019 | 1.536019 | 1.534019 | 1.528019 | 1.530019 | 1.535019 | 1.533019 | 1.532019 | 1.531019
2020-04-03 | 12:00 |  | 2020/4/3 12:00 | 1.520322 | 1.527322 | 1.525322 | 1.519322 | 1.521322 | 1.526322 | 1.524322 | 1.523322 | 1.522322 | Wed | 1.523322 | 1.527322 | 1.519322 | 0.008 | 1.46 | 1.6 | 1.532597 | 1.53 | 1.527205 | 1.58 | 1.48 | 2020/4/3 12:00 | 1.520322 | 1.527322 | 1.525322 | 1.519322 | 1.521322 | 1.526322 | 1.524322 | 1.523322 | 1.522322
2020-04-03 | 14:00 |  | 2020/4/3 14:00 | 1.535 | 1.542 | 1.54 | 1.534 | 1.536 | 1.541 | 1.539 | 1.538 | 1.537 | Wed | 1.538 | 1.542 | 1.534 | 0.008 | 1.46 | 1.6 | 1.532597 | 1.53 | 1.527205 | 1.58 | 1.48 | 2020/4/3 14:00 | 1.535 | 1.542 | 1.54 | 1.534 | 1.536 | 1.541 | 1.539 | 1.538 | 1.537
2020-04-03 | 16:00 |  | 2020/4/3 16:00 | 1.534753 | 1.541753 | 1.539753 | 1.533753 | 1.535753 | 1.540753 | 1.538753 | 1.537753 | 1.536753 | Wed | 1.537753 | 1.541753 | 1.533753 | 0.008 | 1.46 | 1.6 | 1.532597 | 1.53 | 1.527205 | 1.58 | 1.48 | 2020/4/3 16:00 | 1.534753 | 1.541753 | 1.539753 | 1.533753 | 1.535753 | 1.540753 | 1.538753 | 1.537753 | 1.536753
2020-04-04 | 8:00 | 20200404B | 2020/4/4 8:00 | 1.525459 | 1.532459 | 1.530459 | 1.524459 | 1.526459 | 1.531459 | 1.529459 | 1.528459 | 1.527459 | Thu | 1.528459 | 1.532459 | 1.524459 | 0.008 | 1.46 | 1.6 | 1.532597 | 1.53 | 1.527205 | 1.58 | 1.48 | 2020/4/4 8:00 | 1.525459 | 1.532459 | 1.530459 | 1.524459 | 1.526459 | 1.531459 | 1.529459 | 1.528459 | 1.527459
2020-04-04 | 10:00 |  | 2020/4/4 10:00 | 1.523168 | 1.530168 | 1.528168 | 1.522168 | 1.524168 | 1.529168 | 1.527168 | 1.526168 | 1.525168 | Thu | 1.526168 | 1.530168 | 1.522168 | 0.008 | 1.46 | 1.6 | 1.532597 | 1.53 | 1.527205 | 1.58 | 1.48 | 2020/4/4 10:00 | 1.523168 | 1.530168 | 1.528168 | 1.522168 | 1.524168 | 1.529168 | 1.527168 | 1.526168 | 1.525168
2020-04-04 | 12:00 |  | 2020/4/4 12:00 | 1.525 | 1.532 | 1.53 | 1.524 | 1.526 | 1.531 | 1.529 | 1.528 | 1.527 | Thu | 1.528 | 1.532 | 1.524 | 0.008 | 1.46 | 1.6 | 1.532597 | 1.53 | 1.527205 | 1.58 | 1.48 | 2020/4/4 12:00 | 1.525 | 1.532 | 1.53 | 1.524 | 1.526 | 1.531 | 1.529 | 1.528 | 1.527
2020-04-04 | 14:00 |  | 2020/4/4 14:00 | 1.527417 | 1.534417 | 1.532417 | 1.526417 | 1.528417 | 1.533417 | 1.531417 | 1.530417 | 1.529417 | Thu | 1.530417 | 1.534417 | 1.526417 | 0.008 | 1.46 | 1.6 | 1.532597 | 1.53 | 1.527205 | 1.58 | 1.48 | 2020/4/4 14:00 | 1.527417 | 1.534417 | 1.532417 | 1.526417 | 1.528417 | 1.533417 | 1.531417 | 1.530417 | 1.529417
2020-04-04 | 16:00 |  | 2020/4/4 16:00 | 1.530005 | 1.537005 | 1.535005 | 1.529005 | 1.531005 | 1.536005 | 1.534005 | 1.533005 | 1.532005 | Thu | 1.533005 | 1.537005 | 1.529005 | 0.008 | 1.46 | 1.6 | 1.532597 | 1.53 | 1.527205 | 1.58 | 1.48 | 2020/4/4 16:00 | 1.530005 | 1.537005 | 1.535005 | 1.529005 | 1.531005 | 1.536005 | 1.534005 | 1.533005 | 1.532005
2020-04-05 | 8:00 | 20200405B | 2020/4/5 8:00 | 1.521897 | 1.528897 | 1.526897 | 1.520897 | 1.522897 | 1.527897 | 1.525897 | 1.524897 | 1.523897 | Fri | 1.524897 | 1.528897 | 1.520897 | 0.008 | 1.46 | 1.6 | 1.532597 | 1.53 | 1.527205 | 1.58 | 1.48 | 2020/4/5 8:00 | 1.521897 | 1.528897 | 1.526897 | 1.520897 | 1.522897 | 1.527897 | 1.525897 | 1.524897 | 1.523897
2020-04-05 | 10:00 |  | 2020/4/5 10:00 | 1.521749 | 1.528749 | 1.526749 | 1.520749 | 1.522749 | 1.527749 | 1.525749 | 1.524749 | 1.523749 | Fri | 1.524749 | 1.528749 | 1.520749 | 0.008 | 1.46 | 1.6 | 1.532597 | 1.53 | 1.527205 | 1.58 | 1.48 | 2020/4/5 10:00 | 1.521749 | 1.528749 | 1.526749 | 1.520749 | 1.522749 | 1.527749 | 1.525749 | 1.524749 | 1.523749
2020-04-05 | 12:00 |  | 2020/4/5 12:00 | 1.535397 | 1.542397 | 1.540397 | 1.534397 | 1.536397 | 1.541397 | 1.539397 | 1.538397 | 1.537397 | Fri | 1.538397 | 1.542397 | 1.534397 | 0.008 | 1.46 | 1.6 | 1.532597 | 1.53 | 1.527205 | 1.58 | 1.48 | 2020/4/5 12:00 | 1.535397 | 1.542397 | 1.540397 | 1.534397 | 1.536397 | 1.541397 | 1.539397 | 1.538397 | 1.537397
2020-04-05 | 14:00 |  | 2020/4/5 14:00 | 1.535 | 1.542 | 1.54 | 1.534 | 1.536 | 1.541 | 1.539 | 1.538 | 1.537 | Fri | 1.538 | 1.542 | 1.534 | 0.008 | 1.46 | 1.6 | 1.532597 | 1.53 | 1.527205 | 1.58 | 1.48 | 2020/4/5 14:00 | 1.535 | 1.542 | 1.54 | 1.534 | 1.536 | 1.541 | 1.539 | 1.538 | 1.537
2020-04-05 | 16:00 |  | 2020/4/5 16:00 | 1.522479 | 1.529479 | 1.527479 | 1.521479 | 1.523479 | 1.528479 | 1.526479 | 1.525479 | 1.524479 | Fri | 1.525479 | 1.529479 | 1.521479 | 0.008 | 1.46 | 1.6 | 1.532597 | 1.53 | 1.527205 | 1.58 | 1.48 | 2020/4/5 16:00 | 1.522479 | 1.529479 | 1.527479 | 1.521479 | 1.523479 | 1.528479 | 1.526479 | 1.525479 | 1.524479
2020-04-06 | 8:00 | 20200406B | 2020/4/6 8:00 | 1.556 | 1.563 | 1.561 | 1.555 | 1.557 | 1.562 | 1.56 | 1.559 | 1.558 | Mon | 1.559 | 1.563 | 1.555 | 0.008 | 1.46 | 1.6 | 1.532597 | 1.53 | 1.527205 | 1.58 | 1.48 | 平均値 | [9 empty] | #DIV/0! |  |  | #DIV/0!
2020-04-06 | 10:00 |  | 2020/4/6 10:00 | 1.525165 | 1.532165 | 1.530165 | 1.524165 | 1.526165 | 1.531165 | 1.529165 | 1.528165 | 1.527165 | Mon | 1.528165 | 1.532165 | 1.524165 | 0.008 | 1.46 | 1.6 | 1.532597 | 1.53 | 1.527205 | 1.58 | 1.48 | MAX
2020-04-06 | 12:00 |  | 2020/4/6 12:00 | 1.535 | 1.542 | 1.54 | 1.534 | 1.536 | 1.541 | 1.539 | 1.538 | 1.537 | Mon | 1.538 | 1.542 | 1.534 | 0.008 | 1.46 | 1.6 | 1.532597 | 1.53 | 1.527205 | 1.58 | 1.48 | MIN
2020-04-06 | 14:00 |  | 2020/4/6 14:00 | 1.529712 | 1.536712 | 1.534712 | 1.528712 | 1.530712 | 1.535712 | 1.533712 | 1.532712 | 1.531712 | Mon | 1.532712 | 1.536712 | 1.528712 | 0.008 | 1.46 | 1.6 | 1.532597 | 1.53 | 1.527205 | 1.58 | 1.48 | 標準偏差
2020-04-06 | 16:00 |  | 2020/4/6 16:00 | 1.534863 | 1.541863 | 1.539863 | 1.533863 | 1.535863 | 1.540863 | 1.538863 | 1.537863 | 1.536863 | Mon | 1.537863 | 1.541863 | 1.533863 | 0.008 | 1.46 | 1.6 | 1.532597 | 1.53 | 1.527205 | 1.58 | 1.48 | 工程能力指数Cp
2020-04-07 | 8:00 | 20200407B | 2020/4/7 8:00 | 1.522 | 1.529 | 1.527 | 1.521 | 1.523 | 1.528 | 1.526 | 1.525 | 1.524 | Tue | 1.525 | 1.529 | 1.521 | 0.008 | 1.46 | 1.6 | 1.532597 | 1.53 | 1.527205 | 1.58 | 1.48 | Cpu
2020-04-07 | 10:00 |  | 2020/4/7 10:00 | 1.523 | 1.53 | 1.528 | 1.522 | 1.524 | 1.529 | 1.527 | 1.526 | 1.525 | Tue | 1.526 | 1.53 | 1.522 | 0.008 | 1.46 | 1.6 | 1.532597 | 1.53 | 1.527205 | 1.58 | 1.48 | Cpｌ
2020-04-07 | 12:00 |  | 2020/4/7 12:00 | 1.522406 | 1.529406 | 1.527406 | 1.521406 | 1.523406 | 1.528406 | 1.526406 | 1.525406 | 1.524406 | Tue | 1.525406 | 1.529406 | 1.521406 | 0.008 | 1.46 | 1.6 | 1.532597 | 1.53 | 1.527205 | 1.58 | 1.48 | Cpk
2020-04-07 | 14:00 |  | 2020/4/7 14:00 | 1.520311 | 1.527311 | 1.525311 | 1.519311 | 1.521311 | 1.526311 | 1.524311 | 1.523311 | 1.522311 | Tue | 1.523311 | 1.527311 | 1.519311 | 0.008 | 1.46 | 1.6 | 1.532597 | 1.53 | 1.527205 | 1.58 | 1.48
2020-04-07 | 16:00 |  | 2020/4/7 16:00 | 1.537721 | 1.544721 | 1.542721 | 1.536721 | 1.538721 | 1.543721 | 1.541721 | 1.540721 | 1.539721 | Tue | 1.540721 | 1.544721 | 1.536721 | 0.008 | 1.46 | 1.6 | 1.532597 | 1.53 | 1.527205 | 1.58 | 1.48 |  | MAX | MIN | 平均値 |  | 中心値
2020-04-08 | 8:00 | 20200408B | 2020/4/8 8:00 | 1.537721 | 1.544721 | 1.542721 | 1.536721 | 1.538721 | 1.543721 | 1.541721 | 1.540721 | 1.539721 | Wed | 1.540721 | 1.544721 | 1.536721 | 0.008 | 1.46 | 1.6 | 1.532597 | 1.53 | 1.527205 | 1.58 | 1.48 | A
2020-04-08 | 10:00 |  | 2020/4/8 10:00 | 1.535 | 1.542 | 1.54 | 1.534 | 1.536 | 1.541 | 1.539 | 1.538 | 1.537 | Wed | 1.538 | 1.542 | 1.534 | 0.008 | 1.46 | 1.6 | 1.532597 | 1.53 | 1.527205 | 1.58 | 1.48 | B
2020-04-08 | 12:00 |  | 2020/4/8 12:00 | 1.535 | 1.542 | 1.54 | 1.534 | 1.536 | 1.541 | 1.539 | 1.538 | 1.537 | Wed | 1.538 | 1.542 | 1.534 | 0.008 | 1.46 | 1.6 | 1.532597 | 1.53 | 1.527205 | 1.58 | 1.48 | C
2020-04-08 | 14:00 |  | 2020/4/8 14:00 | 1.522732 | 1.529732 | 1.527732 | 1.521732 | 1.523732 | 1.528732 | 1.526732 | 1.525732 | 1.524732 | Wed | 1.525732 | 1.529732 | 1.521732 | 0.008 | 1.46 | 1.6 | 1.532597 | 1.53 | 1.527205 | 1.58 | 1.48 | D
2020-04-08 | 16:00 |  | 2020/4/8 16:00 | 1.538594 | 1.545594 | 1.543594 | 1.537594 | 1.539594 | 1.544594 | 1.542594 | 1.541594 | 1.540594 | Wed | 1.541594 | 1.545594 | 1.537594 | 0.008 | 1.46 | 1.6 | 1.532597 | 1.53 | 1.527205 | 1.58 | 1.48 | E
2020-04-09 | 8:00 | 20200409B | 2020/4/9 8:00 | 1.528838 | 1.535838 | 1.533838 | 1.527838 | 1.529838 | 1.534838 | 1.532838 | 1.531838 | 1.530838 | Thu | 1.531838 | 1.535838 | 1.527838 | 0.008 | 1.46 | 1.6 | 1.532597 | 1.53 | 1.527205 | 1.58 | 1.48 | F
2020-04-09 | 10:00 |  | 2020/4/9 10:00 | 1.527391 | 1.534391 | 1.532391 | 1.526391 | 1.528391 | 1.533391 | 1.531391 | 1.530391 | 1.529391 | Thu | 1.530391 | 1.534391 | 1.526391 | 0.008 | 1.46 | 1.6 | 1.532597 | 1.53 | 1.527205 | 1.58 | 1.48 | G
2020-04-09 | 12:00 |  | 2020/4/9 12:00 | 1.528553 | 1.535553 | 1.533553 | 1.527553 | 1.529553 | 1.534553 | 1.532553 | 1.531553 | 1.530553 | Thu | 1.531553 | 1.535553 | 1.527553 | 0.008 | 1.46 | 1.6 | 1.532597 | 1.53 | 1.527205 | 1.58 | 1.48 | H
2020-04-09 | 14:00 |  | 2020/4/9 14:00 | 1.531652 | 1.538652 | 1.536652 | 1.530652 | 1.532652 | 1.537652 | 1.535652 | 1.534652 | 1.533652 | Thu | 1.534652 | 1.538652 | 1.530652 | 0.008 | 1.46 | 1.6 | 1.532597 | 1.53 | 1.527205 | 1.58 | 1.48 | I
2020-04-09 | 16:00 |  | 2020/4/9 16:00 | 1.535 | 1.542 | 1.54 | 1.534 | 1.536 | 1.541 | 1.539 | 1.538 | 1.537 | Thu | 1.538 | 1.542 | 1.534 | 0.008 | 1.46 | 1.6 | 1.532597 | 1.53 | 1.527205 | 1.58 | 1.48
2020-04-10 | 8:00 | 20200410B | 2020/4/10 8:00 | 1.52 | 1.527 | 1.525 | 1.519 | 1.521 | 1.526 | 1.524 | 1.523 | 1.522 | Fri | 1.523 | 1.527 | 1.519 | 0.008 | 1.46 | 1.6 | 1.532597 | 1.53 | 1.527205 | 1.58 | 1.48
2020-04-10 | 10:00 |  | 2020/4/10 10:00 | 1.535 | 1.542 | 1.54 | 1.534 | 1.536 | 1.541 | 1.539 | 1.538 | 1.537 | Fri | 1.538 | 1.542 | 1.534 | 0.008 | 1.46 | 1.6 | 1.532597 | 1.53 | 1.527205 | 1.58 | 1.48 | UCL=
2020-04-10 | 12:00 |  | 2020/4/10 12:00 | 1.535 | 1.542 | 1.54 | 1.534 | 1.536 | 1.541 | 1.539 | 1.538 | 1.537 | Fri | 1.538 | 1.542 | 1.534 | 0.008 | 1.46 | 1.6 | 1.532597 | 1.53 | 1.527205 | 1.58 | 1.48 | LCL=
2020-04-10 | 14:00 |  | 2020/4/10 14:00 | 1.539171 | 1.546171 | 1.544171 | 1.538171 | 1.540171 | 1.545171 | 1.543171 | 1.542171 | 1.541171 | Fri | 1.542171 | 1.546171 | 1.538171 | 0.008 | 1.46 | 1.6 | 1.532597 | 1.53 | 1.527205 | 1.58 | 1.48
2020-04-10 | 16:00 |  | 2020/4/10 16:00 | 1.522627 | 1.529627 | 1.527627 | 1.521627 | 1.523627 | 1.528627 | 1.526627 | 1.525627 | 1.524627 | Fri | 1.525627 | 1.529627 | 1.521627 | 0.008 | 1.46 | 1.6 | 1.532597 | 1.53 | 1.527205 | 1.58 | 1.48 | UCL=
2020-04-11 | 8:00 | 20200411A | 2020/4/11 8:00 | 1.553 | 1.56 | 1.558 | 1.552 | 1.554 | 1.559 | 1.557 | 1.556 | 1.555 | Mon | 1.556 | 1.56 | 1.552 | 0.008 | 1.46 | 1.6 | 1.532597 | 1.53 | 1.527205 | 1.58 | 1.48 | LCL=
2020-04-11 | 10:00 |  | 2020/4/11 10:00 | 1.5286 | 1.5356 | 1.5336 | 1.5276 | 1.5296 | 1.5346 | 1.5326 | 1.5316 | 1.5306 | Mon | 1.5316 | 1.5356 | 1.5276 | 0.008 | 1.46 | 1.6 | 1.532597 | 1.53 | 1.527205 | 1.58 | 1.48
2020-04-11 | 12:00 |  | 2020/4/11 12:00 | 1.533204 | 1.540204 | 1.538204 | 1.532204 | 1.534204 | 1.539204 | 1.537204 | 1.536204 | 1.535204 | Mon | 1.536204 | 1.540204 | 1.532204 | 0.008 | 1.46 | 1.6 | 1.532597 | 1.53 | 1.527205 | 1.58 | 1.48
2020-04-11 | 14:00 |  | 2020/4/11 14:00 | 1.528703 | 1.535703 | 1.533703 | 1.527703 | 1.529703 | 1.534703 | 1.532703 | 1.531703 | 1.530703 | Mon | 1.531703 | 1.535703 | 1.527703 | 0.008 | 1.46 | 1.6 | 1.532597 | 1.53 | 1.527205 | 1.58 | 1.48
2020-04-11 | 16:00 |  | 2020/4/11 16:00 | 1.524462 | 1.531462 | 1.529462 | 1.523462 | 1.525462 | 1.530462 | 1.528462 | 1.527462 | 1.526462 | Mon | 1.527462 | 1.531462 | 1.523462 | 0.008 | 1.46 | 1.6 | 1.532597 | 1.53 | 1.527205 | 1.58 | 1.48
2020-04-12 | 8:00 | 20200412B | 2020/4/12 8:00 | 1.524462 | 1.531462 | 1.529462 | 1.523462 | 1.525462 | 1.530462 | 1.528462 | 1.527462 | 1.526462 | Tue | 1.527462 | 1.531462 | 1.523462 | 0.008 | 1.46 | 1.6 | 1.532597 | 1.53 | 1.527205 | 1.58 | 1.48
2020-04-12 | 10:00 |  | 2020/4/12 10:00 | 1.539898 | 1.546898 | 1.544898 | 1.538898 | 1.540898 | 1.545898 | 1.543898 | 1.542898 | 1.541898 | Tue | 1.542898 | 1.546898 | 1.538898 | 0.008 | 1.46 | 1.6 | 1.532597 | 1.53 | 1.527205 | 1.58 | 1.48
2020-04-12 | 12:00 |  | 2020/4/12 12:00 | 1.535 | 1.542 | 1.54 | 1.534 | 1.536 | 1.541 | 1.539 | 1.538 | 1.537 | Tue | 1.538 | 1.542 | 1.534 | 0.008 | 1.46 | 1.6 | 1.532597 | 1.53 | 1.527205 | 1.58 | 1.48
2020-04-12 | 14:00 |  | 2020/4/12 14:00 | 1.537991 | 1.544991 | 1.542991 | 1.536991 | 1.538991 | 1.543991 | 1.541991 | 1.540991 | 1.539991 | Tue | 1.540991 | 1.544991 | 1.536991 | 0.008 | 1.46 | 1.6 | 1.532597 | 1.53 | 1.527205 | 1.58 | 1.48
2020-04-12 | 16:00 |  | 2020/4/12 16:00 | 1.523441 | 1.530441 | 1.528441 | 1.522441 | 1.524441 | 1.529441 | 1.527441 | 1.526441 | 1.525441 | Tue | 1.526441 | 1.530441 | 1.522441 | 0.008 | 1.46 | 1.6 | 1.532597 | 1.53 | 1.527205 | 1.58 | 1.48
2020-04-13 | 8:00 | 202004013B | 2020/4/13 8:00 | 1.521309 | 1.528309 | 1.526309 | 1.520309 | 1.522309 | 1.527309 | 1.525309 | 1.524309 | 1.523309 | Wed | 1.524309 | 1.528309 | 1.520309 | 0.008 | 1.46 | 1.6 | 1.532597 | 1.53 | 1.527205 | 1.58 | 1.48
2020-04-13 | 10:00 |  | 2020/4/13 10:00 | 1.535 | 1.542 | 1.54 | 1.534 | 1.536 | 1.541 | 1.539 | 1.538 | 1.537 | Wed | 1.538 | 1.542 | 1.534 | 0.008 | 1.46 | 1.6 | 1.532597 | 1.53 | 1.527205 | 1.58 | 1.48
2020-04-13 | 12:00 |  | 2020/4/13 12:00 | 1.535 | 1.542 | 1.54 | 1.534 | 1.536 | 1.541 | 1.539 | 1.538 | 1.537 | Wed | 1.538 | 1.542 | 1.534 | 0.008 | 1.46 | 1.6 | 1.532597 | 1.53 | 1.527205 | 1.58 | 1.48
2020-04-13 | 14:00 |  | 2020/4/13 14:00 | 1.535 | 1.542 | 1.54 | 1.534 | 1.536 | 1.541 | 1.539 | 1.538 | 1.537 | Wed | 1.538 | 1.542 | 1.534 | 0.008 | 1.46 | 1.6 | 1.532597 | 1.53 | 1.527205 | 1.58 | 1.48
2020-04-13 | 16:00 |  | 2020/4/13 16:00 | 1.535 | 1.542 | 1.54 | 1.534 | 1.536 | 1.541 | 1.539 | 1.538 | 1.537 | Wed | 1.538 | 1.542 | 1.534 | 0.008 | 1.46 | 1.6 | 1.532597 | 1.53 | 1.527205 | 1.58 | 1.48
2020-04-14 | 8:00 | 202004014B | 2020/4/14 8:00 | 1.526 | 1.533 | 1.531 | 1.525 | 1.527 | 1.532 | 1.53 | 1.529 | 1.528 | Thu | 1.529 | 1.533 | 1.525 | 0.008 | 1.46 | 1.6 | 1.532597 | 1.53 | 1.527205 | 1.58 | 1.48
2020-04-14 | 10:00 |  | 2020/4/14 10:00 | 1.535 | 1.542 | 1.54 | 1.534 | 1.536 | 1.541 | 1.539 | 1.538 | 1.537 | Thu | 1.538 | 1.542 | 1.534 | 0.008 | 1.46 | 1.6 | 1.532597 | 1.53 | 1.527205 | 1.58 | 1.48
2020-04-14 | 12:00 |  | 2020/4/14 12:00 | 1.529612 | 1.536612 | 1.534612 | 1.528612 | 1.530612 | 1.535612 | 1.533612 | 1.532612 | 1.531612 | Thu | 1.532612 | 1.536612 | 1.528612 | 0.008 | 1.46 | 1.6 | 1.532597 | 1.53 | 1.527205 | 1.58 | 1.48
2020-04-14 | 14:00 |  | 2020/4/14 14:00 | 1.529468 | 1.536468 | 1.534468 | 1.528468 | 1.530468 | 1.535468 | 1.533468 | 1.532468 | 1.531468 | Thu | 1.532468 | 1.536468 | 1.528468 | 0.008 | 1.46 | 1.6 | 1.532597 | 1.53 | 1.527205 | 1.58 | 1.48
2020-04-14 | 16:00 |  | 2020/4/14 16:00 | 1.533731 | 1.540731 | 1.538731 | 1.532731 | 1.534731 | 1.539731 | 1.537731 | 1.536731 | 1.535731 | Thu | 1.536731 | 1.540731 | 1.532731 | 0.008 | 1.46 | 1.6 | 1.532597 | 1.53 | 1.527205 | 1.58 | 1.48
2020-04-15 | 8:00 | 202004015B | 2020/4/15 8:00 | 1.532661 | 1.539661 | 1.537661 | 1.531661 | 1.533661 | 1.538661 | 1.536661 | 1.535661 | 1.534661 | Fri | 1.535661 | 1.539661 | 1.531661 | 0.008 | 1.46 | 1.6 | 1.532597 | 1.53 | 1.527205 | 1.58 | 1.48
2020-04-15 | 10:00 |  | 2020/4/15 10:00 | 1.527416 | 1.534416 | 1.532416 | 1.526416 | 1.528416 | 1.533416 | 1.531416 | 1.530416 | 1.529416 | Fri | 1.530416 | 1.534416 | 1.526416 | 0.008 | 1.46 | 1.6 | 1.532597 | 1.53 | 1.527205 | 1.58 | 1.48
2020-04-15 | 12:00 |  | 2020/4/15 12:00 | 1.531532 | 1.538532 | 1.536532 | 1.530532 | 1.532532 | 1.537532 | 1.535532 | 1.534532 | 1.533532 | Fri | 1.534532 | 1.538532 | 1.530532 | 0.008 | 1.46 | 1.6 | 1.532597 | 1.53 | 1.527205 | 1.58 | 1.48
2020-04-15 | 14:00 |  | 2020/4/15 14:00 | 1.523075 | 1.530075 | 1.528075 | 1.522075 | 1.524075 | 1.529075 | 1.527075 | 1.526075 | 1.525075 | Fri | 1.526075 | 1.530075 | 1.522075 | 0.008 | 1.46 | 1.6 | 1.532597 | 1.53 | 1.527205 | 1.58 | 1.48
2020-04-15 | 16:00 |  | 2020/4/15 16:00 | 1.535 | 1.542 | 1.54 | 1.534 | 1.536 | 1.541 | 1.539 | 1.538 | 1.537 | Fri | 1.538 | 1.542 | 1.534 | 0.008 | 1.46 | 1.6 | 1.532597 | 1.53 | 1.527205 | 1.58 | 1.48
2020-04-16 | 8:00 | 202004016B | 2020/4/16 8:00 | 1.555 | 1.562 | 1.56 | 1.554 | 1.556 | 1.561 | 1.559 | 1.558 | 1.557 | Mon | 1.558 | 1.562 | 1.554 | 0.008 | 1.46 | 1.6 | 1.532597 | 1.53 | 1.527205 | 1.58 | 1.48
2020-04-16 | 10:00 |  | 2020/4/16 10:00 | 1.534538 | 1.541538 | 1.539538 | 1.533538 | 1.535538 | 1.540538 | 1.538538 | 1.537538 | 1.536538 | Mon | 1.537538 | 1.541538 | 1.533538 | 0.008 | 1.46 | 1.6 | 1.532597 | 1.53 | 1.527205 | 1.58 | 1.48
2020-04-16 | 12:00 |  | 2020/4/16 12:00 | 1.53 | 1.537 | 1.535 | 1.529 | 1.531 | 1.536 | 1.534 | 1.533 | 1.532 | Mon | 1.533 | 1.537 | 1.529 | 0.008 | 1.46 | 1.6 | 1.532597 | 1.53 | 1.527205 | 1.58 | 1.48
2020-04-16 | 14:00 |  | 2020/4/16 14:00 | 1.531351 | 1.538351 | 1.536351 | 1.530351 | 1.532351 | 1.537351 | 1.535351 | 1.534351 | 1.533351 | Mon | 1.534351 | 1.538351 | 1.530351 | 0.008 | 1.46 | 1.6 | 1.532597 | 1.53 | 1.527205 | 1.58 | 1.48
2020-04-16 | 16:00 |  | 2020/4/16 16:00 | 1.531881 | 1.538881 | 1.536881 | 1.530881 | 1.532881 | 1.537881 | 1.535881 | 1.534881 | 1.533881 | Mon | 1.534881 | 1.538881 | 1.530881 | 0.008 | 1.46 | 1.6 | 1.532597 | 1.53 | 1.527205 | 1.58 | 1.48
2020-04-17 | 8:00 | 202004017B | 2020/4/17 8:00 | 1.537032 | 1.544032 | 1.542032 | 1.536032 | 1.538032 | 1.543032 | 1.541032 | 1.540032 | 1.539032 | Tue | 1.540032 | 1.544032 | 1.536032 | 0.008 | 1.46 | 1.6 | 1.532597 | 1.53 | 1.527205 | 1.58 | 1.48
2020-04-17 | 10:00 |  | 2020/4/17 10:00 | 1.527786 | 1.534786 | 1.532786 | 1.526786 | 1.528786 | 1.533786 | 1.531786 | 1.530786 | 1.529786 | Tue | 1.530786 | 1.534786 | 1.526786 | 0.008 | 1.46 | 1.6 | 1.532597 | 1.53 | 1.527205 | 1.58 | 1.48
2020-04-17 | 12:00 |  | 2020/4/17 12:00 | 1.527786 | 1.534786 | 1.532786 | 1.526786 | 1.528786 | 1.533786 | 1.531786 | 1.530786 | 1.529786 | Tue | 1.530786 | 1.534786 | 1.526786 | 0.008 | 1.46 | 1.6 | 1.532597 | 1.53 | 1.527205 | 1.58 | 1.48
2020-04-17 | 14:00 |  | 2020/4/17 14:00 | 1.522571 | 1.529571 | 1.527571 | 1.521571 | 1.523571 | 1.528571 | 1.526571 | 1.525571 | 1.524571 | Tue | 1.525571 | 1.529571 | 1.521571 | 0.008 | 1.46 | 1.6 | 1.532597 | 1.53 | 1.527205 | 1.58 | 1.48
2020-04-17 | 16:00 |  | 2020/4/17 16:00 | 1.53821 | 1.54521 | 1.54321 | 1.53721 | 1.53921 | 1.54421 | 1.54221 | 1.54121 | 1.54021 | Tue | 1.54121 | 1.54521 | 1.53721 | 0.008 | 1.46 | 1.6 | 1.532597 | 1.53 | 1.527205 | 1.58 | 1.48
2020-04-18 | 8:00 | 202004018B | 2020/4/18 8:00 | 1.53 | 1.537 | 1.535 | 1.529 | 1.531 | 1.536 | 1.534 | 1.533 | 1.532 | Wed | 1.533 | 1.537 | 1.529 | 0.008 | 1.46 | 1.6 | 1.532597 | 1.53 | 1.527205 | 1.58 | 1.48
2020-04-18 | 10:00 |  | 2020/4/18 10:00 | 1.539375 | 1.546375 | 1.544375 | 1.538375 | 1.540375 | 1.545375 | 1.543375 | 1.542375 | 1.541375 | Wed | 1.542375 | 1.546375 | 1.538375 | 0.008 | 1.46 | 1.6 | 1.532597 | 1.53 | 1.527205 | 1.58 | 1.48
2020-04-18 | 12:00 |  | 2020/4/18 12:00 | 1.539072 | 1.546072 | 1.544072 | 1.538072 | 1.540072 | 1.545072 | 1.543072 | 1.542072 | 1.541072 | Wed | 1.542072 | 1.546072 | 1.538072 | 0.008 | 1.46 | 1.6 | 1.532597 | 1.53 | 1.527205 | 1.58 | 1.48
2020-04-18 | 14:00 |  | 2020/4/18 14:00 | 1.526062 | 1.533062 | 1.531062 | 1.525062 | 1.527062 | 1.532062 | 1.530062 | 1.529062 | 1.528062 | Wed | 1.529062 | 1.533062 | 1.525062 | 0.008 | 1.46 | 1.6 | 1.532597 | 1.53 | 1.527205 | 1.58 | 1.48
2020-04-18 | 16:00 |  | 2020/4/18 16:00 | 1.536211 | 1.543211 | 1.541211 | 1.535211 | 1.537211 | 1.542211 | 1.540211 | 1.539211 | 1.538211 | Wed | 1.539211 | 1.543211 | 1.535211 | 0.008 | 1.46 | 1.6 | 1.532597 | 1.53 | 1.527205 | 1.58 | 1.48
2020-04-19 | 8:00 | 202004019B | 2020/4/19 8:00 | 1.527641 | 1.534641 | 1.532641 | 1.526641 | 1.528641 | 1.533641 | 1.531641 | 1.530641 | 1.529641 | Thu | 1.530641 | 1.534641 | 1.526641 | 0.008 | 1.46 | 1.6 | 1.532597 | 1.53 | 1.527205 | 1.58 | 1.48
2020-04-19 | 10:00 |  | 2020/4/19 10:00 | 1.520854 | 1.527854 | 1.525854 | 1.519854 | 1.521854 | 1.526854 | 1.524854 | 1.523854 | 1.522854 | Thu | 1.523854 | 1.527854 | 1.519854 | 0.008 | 1.46 | 1.6 | 1.532597 | 1.53 | 1.527205 | 1.58 | 1.48
2020-04-19 | 12:00 |  | 2020/4/19 12:00 | 1.529189 | 1.536189 | 1.534189 | 1.528189 | 1.530189 | 1.535189 | 1.533189 | 1.532189 | 1.531189 | Thu | 1.532189 | 1.536189 | 1.528189 | 0.008 | 1.46 | 1.6 | 1.532597 | 1.53 | 1.527205 | 1.58 | 1.48
2020-04-19 | 14:00 |  | 2020/4/19 14:00 | 1.529189 | 1.536189 | 1.534189 | 1.528189 | 1.530189 | 1.535189 | 1.533189 | 1.532189 | 1.531189 | Thu | 1.532189 | 1.536189 | 1.528189 | 0.008 | 1.46 | 1.6 | 1.532597 | 1.53 | 1.527205 | 1.58 | 1.48
2020-04-19 | 16:00 |  | 2020/4/19 16:00 | 1.52 | 1.527 | 1.525 | 1.519 | 1.521 | 1.526 | 1.524 | 1.523 | 1.522 | Thu | 1.523 | 1.527 | 1.519 | 0.008 | 1.46 | 1.6 | 1.532597 | 1.53 | 1.527205 | 1.58 | 1.48
2020-04-20 | 8:00 | 202004020B | 2020/4/20 8:00 | 1.53 | 1.537 | 1.535 | 1.529 | 1.531 | 1.536 | 1.534 | 1.533 | 1.532 | Fri | 1.533 | 1.537 | 1.529 | 0.008 | 1.46 | 1.6 | 1.532597 | 1.53 | 1.527205 | 1.58 | 1.48
2020-04-20 | 10:00 |  | 2020/4/20 10:00 | 1.536701 | 1.543701 | 1.541701 | 1.535701 | 1.537701 | 1.542701 | 1.540701 | 1.539701 | 1.538701 | Fri | 1.539701 | 1.543701 | 1.535701 | 0.008 | 1.46 | 1.6 | 1.532597 | 1.53 | 1.527205 | 1.58 | 1.48
2020-04-20 | 12:00 |  | 2020/4/20 12:00 | 1.535 | 1.542 | 1.54 | 1.534 | 1.536 | 1.541 | 1.539 | 1.538 | 1.537 | Fri | 1.538 | 1.542 | 1.534 | 0.008 | 1.46 | 1.6 | 1.532597 | 1.53 | 1.527205 | 1.58 | 1.48
2020-04-20 | 14:00 |  | 2020/4/20 14:00 | 1.527411 | 1.534411 | 1.532411 | 1.526411 | 1.528411 | 1.533411 | 1.531411 | 1.530411 | 1.529411 | Fri | 1.530411 | 1.534411 | 1.526411 | 0.008 | 1.46 | 1.6 | 1.532597 | 1.53 | 1.527205 | 1.58 | 1.48
2020-04-20 | 16:00 |  | 2020/4/20 16:00 | 1.520667 | 1.527667 | 1.525667 | 1.519667 | 1.521667 | 1.526667 | 1.524667 | 1.523667 | 1.522667 | Fri | 1.523667 | 1.527667 | 1.519667 | 0.008 | 1.46 | 1.6 | 1.532597 | 1.53 | 1.527205 | 1.58 | 1.48
2020-04-21 | 8:00 | 202004021B | 2020/4/21 8:00 | 1.554 | 1.561 | 1.559 | 1.553 | 1.555 | 1.56 | 1.558 | 1.557 | 1.556 | Mon | 1.557 | 1.561 | 1.553 | 0.008 | 1.46 | 1.6 | 1.532597 | 1.53 | 1.527205 | 1.58 | 1.48
2020-04-21 | 10:00 |  | 2020/4/21 10:00 | 1.538837 | 1.545837 | 1.543837 | 1.537837 | 1.539837 | 1.544837 | 1.542837 | 1.541837 | 1.540837 | Mon | 1.541837 | 1.545837 | 1.537837 | 0.008 | 1.46 | 1.6 | 1.532597 | 1.53 | 1.527205 | 1.58 | 1.48
2020-04-21 | 12:00 |  | 2020/4/21 12:00 | 1.523933 | 1.530933 | 1.528933 | 1.522933 | 1.524933 | 1.529933 | 1.527933 | 1.526933 | 1.525933 | Mon | 1.526933 | 1.530933 | 1.522933 | 0.008 | 1.46 | 1.6 | 1.532597 | 1.53 | 1.527205 | 1.58 | 1.48
2020-04-21 | 14:00 |  | 2020/4/21 14:00 | 1.535 | 1.542 | 1.54 | 1.534 | 1.536 | 1.541 | 1.539 | 1.538 | 1.537 | Mon | 1.538 | 1.542 | 1.534 | 0.008 | 1.46 | 1.6 | 1.532597 | 1.53 | 1.527205 | 1.58 | 1.48
2020-04-21 | 16:00 |  | 2020/4/21 16:00 | 1.532651 | 1.539651 | 1.537651 | 1.531651 | 1.533651 | 1.538651 | 1.536651 | 1.535651 | 1.534651 | Mon | 1.535651 | 1.539651 | 1.531651 | 0.008 | 1.46 | 1.6 | 1.532597 | 1.53 | 1.527205 | 1.58 | 1.48
2020-04-22 | 8:00 | 202004022B | 2020/4/22 8:00 | 1.523 | 1.53 | 1.528 | 1.522 | 1.524 | 1.529 | 1.527 | 1.526 | 1.525 | Tue | 1.526 | 1.53 | 1.522 | 0.008 | 1.46 | 1.6 | 1.532597 | 1.53 | 1.527205 | 1.58 | 1.48
2020-04-22 | 10:00 |  | 2020/4/22 10:00 | 1.524 | 1.531 | 1.529 | 1.523 | 1.525 | 1.53 | 1.528 | 1.527 | 1.526 | Tue | 1.527 | 1.531 | 1.523 | 0.008 | 1.46 | 1.6 | 1.532597 | 1.53 | 1.527205 | 1.58 | 1.48
2020-04-22 | 12:00 |  | 2020/4/22 12:00 | 1.53 | 1.537 | 1.535 | 1.529 | 1.531 | 1.536 | 1.534 | 1.533 | 1.532 | Tue | 1.533 | 1.537 | 1.529 | 0.008 | 1.46 | 1.6 | 1.532597 | 1.53 | 1.527205 | 1.58 | 1.48
2020-04-22 | 14:00 |  | 2020/4/22 14:00 | 1.536956 | 1.543956 | 1.541956 | 1.535956 | 1.537956 | 1.542956 | 1.540956 | 1.539956 | 1.538956 | Tue | 1.539956 | 1.543956 | 1.535956 | 0.008 | 1.46 | 1.6 | 1.532597 | 1.53 | 1.527205 | 1.58 | 1.48
2020-04-22 | 16:00 |  | 2020/4/22 16:00 | 1.534187 | 1.541187 | 1.539187 | 1.533187 | 1.535187 | 1.540187 | 1.538187 | 1.537187 | 1.536187 | Tue | 1.537187 | 1.541187 | 1.533187 | 0.008 | 1.46 | 1.6 | 1.532597 | 1.53 | 1.527205 | 1.58 | 1.48
2020-04-23 | 8:00 | 202004023B | 2020/4/23 8:00 | 1.522 | 1.529 | 1.527 | 1.521 | 1.523 | 1.528 | 1.526 | 1.525 | 1.524 | Wed | 1.525 | 1.529 | 1.521 | 0.008 | 1.46 | 1.6 | 1.532597 | 1.53 | 1.527205 | 1.58 | 1.48
2020-04-23 | 10:00 |  | 2020/4/23 10:00 | 1.53 | 1.537 | 1.535 | 1.529 | 1.531 | 1.536 | 1.534 | 1.533 | 1.532 | Wed | 1.533 | 1.537 | 1.529 | 0.008 | 1.46 | 1.6 | 1.532597 | 1.53 | 1.527205 | 1.58 | 1.48
2020-04-23 | 12:00 |  | 2020/4/23 12:00 | 1.53 | 1.537 | 1.535 | 1.529 | 1.531 | 1.536 | 1.534 | 1.533 | 1.532 | Wed | 1.533 | 1.537 | 1.529 | 0.008 | 1.46 | 1.6 | 1.532597 | 1.53 | 1.527205 | 1.58 | 1.48
2020-04-23 | 14:00 |  | 2020/4/23 14:00 | 1.53 | 1.537 | 1.535 | 1.529 | 1.531 | 1.536 | 1.534 | 1.533 | 1.532 | Wed | 1.533 | 1.537 | 1.529 | 0.008 | 1.46 | 1.6 | 1.532597 | 1.53 | 1.527205 | 1.58 | 1.48
2020-04-23 | 16:00 |  | 2020/4/23 16:00 | 1.538803 | 1.545803 | 1.543803 | 1.537803 | 1.539803 | 1.544803 | 1.542803 | 1.541803 | 1.540803 | Wed | 1.541803 | 1.545803 | 1.537803 | 0.008 | 1.46 | 1.6 | 1.532597 | 1.53 | 1.527205 | 1.58 | 1.48
2020-04-24 | 8:00 | 202004024B | 2020/4/24 8:00 | 1.524 | 1.531 | 1.529 | 1.523 | 1.525 | 1.53 | 1.528 | 1.527 | 1.526 | Thu | 1.527 | 1.531 | 1.523 | 0.008 | 1.46 | 1.6 | 1.532597 | 1.53 | 1.527205 | 1.58 | 1.48
2020-04-24 | 10:00 |  | 2020/4/24 10:00 | 1.526 | 1.533 | 1.531 | 1.525 | 1.527 | 1.532 | 1.53 | 1.529 | 1.528 | Thu | 1.529 | 1.533 | 1.525 | 0.008 | 1.46 | 1.6 | 1.532597 | 1.53 | 1.527205 | 1.58 | 1.48
2020-04-24 | 12:00 |  | 2020/4/24 12:00 | 1.529839 | 1.536839 | 1.534839 | 1.528839 | 1.530839 | 1.535839 | 1.533839 | 1.532839 | 1.531839 | Thu | 1.532839 | 1.536839 | 1.528839 | 0.008 | 1.46 | 1.6 | 1.532597 | 1.53 | 1.527205 | 1.58 | 1.48
2020-04-24 | 14:00 |  | 2020/4/24 14:00 | 1.529839 | 1.536839 | 1.534839 | 1.528839 | 1.530839 | 1.535839 | 1.533839 | 1.532839 | 1.531839 | Thu | 1.532839 | 1.536839 | 1.528839 | 0.008 | 1.46 | 1.6 | 1.532597 | 1.53 | 1.527205 | 1.58 | 1.48
2020-04-24 | 16:00 |  | 2020/4/24 16:00 | 1.537124 | 1.544124 | 1.542124 | 1.536124 | 1.538124 | 1.543124 | 1.541124 | 1.540124 | 1.539124 | Thu | 1.540124 | 1.544124 | 1.536124 | 0.008 | 1.46 | 1.6 | 1.532597 | 1.53 | 1.527205 | 1.58 | 1.48
2020-04-25 | 8:00 | 202004025B | 2020/4/25 8:00 | 1.539383 | 1.546383 | 1.544383 | 1.538383 | 1.540383 | 1.545383 | 1.543383 | 1.542383 | 1.541383 | Fri | 1.542383 | 1.546383 | 1.538383 | 0.008 | 1.46 | 1.6 | 1.532597 | 1.53 | 1.527205 | 1.58 | 1.48
2020-04-25 | 10:00 |  | 2020/4/25 10:00 | 1.538882 | 1.545882 | 1.543882 | 1.537882 | 1.539882 | 1.544882 | 1.542882 | 1.541882 | 1.540882 | Fri | 1.541882 | 1.545882 | 1.537882 | 0.008 | 1.46 | 1.6 | 1.532597 | 1.53 | 1.527205 | 1.58 | 1.48
2020-04-25 | 12:00 |  | 2020/4/25 12:00 | 1.53 | 1.537 | 1.535 | 1.529 | 1.531 | 1.536 | 1.534 | 1.533 | 1.532 | Fri | 1.533 | 1.537 | 1.529 | 0.008 | 1.46 | 1.6 | 1.532597 | 1.53 | 1.527205 | 1.58 | 1.48
2020-04-25 | 14:00 |  | 2020/4/25 14:00 | 1.522453 | 1.529453 | 1.527453 | 1.521453 | 1.523453 | 1.528453 | 1.526453 | 1.525453 | 1.524453 | Fri | 1.525453 | 1.529453 | 1.521453 | 0.008 | 1.46 | 1.6 | 1.532597 | 1.53 | 1.527205 | 1.58 | 1.48
2020-04-25 | 16:00 |  | 2020/4/25 16:00 | 1.525689 | 1.532689 | 1.530689 | 1.524689 | 1.526689 | 1.531689 | 1.529689 | 1.528689 | 1.527689 | Fri | 1.528689 | 1.532689 | 1.524689 | 0.008 | 1.46 | 1.6 | 1.532597 | 1.53 | 1.527205 | 1.58 | 1.48
2020-04-26 | 8:00 | 202004026B | 2020/4/26 8:00 | 1.554 | 1.561 | 1.559 | 1.553 | 1.555 | 1.56 | 1.558 | 1.557 | 1.556 | Mon | 1.557 | 1.561 | 1.553 | 0.008 | 1.46 | 1.6 | 1.532597 | 1.53 | 1.527205 | 1.58 | 1.48
2020-04-26 | 10:00 |  | 2020/4/26 10:00 | 1.535 | 1.542 | 1.54 | 1.534 | 1.536 | 1.541 | 1.539 | 1.538 | 1.537 | Mon | 1.538 | 1.542 | 1.534 | 0.008 | 1.46 | 1.6 | 1.532597 | 1.53 | 1.527205 | 1.58 | 1.48
2020-04-26 | 12:00 |  | 2020/4/26 12:00 | 1.524722 | 1.531722 | 1.529722 | 1.523722 | 1.525722 | 1.530722 | 1.528722 | 1.527722 | 1.526722 | Mon | 1.527722 | 1.531722 | 1.523722 | 0.008 | 1.46 | 1.6 | 1.532597 | 1.53 | 1.527205 | 1.58 | 1.48
2020-04-26 | 14:00 |  | 2020/4/26 14:00 | 1.53 | 1.537 | 1.535 | 1.529 | 1.531 | 1.536 | 1.534 | 1.533 | 1.532 | Mon | 1.533 | 1.537 | 1.529 | 0.008 | 1.46 | 1.6 | 1.532597 | 1.53 | 1.527205 | 1.58 | 1.48
2020-04-26 | 16:00 |  | 2020/4/26 16:00 | 1.525531 | 1.532531 | 1.530531 | 1.524531 | 1.526531 | 1.531531 | 1.529531 | 1.528531 | 1.527531 | Mon | 1.528531 | 1.532531 | 1.524531 | 0.008 | 1.46 | 1.6 | 1.532597 | 1.53 | 1.527205 | 1.58 | 1.48
2020-04-27 | 8:00 | 202004027B | 2020/4/27 8:00 | 1.524 | 1.531 | 1.529 | 1.523 | 1.525 | 1.53 | 1.528 | 1.527 | 1.526 | Tue | 1.527 | 1.531 | 1.523 | 0.008 | 1.46 | 1.6 | 1.532597 | 1.53 | 1.527205 | 1.58 | 1.48
2020-04-27 | 10:00 |  | 2020/4/27 10:00 | 1.525 | 1.532 | 1.53 | 1.524 | 1.526 | 1.531 | 1.529 | 1.528 | 1.527 | Tue | 1.528 | 1.532 | 1.524 | 0.008 | 1.46 | 1.6 | 1.532597 | 1.53 | 1.527205 | 1.58 | 1.48
2020-04-27 | 12:00 |  | 2020/4/27 12:00 | 1.531846 | 1.538846 | 1.536846 | 1.530846 | 1.532846 | 1.537846 | 1.535846 | 1.534846 | 1.533846 | Tue | 1.534846 | 1.538846 | 1.530846 | 0.008 | 1.46 | 1.6 | 1.532597 | 1.53 | 1.527205 | 1.58 | 1.48
2020-04-27 | 14:00 |  | 2020/4/27 14:00 | 1.521966 | 1.528966 | 1.526966 | 1.520966 | 1.522966 | 1.527966 | 1.525966 | 1.524966 | 1.523966 | Tue | 1.524966 | 1.528966 | 1.520966 | 0.008 | 1.46 | 1.6 | 1.532597 | 1.53 | 1.527205 | 1.58 | 1.48
2020-04-27 | 16:00 |  | 2020/4/27 16:00 | 1.53409 | 1.54109 | 1.53909 | 1.53309 | 1.53509 | 1.54009 | 1.53809 | 1.53709 | 1.53609 | Tue | 1.53709 | 1.54109 | 1.53309 | 0.008 | 1.46 | 1.6 | 1.532597 | 1.53 | 1.527205 | 1.58 | 1.48
2020-04-28 | 8:00 | 202004028B | 2020/4/28 8:00 | 1.539579 | 1.546579 | 1.544579 | 1.538579 | 1.540579 | 1.545579 | 1.543579 | 1.542579 | 1.541579 | Wed | 1.542579 | 1.546579 | 1.538579 | 0.008 | 1.46 | 1.6 | 1.532597 | 1.53 | 1.527205 | 1.58 | 1.48
2020-04-28 | 10:00 |  | 2020/4/28 10:00 | 1.53553 | 1.54253 | 1.54053 | 1.53453 | 1.53653 | 1.54153 | 1.53953 | 1.53853 | 1.53753 | Wed | 1.53853 | 1.54253 | 1.53453 | 0.008 | 1.46 | 1.6 | 1.532597 | 1.53 | 1.527205 | 1.58 | 1.48
2020-04-28 | 12:00 |  | 2020/4/28 12:00 | 1.53 | 1.537 | 1.535 | 1.529 | 1.531 | 1.536 | 1.534 | 1.533 | 1.532 | Wed | 1.533 | 1.537 | 1.529 | 0.008 | 1.46 | 1.6 | 1.532597 | 1.53 | 1.527205 | 1.58 | 1.48
2020-04-28 | 14:00 |  | 2020/4/28 14:00 | 1.526098 | 1.533098 | 1.531098 | 1.525098 | 1.527098 | 1.532098 | 1.530098 | 1.529098 | 1.528098 | Wed | 1.529098 | 1.533098 | 1.525098 | 0.008 | 1.46 | 1.6 | 1.532597 | 1.53 | 1.527205 | 1.58 | 1.48
2020-04-28 | 16:00 |  | 2020/4/28 16:00 | 1.535 | 1.542 | 1.54 | 1.534 | 1.536 | 1.541 | 1.539 | 1.538 | 1.537 | Wed | 1.538 | 1.542 | 1.534 | 0.008 | 1.46 | 1.6 | 1.532597 | 1.53 | 1.527205 | 1.58 | 1.48
2020-04-29 | 8:00 | 202004029B | 2020/4/29 8:00 | 1.53 | 1.537 | 1.535 | 1.529 | 1.531 | 1.536 | 1.534 | 1.533 | 1.532 | Thu | 1.533 | 1.537 | 1.529 | 0.008 | 1.46 | 1.6 | 1.532597 | 1.53 | 1.527205 | 1.58 | 1.48
2020-04-29 | 10:00 |  | 2020/4/29 10:00 | 1.538716 | 1.545716 | 1.543716 | 1.537716 | 1.539716 | 1.544716 | 1.542716 | 1.541716 | 1.540716 | Thu | 1.541716 | 1.545716 | 1.537716 | 0.008 | 1.46 | 1.6 | 1.532597 | 1.53 | 1.527205 | 1.58 | 1.48
2020-04-29 | 12:00 |  | 2020/4/29 12:00 | 1.522411 | 1.529411 | 1.527411 | 1.521411 | 1.523411 | 1.528411 | 1.526411 | 1.525411 | 1.524411 | Thu | 1.525411 | 1.529411 | 1.521411 | 0.008 | 1.46 | 1.6 | 1.532597 | 1.53 | 1.527205 | 1.58 | 1.48
2020-04-29 | 14:00 |  | 2020/4/29 14:00 | 1.535 | 1.542 | 1.54 | 1.534 | 1.536 | 1.541 | 1.539 | 1.538 | 1.537 | Thu | 1.538 | 1.542 | 1.534 | 0.008 | 1.46 | 1.6 | 1.532597 | 1.53 | 1.527205 | 1.58 | 1.48
2020-04-29 | 16:00 |  | 2020/4/29 16:00 | 1.524 | 1.531 | 1.529 | 1.523 | 1.525 | 1.53 | 1.528 | 1.527 | 1.526 | Thu | 1.527 | 1.531 | 1.523 | 0.008 | 1.46 | 1.6 | 1.532597 | 1.53 | 1.527205 | 1.58 | 1.48
2020-04-30 | 8:00 | 202004030B | 2020/4/30 8:00 | 1.522 | 1.529 | 1.527 | 1.521 | 1.523 | 1.528 | 1.526 | 1.525 | 1.524 | Fri | 1.525 | 1.529 | 1.521 | 0.008 | 1.46 | 1.6 | 1.532597 | 1.53 | 1.527205 | 1.58 | 1.48
2020-04-30 | 10:00 |  | 2020/4/30 10:00 | 1.537403 | 1.544403 | 1.542403 | 1.536403 | 1.538403 | 1.543403 | 1.541403 | 1.540403 | 1.539403 | Fri | 1.540403 | 1.544403 | 1.536403 | 0.008 | 1.46 | 1.6 | 1.532597 | 1.53 | 1.527205 | 1.58 | 1.48
2020-04-30 | 12:00 |  | 2020/4/30 12:00 | 1.537237 | 1.544237 | 1.542237 | 1.536237 | 1.538237 | 1.543237 | 1.541237 | 1.540237 | 1.539237 | Fri | 1.540237 | 1.544237 | 1.536237 | 0.008 | 1.46 | 1.6 | 1.532597 | 1.53 | 1.527205 | 1.58 | 1.48
2020-04-30 | 14:00 |  | 2020/4/30 14:00 | 1.530504 | 1.537504 | 1.535504 | 1.529504 | 1.531504 | 1.536504 | 1.534504 | 1.533504 | 1.532504 | Fri | 1.533504 | 1.537504 | 1.529504 | 0.008 | 1.46 | 1.6 | 1.532597 | 1.53 | 1.527205 | 1.58 | 1.48
2020-04-30 | 16:00 |  | 2020/4/30 16:00 | 1.532668 | 1.539668 | 1.537668 | 1.531668 | 1.533668 | 1.538668 | 1.536668 | 1.535668 | 1.534668 | Fri | 1.535668 | 1.539668 | 1.531668 | 0.008 | 1.46 | 1.6 | 1.532597 | 1.53 | 1.527205 | 1.58 | 1.48
2020-05-06 | 8:00 | 20200506B | 2020/5/6 8:00 | 1.553 | 1.56 | 1.558 | 1.552 | 1.554 | 1.559 | 1.557 | 1.556 | 1.555 | Mon | 1.556 | 1.56 | 1.552 | 0.008 | 1.46 | 1.6 | 1.532597 | 1.53 | 1.527205 | 1.58 | 1.48
2020-05-06 | 10:00 |  | 2020/5/6 10:00 | 1.526214 | 1.533214 | 1.531214 | 1.525214 | 1.527214 | 1.532214 | 1.530214 | 1.529214 | 1.528214 | Mon | 1.529214 | 1.533214 | 1.525214 | 0.008 | 1.46 | 1.6 | 1.532597 | 1.53 | 1.527205 | 1.58 | 1.48
2020-05-06 | 12:00 |  | 2020/5/6 12:00 | 1.538408 | 1.545408 | 1.543408 | 1.537408 | 1.539408 | 1.544408 | 1.542408 | 1.541408 | 1.540408 | Mon | 1.541408 | 1.545408 | 1.537408 | 0.008 | 1.46 | 1.6 | 1.532597 | 1.53 | 1.527205 | 1.58 | 1.48
2020-05-06 | 14:00 |  | 2020/5/6 14:00 | 1.535955 | 1.542955 | 1.540955 | 1.534955 | 1.536955 | 1.541955 | 1.539955 | 1.538955 | 1.537955 | Mon | 1.538955 | 1.542955 | 1.534955 | 0.008 | 1.46 | 1.6 | 1.532597 | 1.53 | 1.527205 | 1.58 | 1.48
2020-05-06 | 16:00 |  | 2020/5/6 16:00 | 1.533224 | 1.540224 | 1.538224 | 1.532224 | 1.534224 | 1.539224 | 1.537224 | 1.536224 | 1.535224 | Mon | 1.536224 | 1.540224 | 1.532224 | 0.008 | 1.46 | 1.6 | 1.532597 | 1.53 | 1.527205 | 1.58 | 1.48
2020-05-07 | 8:00 | 20200507B | 2020/5/7 8:00 | 1.526564 | 1.533564 | 1.531564 | 1.525564 | 1.527564 | 1.532564 | 1.530564 | 1.529564 | 1.528564 | Tue | 1.529564 | 1.533564 | 1.525564 | 0.008 | 1.46 | 1.6 | 1.532597 | 1.53 | 1.527205 | 1.58 | 1.48
2020-05-07 | 10:00 |  | 2020/5/7 10:00 | 1.523469 | 1.530469 | 1.528469 | 1.522469 | 1.524469 | 1.529469 | 1.527469 | 1.526469 | 1.525469 | Tue | 1.526469 | 1.530469 | 1.522469 | 0.008 | 1.46 | 1.6 | 1.532597 | 1.53 | 1.527205 | 1.58 | 1.48
2020-05-07 | 12:00 |  | 2020/5/7 12:00 | 1.523469 | 1.530469 | 1.528469 | 1.522469 | 1.524469 | 1.529469 | 1.527469 | 1.526469 | 1.525469 | Tue | 1.526469 | 1.530469 | 1.522469 | 0.008 | 1.46 | 1.6 | 1.532597 | 1.53 | 1.527205 | 1.58 | 1.48
2020-05-07 | 14:00 |  | 2020/5/7 14:00 | 1.522 | 1.529 | 1.527 | 1.521 | 1.523 | 1.528 | 1.526 | 1.525 | 1.524 | Tue | 1.525 | 1.529 | 1.521 | 0.008 | 1.46 | 1.6 | 1.532597 | 1.53 | 1.527205 | 1.58 | 1.48
2020-05-07 | 16:00 |  | 2020/5/7 16:00 | 1.524567 | 1.531567 | 1.529567 | 1.523567 | 1.525567 | 1.530567 | 1.528567 | 1.527567 | 1.526567 | Tue | 1.527567 | 1.531567 | 1.523567 | 0.008 | 1.46 | 1.6 | 1.532597 | 1.53 | 1.527205 | 1.58 | 1.48
2020-05-08 | 8:00 | 20200508B | 2020/5/8 8:00 | 1.521496 | 1.528496 | 1.526496 | 1.520496 | 1.522496 | 1.527496 | 1.525496 | 1.524496 | 1.523496 | Wed | 1.524496 | 1.528496 | 1.520496 | 0.008 | 1.46 | 1.6 | 1.532597 | 1.53 | 1.527205 | 1.58 | 1.48
2020-05-08 | 10:00 |  | 2020/5/8 10:00 | 1.520779 | 1.527779 | 1.525779 | 1.519779 | 1.521779 | 1.526779 | 1.524779 | 1.523779 | 1.522779 | Wed | 1.523779 | 1.527779 | 1.519779 | 0.008 | 1.46 | 1.6 | 1.532597 | 1.53 | 1.527205 | 1.58 | 1.48
2020-05-08 | 12:00 |  | 2020/5/8 12:00 | 1.535 | 1.542 | 1.54 | 1.534 | 1.536 | 1.541 | 1.539 | 1.538 | 1.537 | Wed | 1.538 | 1.542 | 1.534 | 0.008 | 1.46 | 1.6 | 1.532597 | 1.53 | 1.527205 | 1.58 | 1.48
2020-05-08 | 14:00 |  | 2020/5/8 14:00 | 1.523 | 1.53 | 1.528 | 1.522 | 1.524 | 1.529 | 1.527 | 1.526 | 1.525 | Wed | 1.526 | 1.53 | 1.522 | 0.008 | 1.46 | 1.6 | 1.532597 | 1.53 | 1.527205 | 1.58 | 1.48
2020-05-08 | 16:00 |  | 2020/5/8 16:00 | 1.535566 | 1.542566 | 1.540566 | 1.534566 | 1.536566 | 1.541566 | 1.539566 | 1.538566 | 1.537566 | Wed | 1.538566 | 1.542566 | 1.534566 | 0.008 | 1.46 | 1.6 | 1.532597 | 1.53 | 1.527205 | 1.58 | 1.48
2020-05-09 | 8:00 | 20200509B | 2020/5/9 8:00 | 1.523857 | 1.530857 | 1.528857 | 1.522857 | 1.524857 | 1.529857 | 1.527857 | 1.526857 | 1.525857 | Thu | 1.526857 | 1.530857 | 1.522857 | 0.008 | 1.46 | 1.6 | 1.532597 | 1.53 | 1.527205 | 1.58 | 1.48
2020-05-09 | 10:00 |  | 2020/5/9 10:00 | 1.522 | 1.529 | 1.527 | 1.521 | 1.523 | 1.528 | 1.526 | 1.525 | 1.524 | Thu | 1.525 | 1.529 | 1.521 | 0.008 | 1.46 | 1.6 | 1.532597 | 1.53 | 1.527205 | 1.58 | 1.48
2020-05-09 | 12:00 |  | 2020/5/9 12:00 | 1.524 | 1.531 | 1.529 | 1.523 | 1.525 | 1.53 | 1.528 | 1.527 | 1.526 | Thu | 1.527 | 1.531 | 1.523 | 0.008 | 1.46 | 1.6 | 1.532597 | 1.53 | 1.527205 | 1.58 | 1.48
2020-05-09 | 14:00 |  | 2020/5/9 14:00 | 1.525351 | 1.532351 | 1.530351 | 1.524351 | 1.526351 | 1.531351 | 1.529351 | 1.528351 | 1.527351 | Thu | 1.528351 | 1.532351 | 1.524351 | 0.008 | 1.46 | 1.6 | 1.532597 | 1.53 | 1.527205 | 1.58 | 1.48
2020-05-09 | 16:00 |  | 2020/5/9 16:00 | 1.523 | 1.53 | 1.528 | 1.522 | 1.524 | 1.529 | 1.527 | 1.526 | 1.525 | Thu | 1.526 | 1.53 | 1.522 | 0.008 | 1.46 | 1.6 | 1.532597 | 1.53 | 1.527205 | 1.58 | 1.48
2020-05-10 | 8:00 | 20200510B | 2020/5/10 8:00 | 1.537915 | 1.544915 | 1.542915 | 1.536915 | 1.538915 | 1.543915 | 1.541915 | 1.540915 | 1.539915 | Fri | 1.540915 | 1.544915 | 1.536915 | 0.008 | 1.46 | 1.6 | 1.532597 | 1.53 | 1.527205 | 1.58 | 1.48
2020-05-10 | 10:00 |  | 2020/5/10 10:00 | 1.535874 | 1.542874 | 1.540874 | 1.534874 | 1.536874 | 1.541874 | 1.539874 | 1.538874 | 1.537874 | Fri | 1.538874 | 1.542874 | 1.534874 | 0.008 | 1.46 | 1.6 | 1.532597 | 1.53 | 1.527205 | 1.58 | 1.48
2020-05-10 | 12:00 |  | 2020/5/10 12:00 | 1.539006 | 1.546006 | 1.544006 | 1.538006 | 1.540006 | 1.545006 | 1.543006 | 1.542006 | 1.541006 | Fri | 1.542006 | 1.546006 | 1.538006 | 0.008 | 1.46 | 1.6 | 1.532597 | 1.53 | 1.527205 | 1.58 | 1.48
2020-05-10 | 14:00 |  | 2020/5/10 14:00 | 1.523 | 1.53 | 1.528 | 1.522 | 1.524 | 1.529 | 1.527 | 1.526 | 1.525 | Fri | 1.526 | 1.53 | 1.522 | 0.008 | 1.46 | 1.6 | 1.532597 | 1.53 | 1.527205 | 1.58 | 1.48
2020-05-10 | 16:00 |  | 2020/5/10 16:00 | 1.520235 | 1.527235 | 1.525235 | 1.519235 | 1.521235 | 1.526235 | 1.524235 | 1.523235 | 1.522235 | Fri | 1.523235 | 1.527235 | 1.519235 | 0.008 | 1.46 | 1.6 | 1.532597 | 1.53 | 1.527205 | 1.58 | 1.48
2020-05-11 | 8:00 | 20200511A | 2020/5/11 8:00 | 1.552 | 1.559 | 1.557 | 1.551 | 1.553 | 1.558 | 1.556 | 1.555 | 1.554 | Mon | 1.555 | 1.559 | 1.551 | 0.008 | 1.46 | 1.6 | 1.532597 | 1.53 | 1.527205 | 1.58 | 1.48
2020-05-11 | 10:00 |  | 2020/5/11 10:00 | 1.523 | 1.53 | 1.528 | 1.522 | 1.524 | 1.529 | 1.527 | 1.526 | 1.525 | Mon | 1.526 | 1.53 | 1.522 | 0.008 | 1.46 | 1.6 | 1.532597 | 1.53 | 1.527205 | 1.58 | 1.48
2020-05-11 | 12:00 |  | 2020/5/11 12:00 | 1.523 | 1.53 | 1.528 | 1.522 | 1.524 | 1.529 | 1.527 | 1.526 | 1.525 | Mon | 1.526 | 1.53 | 1.522 | 0.008 | 1.46 | 1.6 | 1.532597 | 1.53 | 1.527205 | 1.58 | 1.48
2020-05-11 | 14:00 |  | 2020/5/11 14:00 | 1.528028 | 1.535028 | 1.533028 | 1.527028 | 1.529028 | 1.534028 | 1.532028 | 1.531028 | 1.530028 | Mon | 1.531028 | 1.535028 | 1.527028 | 0.008 | 1.46 | 1.6 | 1.532597 | 1.53 | 1.527205 | 1.58 | 1.48
2020-05-11 | 16:00 |  | 2020/5/11 16:00 | 1.530388 | 1.537388 | 1.535388 | 1.529388 | 1.531388 | 1.536388 | 1.534388 | 1.533388 | 1.532388 | Mon | 1.533388 | 1.537388 | 1.529388 | 0.008 | 1.46 | 1.6 | 1.532597 | 1.53 | 1.527205 | 1.58 | 1.48
2020-05-12 | 8:00 | 20200512B | 2020/5/12 8:00 | 1.524091 | 1.531091 | 1.529091 | 1.523091 | 1.525091 | 1.530091 | 1.528091 | 1.527091 | 1.526091 | Tue | 1.527091 | 1.531091 | 1.523091 | 0.008 | 1.46 | 1.6 | 1.532597 | 1.53 | 1.527205 | 1.58 | 1.48
2020-05-12 | 10:00 |  | 2020/5/12 10:00 | 1.522 | 1.529 | 1.527 | 1.521 | 1.523 | 1.528 | 1.526 | 1.525 | 1.524 | Tue | 1.525 | 1.529 | 1.521 | 0.008 | 1.46 | 1.6 | 1.532597 | 1.53 | 1.527205 | 1.58 | 1.48
2020-05-12 | 12:00 |  | 2020/5/12 12:00 | 1.523 | 1.53 | 1.528 | 1.522 | 1.524 | 1.529 | 1.527 | 1.526 | 1.525 | Tue | 1.526 | 1.53 | 1.522 | 0.008 | 1.46 | 1.6 | 1.532597 | 1.53 | 1.527205 | 1.58 | 1.48
2020-05-12 | 14:00 |  | 2020/5/12 14:00 | 1.524 | 1.531 | 1.529 | 1.523 | 1.525 | 1.53 | 1.528 | 1.527 | 1.526 | Tue | 1.527 | 1.531 | 1.523 | 0.008 | 1.46 | 1.6 | 1.532597 | 1.53 | 1.527205 | 1.58 | 1.48
2020-05-12 | 16:00 |  | 2020/5/12 16:00 | 1.525 | 1.532 | 1.53 | 1.524 | 1.526 | 1.531 | 1.529 | 1.528 | 1.527 | Tue | 1.528 | 1.532 | 1.524 | 0.008 | 1.46 | 1.6 | 1.532597 | 1.53 | 1.527205 | 1.58 | 1.48
2020-05-13 | 8:00 | 202005013B | 2020/5/13 8:00 | 1.527 | 1.534 | 1.532 | 1.526 | 1.528 | 1.533 | 1.531 | 1.53 | 1.529 | Wed | 1.53 | 1.534 | 1.526 | 0.008 | 1.46 | 1.6 | 1.532597 | 1.53 | 1.527205 | 1.58 | 1.48
2020-05-13 | 10:00 |  | 2020/5/13 10:00 | 1.53671 | 1.54371 | 1.54171 | 1.53571 | 1.53771 | 1.54271 | 1.54071 | 1.53971 | 1.53871 | Wed | 1.53971 | 1.54371 | 1.53571 | 0.008 | 1.46 | 1.6 | 1.532597 | 1.53 | 1.527205 | 1.58 | 1.48
2020-05-13 | 12:00 |  | 2020/5/13 12:00 | 1.522 | 1.529 | 1.527 | 1.521 | 1.523 | 1.528 | 1.526 | 1.525 | 1.524 | Wed | 1.525 | 1.529 | 1.521 | 0.008 | 1.46 | 1.6 | 1.532597 | 1.53 | 1.527205 | 1.58 | 1.48
2020-05-13 | 14:00 |  | 2020/5/13 14:00 | 1.527323 | 1.534323 | 1.532323 | 1.526323 | 1.528323 | 1.533323 | 1.531323 | 1.530323 | 1.529323 | Wed | 1.530323 | 1.534323 | 1.526323 | 0.008 | 1.46 | 1.6 | 1.532597 | 1.53 | 1.527205 | 1.58 | 1.48
2020-05-13 | 16:00 |  | 2020/5/13 16:00 | 1.523 | 1.53 | 1.528 | 1.522 | 1.524 | 1.529 | 1.527 | 1.526 | 1.525 | Wed | 1.526 | 1.53 | 1.522 | 0.008 | 1.46 | 1.6 | 1.532597 | 1.53 | 1.527205 | 1.58 | 1.48
2020-05-14 | 8:00 | 202005014B | 2020/5/14 8:00 | 1.53881 | 1.54581 | 1.54381 | 1.53781 | 1.53981 | 1.54481 | 1.54281 | 1.54181 | 1.54081 | Thu | 1.54181 | 1.54581 | 1.53781 | 0.008 | 1.46 | 1.6 | 1.532597 | 1.53 | 1.527205 | 1.58 | 1.48
2020-05-14 | 10:00 |  | 2020/5/14 10:00 | 1.532547 | 1.539547 | 1.537547 | 1.531547 | 1.533547 | 1.538547 | 1.536547 | 1.535547 | 1.534547 | Thu | 1.535547 | 1.539547 | 1.531547 | 0.008 | 1.46 | 1.6 | 1.532597 | 1.53 | 1.527205 | 1.58 | 1.48
2020-05-14 | 12:00 |  | 2020/5/14 12:00 | 1.522 | 1.529 | 1.527 | 1.521 | 1.523 | 1.528 | 1.526 | 1.525 | 1.524 | Thu | 1.525 | 1.529 | 1.521 | 0.008 | 1.46 | 1.6 | 1.532597 | 1.53 | 1.527205 | 1.58 | 1.48
2020-05-14 | 14:00 |  | 2020/5/14 14:00 | 1.530589 | 1.537589 | 1.535589 | 1.529589 | 1.531589 | 1.536589 | 1.534589 | 1.533589 | 1.532589 | Thu | 1.533589 | 1.537589 | 1.529589 | 0.008 | 1.46 | 1.6 | 1.532597 | 1.53 | 1.527205 | 1.58 | 1.48
2020-05-14 | 16:00 |  | 2020/5/14 16:00 | 1.52249 | 1.52949 | 1.52749 | 1.52149 | 1.52349 | 1.52849 | 1.52649 | 1.52549 | 1.52449 | Thu | 1.52549 | 1.52949 | 1.52149 | 0.008 | 1.46 | 1.6 | 1.532597 | 1.53 | 1.527205 | 1.58 | 1.48
2020-05-15 | 8:00 | 202005015B | 2020/5/15 8:00 | 1.537984 | 1.544984 | 1.542984 | 1.536984 | 1.538984 | 1.543984 | 1.541984 | 1.540984 | 1.539984 | Fri | 1.540984 | 1.544984 | 1.536984 | 0.008 | 1.46 | 1.6 | 1.532597 | 1.53 | 1.527205 | 1.58 | 1.48
2020-05-15 | 10:00 |  | 2020/5/15 10:00 | 1.532684 | 1.539684 | 1.537684 | 1.531684 | 1.533684 | 1.538684 | 1.536684 | 1.535684 | 1.534684 | Fri | 1.535684 | 1.539684 | 1.531684 | 0.008 | 1.46 | 1.6 | 1.532597 | 1.53 | 1.527205 | 1.58 | 1.48
2020-05-15 | 12:00 |  | 2020/5/15 12:00 | 1.522674 | 1.529674 | 1.527674 | 1.521674 | 1.523674 | 1.528674 | 1.526674 | 1.525674 | 1.524674 | Fri | 1.525674 | 1.529674 | 1.521674 | 0.008 | 1.46 | 1.6 | 1.532597 | 1.53 | 1.527205 | 1.58 | 1.48
2020-05-15 | 14:00 |  | 2020/5/15 14:00 | 1.522674 | 1.529674 | 1.527674 | 1.521674 | 1.523674 | 1.528674 | 1.526674 | 1.525674 | 1.524674 | Fri | 1.525674 | 1.529674 | 1.521674 | 0.008 | 1.46 | 1.6 | 1.532597 | 1.53 | 1.527205 | 1.58 | 1.48
2020-05-15 | 16:00 |  | 2020/5/15 16:00 | 1.535083 | 1.542083 | 1.540083 | 1.534083 | 1.536083 | 1.541083 | 1.539083 | 1.538083 | 1.537083 | Fri | 1.538083 | 1.542083 | 1.534083 | 0.008 | 1.46 | 1.6 | 1.532597 | 1.53 | 1.527205 | 1.58 | 1.48
2020-05-16 | 8:00 | 202005016B | 2020/5/16 8:00 | 1.555 | 1.562 | 1.56 | 1.554 | 1.556 | 1.561 | 1.559 | 1.558 | 1.557 | Mon | 1.558 | 1.562 | 1.554 | 0.008 | 1.46 | 1.6 | 1.532597 | 1.53 | 1.527205 | 1.58 | 1.48
2020-05-16 | 10:00 |  | 2020/5/16 10:00 | 1.521 | 1.528 | 1.526 | 1.52 | 1.522 | 1.527 | 1.525 | 1.524 | 1.523 | Mon | 1.524 | 1.528 | 1.52 | 0.008 | 1.46 | 1.6 | 1.532597 | 1.53 | 1.527205 | 1.58 | 1.48
2020-05-16 | 12:00 |  | 2020/5/16 12:00 | 1.527944 | 1.534944 | 1.532944 | 1.526944 | 1.528944 | 1.533944 | 1.531944 | 1.530944 | 1.529944 | Mon | 1.530944 | 1.534944 | 1.526944 | 0.008 | 1.46 | 1.6 | 1.532597 | 1.53 | 1.527205 | 1.58 | 1.48
2020-05-16 | 14:00 |  | 2020/5/16 14:00 | 1.538437 | 1.545437 | 1.543437 | 1.537437 | 1.539437 | 1.544437 | 1.542437 | 1.541437 | 1.540437 | Mon | 1.541437 | 1.545437 | 1.537437 | 0.008 | 1.46 | 1.6 | 1.532597 | 1.53 | 1.527205 | 1.58 | 1.48
2020-05-16 | 16:00 |  | 2020/5/16 16:00 | 1.523 | 1.53 | 1.528 | 1.522 | 1.524 | 1.529 | 1.527 | 1.526 | 1.525 | Mon | 1.526 | 1.53 | 1.522 | 0.008 | 1.46 | 1.6 | 1.532597 | 1.53 | 1.527205 | 1.58 | 1.48
2020-05-17 | 8:00 | 202005017B | 2020/5/17 8:00 | 1.523 | 1.53 | 1.528 | 1.522 | 1.524 | 1.529 | 1.527 | 1.526 | 1.525 | Tue | 1.526 | 1.53 | 1.522 | 0.008 | 1.46 | 1.6 | 1.532597 | 1.53 | 1.527205 | 1.58 | 1.48
2020-05-17 | 10:00 |  | 2020/5/17 10:00 | 1.536623 | 1.543623 | 1.541623 | 1.535623 | 1.537623 | 1.542623 | 1.540623 | 1.539623 | 1.538623 | Tue | 1.539623 | 1.543623 | 1.535623 | 0.008 | 1.46 | 1.6 | 1.532597 | 1.53 | 1.527205 | 1.58 | 1.48
2020-05-17 | 12:00 |  | 2020/5/17 12:00 | 1.533742 | 1.540742 | 1.538742 | 1.532742 | 1.534742 | 1.539742 | 1.537742 | 1.536742 | 1.535742 | Tue | 1.536742 | 1.540742 | 1.532742 | 0.008 | 1.46 | 1.6 | 1.532597 | 1.53 | 1.527205 | 1.58 | 1.48
2020-05-17 | 14:00 |  | 2020/5/17 14:00 | 1.522 | 1.529 | 1.527 | 1.521 | 1.523 | 1.528 | 1.526 | 1.525 | 1.524 | Tue | 1.525 | 1.529 | 1.521 | 0.008 | 1.46 | 1.6 | 1.532597 | 1.53 | 1.527205 | 1.58 | 1.48
2020-05-17 | 16:00 |  | 2020/5/17 16:00 | 1.53516 | 1.54216 | 1.54016 | 1.53416 | 1.53616 | 1.54116 | 1.53916 | 1.53816 | 1.53716 | Tue | 1.53816 | 1.54216 | 1.53416 | 0.008 | 1.46 | 1.6 | 1.532597 | 1.53 | 1.527205 | 1.58 | 1.48
2020-05-18 | 8:00 | 202005018B | 2020/5/18 8:00 | 1.525875 | 1.532875 | 1.530875 | 1.524875 | 1.526875 | 1.531875 | 1.529875 | 1.528875 | 1.527875 | Wed | 1.528875 | 1.532875 | 1.524875 | 0.008 | 1.46 | 1.6 | 1.532597 | 1.53 | 1.527205 | 1.58 | 1.48
2020-05-18 | 10:00 |  | 2020/5/18 10:00 | 1.522425 | 1.529425 | 1.527425 | 1.521425 | 1.523425 | 1.528425 | 1.526425 | 1.525425 | 1.524425 | Wed | 1.525425 | 1.529425 | 1.521425 | 0.008 | 1.46 | 1.6 | 1.532597 | 1.53 | 1.527205 | 1.58 | 1.48
2020-05-18 | 12:00 |  | 2020/5/18 12:00 | 1.523429 | 1.530429 | 1.528429 | 1.522429 | 1.524429 | 1.529429 | 1.527429 | 1.526429 | 1.525429 | Wed | 1.526429 | 1.530429 | 1.522429 | 0.008 | 1.46 | 1.6 | 1.532597 | 1.53 | 1.527205 | 1.58 | 1.48
2020-05-18 | 14:00 |  | 2020/5/18 14:00 | 1.527 | 1.534 | 1.532 | 1.526 | 1.528 | 1.533 | 1.531 | 1.53 | 1.529 | Wed | 1.53 | 1.534 | 1.526 | 0.008 | 1.46 | 1.6 | 1.532597 | 1.53 | 1.527205 | 1.58 | 1.48
2020-05-18 | 16:00 |  | 2020/5/18 16:00 | 1.527 | 1.534 | 1.532 | 1.526 | 1.528 | 1.533 | 1.531 | 1.53 | 1.529 | Wed | 1.53 | 1.534 | 1.526 | 0.008 | 1.46 | 1.6 | 1.532597 | 1.53 | 1.527205 | 1.58 | 1.48
2020-05-19 | 8:00 | 202005019B | 2020/5/19 8:00 | 1.522502 | 1.529502 | 1.527502 | 1.521502 | 1.523502 | 1.528502 | 1.526502 | 1.525502 | 1.524502 | Thu | 1.525502 | 1.529502 | 1.521502 | 0.008 | 1.46 | 1.6 | 1.532597 | 1.53 | 1.527205 | 1.58 | 1.48
2020-05-19 | 10:00 |  | 2020/5/19 10:00 | 1.521209 | 1.528209 | 1.526209 | 1.520209 | 1.522209 | 1.527209 | 1.525209 | 1.524209 | 1.523209 | Thu | 1.524209 | 1.528209 | 1.520209 | 0.008 | 1.46 | 1.6 | 1.532597 | 1.53 | 1.527205 | 1.58 | 1.48
2020-05-19 | 12:00 |  | 2020/5/19 12:00 | 1.526 | 1.533 | 1.531 | 1.525 | 1.527 | 1.532 | 1.53 | 1.529 | 1.528 | Thu | 1.529 | 1.533 | 1.525 | 0.008 | 1.46 | 1.6 | 1.532597 | 1.53 | 1.527205 | 1.58 | 1.48
2020-05-19 | 14:00 |  | 2020/5/19 14:00 | 1.526 | 1.533 | 1.531 | 1.525 | 1.527 | 1.532 | 1.53 | 1.529 | 1.528 | Thu | 1.529 | 1.533 | 1.525 | 0.008 | 1.46 | 1.6 | 1.532597 | 1.53 | 1.527205 | 1.58 | 1.48
2020-05-19 | 16:00 |  | 2020/5/19 16:00 | 1.526 | 1.533 | 1.531 | 1.525 | 1.527 | 1.532 | 1.53 | 1.529 | 1.528 | Thu | 1.529 | 1.533 | 1.525 | 0.008 | 1.46 | 1.6 | 1.532597 | 1.53 | 1.527205 | 1.58 | 1.48
2020-05-20 | 8:00 | 202005020B | 2020/5/20 8:00 | 1.534037 | 1.541037 | 1.539037 | 1.533037 | 1.535037 | 1.540037 | 1.538037 | 1.537037 | 1.536037 | Fri | 1.537037 | 1.541037 | 1.533037 | 0.008 | 1.46 | 1.6 | 1.532597 | 1.53 | 1.527205 | 1.58 | 1.48
2020-05-20 | 10:00 |  | 2020/5/20 10:00 | 1.529467 | 1.536467 | 1.534467 | 1.528467 | 1.530467 | 1.535467 | 1.533467 | 1.532467 | 1.531467 | Fri | 1.532467 | 1.536467 | 1.528467 | 0.008 | 1.46 | 1.6 | 1.532597 | 1.53 | 1.527205 | 1.58 | 1.48
2020-05-20 | 12:00 |  | 2020/5/20 12:00 | 1.536182 | 1.543182 | 1.541182 | 1.535182 | 1.537182 | 1.542182 | 1.540182 | 1.539182 | 1.538182 | Fri | 1.539182 | 1.543182 | 1.535182 | 0.008 | 1.46 | 1.6 | 1.532597 | 1.53 | 1.527205 | 1.58 | 1.48
2020-05-20 | 14:00 |  | 2020/5/20 14:00 | 1.524662 | 1.531662 | 1.529662 | 1.523662 | 1.525662 | 1.530662 | 1.528662 | 1.527662 | 1.526662 | Fri | 1.527662 | 1.531662 | 1.523662 | 0.008 | 1.46 | 1.6 | 1.532597 | 1.53 | 1.527205 | 1.58 | 1.48
2020-05-20 | 16:00 |  | 2020/5/20 16:00 | 1.520647 | 1.527647 | 1.525647 | 1.519647 | 1.521647 | 1.526647 | 1.524647 | 1.523647 | 1.522647 | Fri | 1.523647 | 1.527647 | 1.519647 | 0.008 | 1.46 | 1.6 | 1.532597 | 1.53 | 1.527205 | 1.58 | 1.48
2020-05-21 | 8:00 | 202005021B | 2020/5/21 8:00 | 1.555 | 1.562 | 1.56 | 1.554 | 1.556 | 1.561 | 1.559 | 1.558 | 1.557 | Mon | 1.558 | 1.562 | 1.554 | 0.008 | 1.46 | 1.6 | 1.532597 | 1.53 | 1.527205 | 1.58 | 1.48
2020-05-21 | 10:00 |  | 2020/5/21 10:00 | 1.527 | 1.534 | 1.532 | 1.526 | 1.528 | 1.533 | 1.531 | 1.53 | 1.529 | Mon | 1.53 | 1.534 | 1.526 | 0.008 | 1.46 | 1.6 | 1.532597 | 1.53 | 1.527205 | 1.58 | 1.48
2020-05-21 | 12:00 |  | 2020/5/21 12:00 | 1.53917 | 1.54617 | 1.54417 | 1.53817 | 1.54017 | 1.54517 | 1.54317 | 1.54217 | 1.54117 | Mon | 1.54217 | 1.54617 | 1.53817 | 0.008 | 1.46 | 1.6 | 1.532597 | 1.53 | 1.527205 | 1.58 | 1.48
2020-05-21 | 14:00 |  | 2020/5/21 14:00 | 1.537016 | 1.544016 | 1.542016 | 1.536016 | 1.538016 | 1.543016 | 1.541016 | 1.540016 | 1.539016 | Mon | 1.540016 | 1.544016 | 1.536016 | 0.008 | 1.46 | 1.6 | 1.532597 | 1.53 | 1.527205 | 1.58 | 1.48
2020-05-21 | 16:00 |  | 2020/5/21 16:00 | 1.525381 | 1.532381 | 1.530381 | 1.524381 | 1.526381 | 1.531381 | 1.529381 | 1.528381 | 1.527381 | Mon | 1.528381 | 1.532381 | 1.524381 | 0.008 | 1.46 | 1.6 | 1.532597 | 1.53 | 1.527205 | 1.58 | 1.48
2020-05-22 | 8:00 | 202005022B | 2020/5/22 8:00 | 1.526 | 1.533 | 1.531 | 1.525 | 1.527 | 1.532 | 1.53 | 1.529 | 1.528 | Tue | 1.529 | 1.533 | 1.525 | 0.008 | 1.46 | 1.6 | 1.532597 | 1.53 | 1.527205 | 1.58 | 1.48
2020-05-22 | 10:00 |  | 2020/5/22 10:00 | 1.532754 | 1.539754 | 1.537754 | 1.531754 | 1.533754 | 1.538754 | 1.536754 | 1.535754 | 1.534754 | Tue | 1.535754 | 1.539754 | 1.531754 | 0.008 | 1.46 | 1.6 | 1.532597 | 1.53 | 1.527205 | 1.58 | 1.48
2020-05-22 | 12:00 |  | 2020/5/22 12:00 | 1.53992 | 1.54692 | 1.54492 | 1.53892 | 1.54092 | 1.54592 | 1.54392 | 1.54292 | 1.54192 | Tue | 1.54292 | 1.54692 | 1.53892 | 0.008 | 1.46 | 1.6 | 1.532597 | 1.53 | 1.527205 | 1.58 | 1.48
2020-05-22 | 14:00 |  | 2020/5/22 14:00 | 1.526 | 1.533 | 1.531 | 1.525 | 1.527 | 1.532 | 1.53 | 1.529 | 1.528 | Tue | 1.529 | 1.533 | 1.525 | 0.008 | 1.46 | 1.6 | 1.532597 | 1.53 | 1.527205 | 1.58 | 1.48
2020-05-22 | 16:00 |  | 2020/5/22 16:00 | 1.527065 | 1.534065 | 1.532065 | 1.526065 | 1.528065 | 1.533065 | 1.531065 | 1.530065 | 1.529065 | Tue | 1.530065 | 1.534065 | 1.526065 | 0.008 | 1.46 | 1.6 | 1.532597 | 1.53 | 1.527205 | 1.58 | 1.48
2020-05-23 | 8:00 | 202005023B | 2020/5/23 8:00 | 1.526 | 1.533 | 1.531 | 1.525 | 1.527 | 1.532 | 1.53 | 1.529 | 1.528 | Wed | 1.529 | 1.533 | 1.525 | 0.008 | 1.46 | 1.6 | 1.532597 | 1.53 | 1.527205 | 1.58 | 1.48
2020-05-23 | 10:00 |  | 2020/5/23 10:00 | 1.525 | 1.532 | 1.53 | 1.524 | 1.526 | 1.531 | 1.529 | 1.528 | 1.527 | Wed | 1.528 | 1.532 | 1.524 | 0.008 | 1.46 | 1.6 | 1.532597 | 1.53 | 1.527205 | 1.58 | 1.48
2020-05-23 | 12:00 |  | 2020/5/23 12:00 | 1.526 | 1.533 | 1.531 | 1.525 | 1.527 | 1.532 | 1.53 | 1.529 | 1.528 | Wed | 1.529 | 1.533 | 1.525 | 0.008 | 1.46 | 1.6 | 1.532597 | 1.53 | 1.527205 | 1.58 | 1.48
2020-05-23 | 14:00 |  | 2020/5/23 14:00 | 1.531771 | 1.538771 | 1.536771 | 1.530771 | 1.532771 | 1.537771 | 1.535771 | 1.534771 | 1.533771 | Wed | 1.534771 | 1.538771 | 1.530771 | 0.008 | 1.46 | 1.6 | 1.532597 | 1.53 | 1.527205 | 1.58 | 1.48
2020-05-23 | 16:00 |  | 2020/5/23 16:00 | 1.526 | 1.533 | 1.531 | 1.525 | 1.527 | 1.532 | 1.53 | 1.529 | 1.528 | Wed | 1.529 | 1.533 | 1.525 | 0.008 | 1.46 | 1.6 | 1.532597 | 1.53 | 1.527205 | 1.58 | 1.48
2020-05-24 | 8:00 | 202005024B | 2020/5/24 8:00 | 1.524933 | 1.531933 | 1.529933 | 1.523933 | 1.525933 | 1.530933 | 1.528933 | 1.527933 | 1.526933 | Thu | 1.527933 | 1.531933 | 1.523933 | 0.008 | 1.46 | 1.6 | 1.532597 | 1.53 | 1.527205 | 1.58 | 1.48
2020-05-24 | 10:00 |  | 2020/5/24 10:00 | 1.522791 | 1.529791 | 1.527791 | 1.521791 | 1.523791 | 1.528791 | 1.526791 | 1.525791 | 1.524791 | Thu | 1.525791 | 1.529791 | 1.521791 | 0.008 | 1.46 | 1.6 | 1.532597 | 1.53 | 1.527205 | 1.58 | 1.48
2020-05-24 | 12:00 |  | 2020/5/24 12:00 | 1.526 | 1.533 | 1.531 | 1.525 | 1.527 | 1.532 | 1.53 | 1.529 | 1.528 | Thu | 1.529 | 1.533 | 1.525 | 0.008 | 1.46 | 1.6 | 1.532597 | 1.53 | 1.527205 | 1.58 | 1.48
2020-05-24 | 14:00 |  | 2020/5/24 14:00 | 1.522 | 1.529 | 1.527 | 1.521 | 1.523 | 1.528 | 1.526 | 1.525 | 1.524 | Thu | 1.525 | 1.529 | 1.521 | 0.008 | 1.46 | 1.6 | 1.532597 | 1.53 | 1.527205 | 1.58 | 1.48
2020-05-24 | 16:00 |  | 2020/5/24 16:00 | 1.526 | 1.533 | 1.531 | 1.525 | 1.527 | 1.532 | 1.53 | 1.529 | 1.528 | Thu | 1.529 | 1.533 | 1.525 | 0.008 | 1.46 | 1.6 | 1.532597 | 1.53 | 1.527205 | 1.58 | 1.48
2020-05-25 | 8:00 | 202005025B | 2020/5/25 8:00 | 1.536863 | 1.543863 | 1.541863 | 1.535863 | 1.537863 | 1.542863 | 1.540863 | 1.539863 | 1.538863 | Fri | 1.539863 | 1.543863 | 1.535863 | 0.008 | 1.46 | 1.6 | 1.532597 | 1.53 | 1.527205 | 1.58 | 1.48
2020-05-25 | 10:00 |  | 2020/5/25 10:00 | 1.533941 | 1.540941 | 1.538941 | 1.532941 | 1.534941 | 1.539941 | 1.537941 | 1.536941 | 1.535941 | Fri | 1.536941 | 1.540941 | 1.532941 | 0.008 | 1.46 | 1.6 | 1.532597 | 1.53 | 1.527205 | 1.58 | 1.48
2020-05-25 | 12:00 |  | 2020/5/25 12:00 | 1.524 | 1.531 | 1.529 | 1.523 | 1.525 | 1.53 | 1.528 | 1.527 | 1.526 | Fri | 1.527 | 1.531 | 1.523 | 0.008 | 1.46 | 1.6 | 1.532597 | 1.53 | 1.527205 | 1.58 | 1.48
2020-05-25 | 14:00 |  | 2020/5/25 14:00 | 1.52016 | 1.52716 | 1.52516 | 1.51916 | 1.52116 | 1.52616 | 1.52416 | 1.52316 | 1.52216 | Fri | 1.52316 | 1.52716 | 1.51916 | 0.008 | 1.46 | 1.6 | 1.532597 | 1.53 | 1.527205 | 1.58 | 1.48
2020-05-25 | 16:00 |  | 2020/5/25 16:00 | 1.526079 | 1.533079 | 1.531079 | 1.525079 | 1.527079 | 1.532079 | 1.530079 | 1.529079 | 1.528079 | Fri | 1.529079 | 1.533079 | 1.525079 | 0.008 | 1.46 | 1.6 | 1.532597 | 1.53 | 1.527205 | 1.58 | 1.48
2020-05-26 | 8:00 | 202005026B | 2020/5/26 8:00 | 1.554 | 1.561 | 1.559 | 1.553 | 1.555 | 1.56 | 1.558 | 1.557 | 1.556 | Mon | 1.557 | 1.561 | 1.553 | 0.008 | 1.46 | 1.6 | 1.532597 | 1.53 | 1.527205 | 1.58 | 1.48
2020-05-26 | 10:00 |  | 2020/5/26 10:00 | 1.526 | 1.533 | 1.531 | 1.525 | 1.527 | 1.532 | 1.53 | 1.529 | 1.528 | Mon | 1.529 | 1.533 | 1.525 | 0.008 | 1.46 | 1.6 | 1.532597 | 1.53 | 1.527205 | 1.58 | 1.48
2020-05-26 | 12:00 |  | 2020/5/26 12:00 | 1.527 | 1.534 | 1.532 | 1.526 | 1.528 | 1.533 | 1.531 | 1.53 | 1.529 | Mon | 1.53 | 1.534 | 1.526 | 0.008 | 1.46 | 1.6 | 1.532597 | 1.53 | 1.527205 | 1.58 | 1.48
2020-05-26 | 14:00 |  | 2020/5/26 14:00 | 1.528328 | 1.535328 | 1.533328 | 1.527328 | 1.529328 | 1.534328 | 1.532328 | 1.531328 | 1.530328 | Mon | 1.531328 | 1.535328 | 1.527328 | 0.008 | 1.46 | 1.6 | 1.532597 | 1.53 | 1.527205 | 1.58 | 1.48
2020-05-26 | 16:00 |  | 2020/5/26 16:00 | 1.528328 | 1.535328 | 1.533328 | 1.527328 | 1.529328 | 1.534328 | 1.532328 | 1.531328 | 1.530328 | Mon | 1.531328 | 1.535328 | 1.527328 | 0.008 | 1.46 | 1.6 | 1.532597 | 1.53 | 1.527205 | 1.58 | 1.48
2020-05-27 | 8:00 | 202005027B | 2020/5/27 8:00 | 1.532308 | 1.539308 | 1.537308 | 1.531308 | 1.533308 | 1.538308 | 1.536308 | 1.535308 | 1.534308 | Tue | 1.535308 | 1.539308 | 1.531308 | 0.008 | 1.46 | 1.6 | 1.532597 | 1.53 | 1.527205 | 1.58 | 1.48
2020-05-27 | 10:00 |  | 2020/5/27 10:00 | 1.529912 | 1.536912 | 1.534912 | 1.528912 | 1.530912 | 1.535912 | 1.533912 | 1.532912 | 1.531912 | Tue | 1.532912 | 1.536912 | 1.528912 | 0.008 | 1.46 | 1.6 | 1.532597 | 1.53 | 1.527205 | 1.58 | 1.48
2020-05-27 | 12:00 |  | 2020/5/27 12:00 | 1.529912 | 1.536912 | 1.534912 | 1.528912 | 1.530912 | 1.535912 | 1.533912 | 1.532912 | 1.531912 | Tue | 1.532912 | 1.536912 | 1.528912 | 0.008 | 1.46 | 1.6 | 1.532597 | 1.53 | 1.527205 | 1.58 | 1.48
2020-05-27 | 14:00 |  | 2020/5/27 14:00 | 1.529912 | 1.536912 | 1.534912 | 1.528912 | 1.530912 | 1.535912 | 1.533912 | 1.532912 | 1.531912 | Tue | 1.532912 | 1.536912 | 1.528912 | 0.008 | 1.46 | 1.6 | 1.532597 | 1.53 | 1.527205 | 1.58 | 1.48
2020-05-27 | 16:00 |  | 2020/5/27 16:00 | 1.52808 | 1.53508 | 1.53308 | 1.52708 | 1.52908 | 1.53408 | 1.53208 | 1.53108 | 1.53008 | Tue | 1.53108 | 1.53508 | 1.52708 | 0.008 | 1.46 | 1.6 | 1.532597 | 1.53 | 1.527205 | 1.58 | 1.48
2020-05-28 | 8:00 | 202005028B | 2020/5/28 8:00 | 1.542 | 1.549 | 1.547 | 1.541 | 1.543 | 1.548 | 1.546 | 1.545 | 1.544 | Wed | 1.545 | 1.549 | 1.541 | 0.008 | 1.46 | 1.6 | 1.532597 | 1.53 | 1.527205 | 1.58 | 1.48
2020-05-28 | 10:00 |  | 2020/5/28 10:00 | 1.525 | 1.532 | 1.53 | 1.524 | 1.526 | 1.531 | 1.529 | 1.528 | 1.527 | Wed | 1.528 | 1.532 | 1.524 | 0.008 | 1.46 | 1.6 | 1.532597 | 1.53 | 1.527205 | 1.58 | 1.48
2020-05-28 | 12:00 |  | 2020/5/28 12:00 | 1.532553 | 1.539553 | 1.537553 | 1.531553 | 1.533553 | 1.538553 | 1.536553 | 1.535553 | 1.534553 | Wed | 1.535553 | 1.539553 | 1.531553 | 0.008 | 1.46 | 1.6 | 1.532597 | 1.53 | 1.527205 | 1.58 | 1.48
2020-05-28 | 14:00 |  | 2020/5/28 14:00 | 1.524196 | 1.531196 | 1.529196 | 1.523196 | 1.525196 | 1.530196 | 1.528196 | 1.527196 | 1.526196 | Wed | 1.527196 | 1.531196 | 1.523196 | 0.008 | 1.46 | 1.6 | 1.532597 | 1.53 | 1.527205 | 1.58 | 1.48
2020-05-28 | 16:00 |  | 2020/5/28 16:00 | 1.526 | 1.533 | 1.531 | 1.525 | 1.527 | 1.532 | 1.53 | 1.529 | 1.528 | Wed | 1.529 | 1.533 | 1.525 | 0.008 | 1.46 | 1.6 | 1.532597 | 1.53 | 1.527205 | 1.58 | 1.48
2020-05-29 | 8:00 | 202005029B | 2020/5/29 8:00 | 1.533132 | 1.540132 | 1.538132 | 1.532132 | 1.534132 | 1.539132 | 1.537132 | 1.536132 | 1.535132 | Thu | 1.536132 | 1.540132 | 1.532132 | 0.008 | 1.46 | 1.6 | 1.532597 | 1.53 | 1.527205 | 1.58 | 1.48
2020-05-29 | 10:00 |  | 2020/5/29 10:00 | 1.531205 | 1.538205 | 1.536205 | 1.530205 | 1.532205 | 1.537205 | 1.535205 | 1.534205 | 1.533205 | Thu | 1.534205 | 1.538205 | 1.530205 | 0.008 | 1.46 | 1.6 | 1.532597 | 1.53 | 1.527205 | 1.58 | 1.48
2020-05-29 | 12:00 |  | 2020/5/29 12:00 | 1.531205 | 1.538205 | 1.536205 | 1.530205 | 1.532205 | 1.537205 | 1.535205 | 1.534205 | 1.533205 | Thu | 1.534205 | 1.538205 | 1.530205 | 0.008 | 1.46 | 1.6 | 1.532597 | 1.53 | 1.527205 | 1.58 | 1.48
2020-05-29 | 14:00 |  | 2020/5/29 14:00 | 1.537209 | 1.544209 | 1.542209 | 1.536209 | 1.538209 | 1.543209 | 1.541209 | 1.540209 | 1.539209 | Thu | 1.540209 | 1.544209 | 1.536209 | 0.008 | 1.46 | 1.6 | 1.532597 | 1.53 | 1.527205 | 1.58 | 1.48
2020-05-29 | 16:00 |  | 2020/5/29 16:00 | 1.527 | 1.534 | 1.532 | 1.526 | 1.528 | 1.533 | 1.531 | 1.53 | 1.529 | Thu | 1.53 | 1.534 | 1.526 | 0.008 | 1.46 | 1.6 | 1.532597 | 1.53 | 1.527205 | 1.58 | 1.48
2020-05-30 | 8:00 | 202005030B | 2020/5/30 8:00 | 1.527 | 1.534 | 1.532 | 1.526 | 1.528 | 1.533 | 1.531 | 1.53 | 1.529 | Fri | 1.53 | 1.534 | 1.526 | 0.008 | 1.46 | 1.6 | 1.532597 | 1.53 | 1.527205 | 1.58 | 1.48
2020-05-30 | 10:00 |  | 2020/5/30 10:00 | 1.527 | 1.534 | 1.532 | 1.526 | 1.528 | 1.533 | 1.531 | 1.53 | 1.529 | Fri | 1.53 | 1.534 | 1.526 | 0.008 | 1.46 | 1.6 | 1.532597 | 1.53 | 1.527205 | 1.58 | 1.48
2020-05-30 | 12:00 |  | 2020/5/30 12:00 | 1.527 | 1.534 | 1.532 | 1.526 | 1.528 | 1.533 | 1.531 | 1.53 | 1.529 | Fri | 1.53 | 1.534 | 1.526 | 0.008 | 1.46 | 1.6 | 1.532597 | 1.53 | 1.527205 | 1.58 | 1.48
2020-05-30 | 14:00 |  | 2020/5/30 14:00 | 1.532497 | 1.539497 | 1.537497 | 1.531497 | 1.533497 | 1.538497 | 1.536497 | 1.535497 | 1.534497 | Fri | 1.535497 | 1.539497 | 1.531497 | 0.008 | 1.46 | 1.6 | 1.532597 | 1.53 | 1.527205 | 1.58 | 1.48
2020-05-30 | 16:00 |  | 2020/5/30 16:00 | 1.523757 | 1.530757 | 1.528757 | 1.522757 | 1.524757 | 1.529757 | 1.527757 | 1.526757 | 1.525757 | Fri | 1.526757 | 1.530757 | 1.522757 | 0.008 | 1.46 | 1.6 | 1.532597 | 1.53 | 1.527205 | 1.58 | 1.48
2020-05-31 | 8:00 | 202005031B | 2020/5/31 8:00 | 1.553 | 1.56 | 1.558 | 1.552 | 1.554 | 1.559 | 1.557 | 1.556 | 1.555 | Mon | 1.556 | 1.56 | 1.552 | 0.008 | 1.46 | 1.6 | 1.532597 | 1.53 | 1.527205 | 1.58 | 1.48
2020-05-31 | 10:00 |  | 2020/5/31 10:00 | 1.528 | 1.535 | 1.533 | 1.527 | 1.529 | 1.534 | 1.532 | 1.531 | 1.53 | Mon | 1.531 | 1.535 | 1.527 | 0.008 | 1.46 | 1.6 | 1.532597 | 1.53 | 1.527205 | 1.58 | 1.48
2020-05-31 | 12:00 |  | 2020/5/31 12:00 | 1.528 | 1.535 | 1.533 | 1.527 | 1.529 | 1.534 | 1.532 | 1.531 | 1.53 | Mon | 1.531 | 1.535 | 1.527 | 0.008 | 1.46 | 1.6 | 1.532597 | 1.53 | 1.527205 | 1.58 | 1.48
2020-05-31 | 14:00 |  | 2020/5/31 14:00 | 1.528 | 1.535 | 1.533 | 1.527 | 1.529 | 1.534 | 1.532 | 1.531 | 1.53 | Mon | 1.531 | 1.535 | 1.527 | 0.008 | 1.46 | 1.6 | 1.532597 | 1.53 | 1.527205 | 1.58 | 1.48
2020-05-31 | 16:00 |  | 2020/5/31 16:00 | 1.528 | 1.535 | 1.533 | 1.527 | 1.529 | 1.534 | 1.532 | 1.531 | 1.53 | Mon | 1.531 | 1.535 | 1.527 | 0.008 | 1.46 | 1.6 | 1.532597 | 1.53 | 1.527205 | 1.58 | 1.48
2020-06-01 | 8:00 | 20200601B | 2020/6/1 8:00 | 1.549295 | 1.556295 | 1.554295 | 1.548295 | 1.550295 | 1.555295 | 1.553295 | 1.552295 | 1.551295 | Tue | 1.552295 | 1.556295 | 1.548295 | 0.008 | 1.46 | 1.6 | 1.532597 | 1.53 | 1.527205 | 1.58 | 1.48
2020-06-01 | 10:00 |  | 2020/6/1 10:00 | 1.539691 | 1.546691 | 1.544691 | 1.538691 | 1.540691 | 1.545691 | 1.543691 | 1.542691 | 1.541691 | Tue | 1.542691 | 1.546691 | 1.538691 | 0.008 | 1.46 | 1.6 | 1.532597 | 1.53 | 1.527205 | 1.58 | 1.48
2020-06-01 | 12:00 |  | 2020/6/1 12:00 | 1.539691 | 1.546691 | 1.544691 | 1.538691 | 1.540691 | 1.545691 | 1.543691 | 1.542691 | 1.541691 | Tue | 1.542691 | 1.546691 | 1.538691 | 0.008 | 1.46 | 1.6 | 1.532597 | 1.53 | 1.527205 | 1.58 | 1.48
2020-06-01 | 14:00 |  | 2020/6/1 14:00 | 1.539691 | 1.546691 | 1.544691 | 1.538691 | 1.540691 | 1.545691 | 1.543691 | 1.542691 | 1.541691 | Tue | 1.542691 | 1.546691 | 1.538691 | 0.008 | 1.46 | 1.6 | 1.532597 | 1.53 | 1.527205 | 1.58 | 1.48
2020-06-01 | 16:00 |  | 2020/6/1 16:00 | 1.525 | 1.532 | 1.53 | 1.524 | 1.526 | 1.531 | 1.529 | 1.528 | 1.527 | Tue | 1.528 | 1.532 | 1.524 | 0.008 | 1.46 | 1.6 | 1.532597 | 1.53 | 1.527205 | 1.58 | 1.48
2020-06-02 | 8:00 | 20200602B | 2020/6/2 8:00 | 1.54 | 1.547 | 1.545 | 1.539 | 1.541 | 1.546 | 1.544 | 1.543 | 1.542 | Wed | 1.543 | 1.547 | 1.539 | 0.008 | 1.46 | 1.6 | 1.532597 | 1.53 | 1.527205 | 1.58 | 1.48
2020-06-02 | 10:00 |  | 2020/6/2 10:00 | 1.54 | 1.547 | 1.545 | 1.539 | 1.541 | 1.546 | 1.544 | 1.543 | 1.542 | Wed | 1.543 | 1.547 | 1.539 | 0.008 | 1.46 | 1.6 | 1.532597 | 1.53 | 1.527205 | 1.58 | 1.48
2020-06-02 | 12:00 |  | 2020/6/2 12:00 | 1.539311 | 1.546311 | 1.544311 | 1.538311 | 1.540311 | 1.545311 | 1.543311 | 1.542311 | 1.541311 | Wed | 1.542311 | 1.546311 | 1.538311 | 0.008 | 1.46 | 1.6 | 1.532597 | 1.53 | 1.527205 | 1.58 | 1.48
2020-06-02 | 14:00 |  | 2020/6/2 14:00 | 1.525 | 1.532 | 1.53 | 1.524 | 1.526 | 1.531 | 1.529 | 1.528 | 1.527 | Wed | 1.528 | 1.532 | 1.524 | 0.008 | 1.46 | 1.6 | 1.532597 | 1.53 | 1.527205 | 1.58 | 1.48
2020-06-02 | 16:00 |  | 2020/6/2 16:00 | 1.54 | 1.547 | 1.545 | 1.539 | 1.541 | 1.546 | 1.544 | 1.543 | 1.542 | Wed | 1.543 | 1.547 | 1.539 | 0.008 | 1.46 | 1.6 | 1.532597 | 1.53 | 1.527205 | 1.58 | 1.48
2020-06-03 | 8:00 | 20200603B | 2020/6/3 8:00 | 1.54 | 1.547 | 1.545 | 1.539 | 1.541 | 1.546 | 1.544 | 1.543 | 1.542 | Thu | 1.543 | 1.547 | 1.539 | 0.008 | 1.46 | 1.6 | 1.532597 | 1.53 | 1.527205 | 1.58 | 1.48
2020-06-03 | 10:00 |  | 2020/6/3 10:00 | 1.525 | 1.532 | 1.53 | 1.524 | 1.526 | 1.531 | 1.529 | 1.528 | 1.527 | Thu | 1.528 | 1.532 | 1.524 | 0.008 | 1.46 | 1.6 | 1.532597 | 1.53 | 1.527205 | 1.58 | 1.48
2020-06-03 | 12:00 |  | 2020/6/3 12:00 | 1.525 | 1.532 | 1.53 | 1.524 | 1.526 | 1.531 | 1.529 | 1.528 | 1.527 | Thu | 1.528 | 1.532 | 1.524 | 0.008 | 1.46 | 1.6 | 1.532597 | 1.53 | 1.527205 | 1.58 | 1.48
2020-06-03 | 14:00 |  | 2020/6/3 14:00 | 1.525 | 1.532 | 1.53 | 1.524 | 1.526 | 1.531 | 1.529 | 1.528 | 1.527 | Thu | 1.528 | 1.532 | 1.524 | 0.008 | 1.46 | 1.6 | 1.532597 | 1.53 | 1.527205 | 1.58 | 1.48
2020-06-03 | 16:00 |  | 2020/6/3 16:00 | 1.525 | 1.532 | 1.53 | 1.524 | 1.526 | 1.531 | 1.529 | 1.528 | 1.527 | Thu | 1.528 | 1.532 | 1.524 | 0.008 | 1.46 | 1.6 | 1.532597 | 1.53 | 1.527205 | 1.58 | 1.48
2020-06-04 | 8:00 | 20200604B | 2020/6/4 8:00 | 1.54 | 1.547 | 1.545 | 1.539 | 1.541 | 1.546 | 1.544 | 1.543 | 1.542 | Fri | 1.543 | 1.547 | 1.539 | 0.008 | 1.46 | 1.6 | 1.532597 | 1.53 | 1.527205 | 1.58 | 1.48
2020-06-04 | 10:00 |  | 2020/6/4 10:00 | 1.54 | 1.547 | 1.545 | 1.539 | 1.541 | 1.546 | 1.544 | 1.543 | 1.542 | Fri | 1.543 | 1.547 | 1.539 | 0.008 | 1.46 | 1.6 | 1.532597 | 1.53 | 1.527205 | 1.58 | 1.48
2020-06-04 | 12:00 |  | 2020/6/4 12:00 | 1.537936 | 1.544936 | 1.542936 | 1.536936 | 1.538936 | 1.543936 | 1.541936 | 1.540936 | 1.539936 | Fri | 1.540936 | 1.544936 | 1.536936 | 0.008 | 1.46 | 1.6 | 1.532597 | 1.53 | 1.527205 | 1.58 | 1.48
2020-06-04 | 14:00 |  | 2020/6/4 14:00 | 1.534321 | 1.541321 | 1.539321 | 1.533321 | 1.535321 | 1.540321 | 1.538321 | 1.537321 | 1.536321 | Fri | 1.537321 | 1.541321 | 1.533321 | 0.008 | 1.46 | 1.6 | 1.532597 | 1.53 | 1.527205 | 1.58 | 1.48
2020-06-04 | 16:00 |  | 2020/6/4 16:00 | 1.54 | 1.547 | 1.545 | 1.539 | 1.541 | 1.546 | 1.544 | 1.543 | 1.542 | Fri | 1.543 | 1.547 | 1.539 | 0.008 | 1.46 | 1.6 | 1.532597 | 1.53 | 1.527205 | 1.58 | 1.48
2020-06-05 | 8:00 | 20200605B | 2020/6/5 8:00 | 1.55 | 1.557 | 1.555 | 1.549 | 1.551 | 1.556 | 1.554 | 1.553 | 1.552 | Mon | 1.553 | 1.557 | 1.549 | 0.008 | 1.46 | 1.6 | 1.532597 | 1.53 | 1.527205 | 1.58 | 1.48
2020-06-05 | 10:00 |  | 2020/6/5 10:00 | 1.538255 | 1.545255 | 1.543255 | 1.537255 | 1.539255 | 1.544255 | 1.542255 | 1.541255 | 1.540255 | Mon | 1.541255 | 1.545255 | 1.537255 | 0.008 | 1.46 | 1.6 | 1.532597 | 1.53 | 1.527205 | 1.58 | 1.48
2020-06-05 | 12:00 |  | 2020/6/5 12:00 | 1.542737 | 1.549737 | 1.547737 | 1.541737 | 1.543737 | 1.548737 | 1.546737 | 1.545737 | 1.544737 | Mon | 1.545737 | 1.549737 | 1.541737 | 0.008 | 1.46 | 1.6 | 1.532597 | 1.53 | 1.527205 | 1.58 | 1.48
2020-06-05 | 14:00 |  | 2020/6/5 14:00 | 1.537316 | 1.544316 | 1.542316 | 1.536316 | 1.538316 | 1.543316 | 1.541316 | 1.540316 | 1.539316 | Mon | 1.540316 | 1.544316 | 1.536316 | 0.008 | 1.46 | 1.6 | 1.532597 | 1.53 | 1.527205 | 1.58 | 1.48
2020-06-05 | 16:00 |  | 2020/6/5 16:00 | 1.541207 | 1.548207 | 1.546207 | 1.540207 | 1.542207 | 1.547207 | 1.545207 | 1.544207 | 1.543207 | Mon | 1.544207 | 1.548207 | 1.540207 | 0.008 | 1.46 | 1.6 | 1.532597 | 1.53 | 1.527205 | 1.58 | 1.48
2020-06-06 | 8:00 | 20200606B | 2020/6/6 8:00 | 1.541207 | 1.548207 | 1.546207 | 1.540207 | 1.542207 | 1.547207 | 1.545207 | 1.544207 | 1.543207 | Tue | 1.544207 | 1.548207 | 1.540207 | 0.008 | 1.46 | 1.6 | 1.532597 | 1.53 | 1.527205 | 1.58 | 1.48
2020-06-06 | 10:00 |  | 2020/6/6 10:00 | 1.535 | 1.542 | 1.54 | 1.534 | 1.536 | 1.541 | 1.539 | 1.538 | 1.537 | Tue | 1.538 | 1.542 | 1.534 | 0.008 | 1.46 | 1.6 | 1.532597 | 1.53 | 1.527205 | 1.58 | 1.48
2020-06-06 | 12:00 |  | 2020/6/6 12:00 | 1.535 | 1.542 | 1.54 | 1.534 | 1.536 | 1.541 | 1.539 | 1.538 | 1.537 | Tue | 1.538 | 1.542 | 1.534 | 0.008 | 1.46 | 1.6 | 1.532597 | 1.53 | 1.527205 | 1.58 | 1.48
2020-06-06 | 14:00 |  | 2020/6/6 14:00 | 1.5402 | 1.5472 | 1.5452 | 1.5392 | 1.5412 | 1.5462 | 1.5442 | 1.5432 | 1.5422 | Tue | 1.5432 | 1.5472 | 1.5392 | 0.008 | 1.46 | 1.6 | 1.532597 | 1.53 | 1.527205 | 1.58 | 1.48
2020-06-06 | 16:00 |  | 2020/6/6 16:00 | 1.542597 | 1.549597 | 1.547597 | 1.541597 | 1.543597 | 1.548597 | 1.546597 | 1.545597 | 1.544597 | Tue | 1.545597 | 1.549597 | 1.541597 | 0.008 | 1.46 | 1.6 | 1.532597 | 1.53 | 1.527205 | 1.58 | 1.48
2020-06-07 | 8:00 | 20200607B | 2020/6/7 8:00 | 1.541645 | 1.548645 | 1.546645 | 1.540645 | 1.542645 | 1.547645 | 1.545645 | 1.544645 | 1.543645 | Wed | 1.544645 | 1.548645 | 1.540645 | 0.008 | 1.46 | 1.6 | 1.532597 | 1.53 | 1.527205 | 1.58 | 1.48
2020-06-07 | 10:00 |  | 2020/6/7 10:00 | 1.536864 | 1.543864 | 1.541864 | 1.535864 | 1.537864 | 1.542864 | 1.540864 | 1.539864 | 1.538864 | Wed | 1.539864 | 1.543864 | 1.535864 | 0.008 | 1.46 | 1.6 | 1.532597 | 1.53 | 1.527205 | 1.58 | 1.48
2020-06-07 | 12:00 |  | 2020/6/7 12:00 | 1.540195 | 1.547195 | 1.545195 | 1.539195 | 1.541195 | 1.546195 | 1.544195 | 1.543195 | 1.542195 | Wed | 1.543195 | 1.547195 | 1.539195 | 0.008 | 1.46 | 1.6 | 1.532597 | 1.53 | 1.527205 | 1.58 | 1.48
2020-06-07 | 14:00 |  | 2020/6/7 14:00 | 1.543668 | 1.550668 | 1.548668 | 1.542668 | 1.544668 | 1.549668 | 1.547668 | 1.546668 | 1.545668 | Wed | 1.546668 | 1.550668 | 1.542668 | 0.008 | 1.46 | 1.6 | 1.532597 | 1.53 | 1.527205 | 1.58 | 1.48
2020-06-07 | 16:00 |  | 2020/6/7 16:00 | 1.535 | 1.542 | 1.54 | 1.534 | 1.536 | 1.541 | 1.539 | 1.538 | 1.537 | Wed | 1.538 | 1.542 | 1.534 | 0.008 | 1.46 | 1.6 | 1.532597 | 1.53 | 1.527205 | 1.58 | 1.48
2020-06-08 | 8:00 | 20200608B | 2020/6/8 8:00 | 1.536856 | 1.543856 | 1.541856 | 1.535856 | 1.537856 | 1.542856 | 1.540856 | 1.539856 | 1.538856 | Thu | 1.539856 | 1.543856 | 1.535856 | 0.008 | 1.46 | 1.6 | 1.532597 | 1.53 | 1.527205 | 1.58 | 1.48
2020-06-08 | 10:00 |  | 2020/6/8 10:00 | 1.533955 | 1.540955 | 1.538955 | 1.532955 | 1.534955 | 1.539955 | 1.537955 | 1.536955 | 1.535955 | Thu | 1.536955 | 1.540955 | 1.532955 | 0.008 | 1.46 | 1.6 | 1.532597 | 1.53 | 1.527205 | 1.58 | 1.48
2020-06-08 | 12:00 |  | 2020/6/8 12:00 | 1.535 | 1.542 | 1.54 | 1.534 | 1.536 | 1.541 | 1.539 | 1.538 | 1.537 | Thu | 1.538 | 1.542 | 1.534 | 0.008 | 1.46 | 1.6 | 1.532597 | 1.53 | 1.527205 | 1.58 | 1.48
2020-06-08 | 14:00 |  | 2020/6/8 14:00 | 1.535 | 1.542 | 1.54 | 1.534 | 1.536 | 1.541 | 1.539 | 1.538 | 1.537 | Thu | 1.538 | 1.542 | 1.534 | 0.008 | 1.46 | 1.6 | 1.532597 | 1.53 | 1.527205 | 1.58 | 1.48
2020-06-08 | 16:00 |  | 2020/6/8 16:00 | 1.531958 | 1.538958 | 1.536958 | 1.530958 | 1.532958 | 1.537958 | 1.535958 | 1.534958 | 1.533958 | Thu | 1.534958 | 1.538958 | 1.530958 | 0.008 | 1.46 | 1.6 | 1.532597 | 1.53 | 1.527205 | 1.58 | 1.48
2020-06-09 | 8:00 | 20200609B | 2020/6/9 8:00 | 1.543385 | 1.550385 | 1.548385 | 1.542385 | 1.544385 | 1.549385 | 1.547385 | 1.546385 | 1.545385 | Fri | 1.546385 | 1.550385 | 1.542385 | 0.008 | 1.46 | 1.6 | 1.532597 | 1.53 | 1.527205 | 1.58 | 1.48
2020-06-09 | 10:00 |  | 2020/6/9 10:00 | 1.536968 | 1.543968 | 1.541968 | 1.535968 | 1.537968 | 1.542968 | 1.540968 | 1.539968 | 1.538968 | Fri | 1.539968 | 1.543968 | 1.535968 | 0.008 | 1.46 | 1.6 | 1.532597 | 1.53 | 1.527205 | 1.58 | 1.48
2020-06-09 | 12:00 |  | 2020/6/9 12:00 | 1.535 | 1.542 | 1.54 | 1.534 | 1.536 | 1.541 | 1.539 | 1.538 | 1.537 | Fri | 1.538 | 1.542 | 1.534 | 0.008 | 1.46 | 1.6 | 1.532597 | 1.53 | 1.527205 | 1.58 | 1.48
2020-06-09 | 14:00 |  | 2020/6/9 14:00 | 1.535 | 1.542 | 1.54 | 1.534 | 1.536 | 1.541 | 1.539 | 1.538 | 1.537 | Fri | 1.538 | 1.542 | 1.534 | 0.008 | 1.46 | 1.6 | 1.532597 | 1.53 | 1.527205 | 1.58 | 1.48
2020-06-09 | 16:00 |  | 2020/6/9 16:00 | 1.535 | 1.542 | 1.54 | 1.534 | 1.536 | 1.541 | 1.539 | 1.538 | 1.537 | Fri | 1.538 | 1.542 | 1.534 | 0.008 | 1.46 | 1.6 | 1.532597 | 1.53 | 1.527205 | 1.58 | 1.48
2020-06-10 | 8:00 | 20200610B | 2020/6/10 8:00 | 1.55 | 1.557 | 1.555 | 1.549 | 1.551 | 1.556 | 1.554 | 1.553 | 1.552 | Mon | 1.553 | 1.557 | 1.549 | 0.008 | 1.46 | 1.6 | 1.532597 | 1.53 | 1.527205 | 1.58 | 1.48
2020-06-10 | 10:00 |  | 2020/6/10 10:00 | 1.535 | 1.542 | 1.54 | 1.534 | 1.536 | 1.541 | 1.539 | 1.538 | 1.537 | Mon | 1.538 | 1.542 | 1.534 | 0.008 | 1.46 | 1.6 | 1.532597 | 1.53 | 1.527205 | 1.58 | 1.48
2020-06-10 | 12:00 |  | 2020/6/10 12:00 | 1.535 | 1.542 | 1.54 | 1.534 | 1.536 | 1.541 | 1.539 | 1.538 | 1.537 | Mon | 1.538 | 1.542 | 1.534 | 0.008 | 1.46 | 1.6 | 1.532597 | 1.53 | 1.527205 | 1.58 | 1.48
2020-06-10 | 14:00 |  | 2020/6/10 14:00 | 1.525 | 1.532 | 1.53 | 1.524 | 1.526 | 1.531 | 1.529 | 1.528 | 1.527 | Mon | 1.528 | 1.532 | 1.524 | 0.008 | 1.46 | 1.6 | 1.532597 | 1.53 | 1.527205 | 1.58 | 1.48
2020-06-10 | 16:00 |  | 2020/6/10 16:00 | 1.535 | 1.542 | 1.54 | 1.534 | 1.536 | 1.541 | 1.539 | 1.538 | 1.537 | Mon | 1.538 | 1.542 | 1.534 | 0.008 | 1.46 | 1.6 | 1.532597 | 1.53 | 1.527205 | 1.58 | 1.48
2020-06-11 | 8:00 | 20200611A | 2020/6/11 8:00 | 1.545123 | 1.552123 | 1.550123 | 1.544123 | 1.546123 | 1.551123 | 1.549123 | 1.548123 | 1.547123 | Tue | 1.548123 | 1.552123 | 1.544123 | 0.008 | 1.46 | 1.6 | 1.532597 | 1.53 | 1.527205 | 1.58 | 1.48
2020-06-11 | 10:00 |  | 2020/6/11 10:00 | 1.535349 | 1.542349 | 1.540349 | 1.534349 | 1.536349 | 1.541349 | 1.539349 | 1.538349 | 1.537349 | Tue | 1.538349 | 1.542349 | 1.534349 | 0.008 | 1.46 | 1.6 | 1.532597 | 1.53 | 1.527205 | 1.58 | 1.48
2020-06-11 | 12:00 |  | 2020/6/11 12:00 | 1.533 | 1.54 | 1.538 | 1.532 | 1.534 | 1.539 | 1.537 | 1.536 | 1.535 | Tue | 1.536 | 1.54 | 1.532 | 0.008 | 1.46 | 1.6 | 1.532597 | 1.53 | 1.527205 | 1.58 | 1.48
2020-06-11 | 14:00 |  | 2020/6/11 14:00 | 1.535 | 1.542 | 1.54 | 1.534 | 1.536 | 1.541 | 1.539 | 1.538 | 1.537 | Tue | 1.538 | 1.542 | 1.534 | 0.008 | 1.46 | 1.6 | 1.532597 | 1.53 | 1.527205 | 1.58 | 1.48
2020-06-11 | 16:00 |  | 2020/6/11 16:00 | 1.537426 | 1.544426 | 1.542426 | 1.536426 | 1.538426 | 1.543426 | 1.541426 | 1.540426 | 1.539426 | Tue | 1.540426 | 1.544426 | 1.536426 | 0.008 | 1.46 | 1.6 | 1.532597 | 1.53 | 1.527205 | 1.58 | 1.48
2020-06-12 | 8:00 | 20200612B | 2020/6/12 8:00 | 1.55817 | 1.56517 | 1.56317 | 1.55717 | 1.55917 | 1.56417 | 1.56217 | 1.56117 | 1.56017 | Wed | 1.56117 | 1.56517 | 1.55717 | 0.008 | 1.46 | 1.6 | 1.532597 | 1.53 | 1.527205 | 1.58 | 1.48
2020-06-12 | 10:00 |  | 2020/6/12 10:00 | 1.535 | 1.542 | 1.54 | 1.534 | 1.536 | 1.541 | 1.539 | 1.538 | 1.537 | Wed | 1.538 | 1.542 | 1.534 | 0.008 | 1.46 | 1.6 | 1.532597 | 1.53 | 1.527205 | 1.58 | 1.48
2020-06-12 | 12:00 |  | 2020/6/12 12:00 | 1.531481 | 1.538481 | 1.536481 | 1.530481 | 1.532481 | 1.537481 | 1.535481 | 1.534481 | 1.533481 | Wed | 1.534481 | 1.538481 | 1.530481 | 0.008 | 1.46 | 1.6 | 1.532597 | 1.53 | 1.527205 | 1.58 | 1.48
2020-06-12 | 14:00 |  | 2020/6/12 14:00 | 1.535 | 1.542 | 1.54 | 1.534 | 1.536 | 1.541 | 1.539 | 1.538 | 1.537 | Wed | 1.538 | 1.542 | 1.534 | 0.008 | 1.46 | 1.6 | 1.532597 | 1.53 | 1.527205 | 1.58 | 1.48
2020-06-12 | 16:00 |  | 2020/6/12 16:00 | 1.539812 | 1.546812 | 1.544812 | 1.538812 | 1.540812 | 1.545812 | 1.543812 | 1.542812 | 1.541812 | Wed | 1.542812 | 1.546812 | 1.538812 | 0.008 | 1.46 | 1.6 | 1.532597 | 1.53 | 1.527205 | 1.58 | 1.48
2020-06-13 | 8:00 | 202006013B | 2020/6/13 8:00 | 1.555579 | 1.562579 | 1.560579 | 1.554579 | 1.556579 | 1.561579 | 1.559579 | 1.558579 | 1.557579 | Thu | 1.558579 | 1.562579 | 1.554579 | 0.008 | 1.46 | 1.6 | 1.532597 | 1.53 | 1.527205 | 1.58 | 1.48
2020-06-13 | 10:00 |  | 2020/6/13 10:00 | 1.535 | 1.542 | 1.54 | 1.534 | 1.536 | 1.541 | 1.539 | 1.538 | 1.537 | Thu | 1.538 | 1.542 | 1.534 | 0.008 | 1.46 | 1.6 | 1.532597 | 1.53 | 1.527205 | 1.58 | 1.48
2020-06-13 | 12:00 |  | 2020/6/13 12:00 | 1.537962 | 1.544962 | 1.542962 | 1.536962 | 1.538962 | 1.543962 | 1.541962 | 1.540962 | 1.539962 | Thu | 1.540962 | 1.544962 | 1.536962 | 0.008 | 1.46 | 1.6 | 1.532597 | 1.53 | 1.527205 | 1.58 | 1.48
2020-06-13 | 14:00 |  | 2020/6/13 14:00 | 1.531707 | 1.538707 | 1.536707 | 1.530707 | 1.532707 | 1.537707 | 1.535707 | 1.534707 | 1.533707 | Thu | 1.534707 | 1.538707 | 1.530707 | 0.008 | 1.46 | 1.6 | 1.532597 | 1.53 | 1.527205 | 1.58 | 1.48
2020-06-13 | 16:00 |  | 2020/6/13 16:00 | 1.544921 | 1.551921 | 1.549921 | 1.543921 | 1.545921 | 1.550921 | 1.548921 | 1.547921 | 1.546921 | Thu | 1.547921 | 1.551921 | 1.543921 | 0.008 | 1.46 | 1.6 | 1.532597 | 1.53 | 1.527205 | 1.58 | 1.48
2020-06-14 | 8:00 | 202006014B | 2020/6/14 8:00 | 1.542772 | 1.549772 | 1.547772 | 1.541772 | 1.543772 | 1.548772 | 1.546772 | 1.545772 | 1.544772 | Fri | 1.545772 | 1.549772 | 1.541772 | 0.008 | 1.46 | 1.6 | 1.532597 | 1.53 | 1.527205 | 1.58 | 1.48
2020-06-14 | 10:00 |  | 2020/6/14 10:00 | 1.539307 | 1.546307 | 1.544307 | 1.538307 | 1.540307 | 1.545307 | 1.543307 | 1.542307 | 1.541307 | Fri | 1.542307 | 1.546307 | 1.538307 | 0.008 | 1.46 | 1.6 | 1.532597 | 1.53 | 1.527205 | 1.58 | 1.48
2020-06-14 | 12:00 |  | 2020/6/14 12:00 | 1.535 | 1.542 | 1.54 | 1.534 | 1.536 | 1.541 | 1.539 | 1.538 | 1.537 | Fri | 1.538 | 1.542 | 1.534 | 0.008 | 1.46 | 1.6 | 1.532597 | 1.53 | 1.527205 | 1.58 | 1.48
2020-06-14 | 14:00 |  | 2020/6/14 14:00 | 1.535 | 1.542 | 1.54 | 1.534 | 1.536 | 1.541 | 1.539 | 1.538 | 1.537 | Fri | 1.538 | 1.542 | 1.534 | 0.008 | 1.46 | 1.6 | 1.532597 | 1.53 | 1.527205 | 1.58 | 1.48
2020-06-14 | 16:00 |  | 2020/6/14 16:00 | 1.54043 | 1.54743 | 1.54543 | 1.53943 | 1.54143 | 1.54643 | 1.54443 | 1.54343 | 1.54243 | Fri | 1.54343 | 1.54743 | 1.53943 | 0.008 | 1.46 | 1.6 | 1.532597 | 1.53 | 1.527205 | 1.58 | 1.48
2020-06-15 | 8:00 | 202006015B | 2020/6/15 8:00 | 1.55 | 1.557 | 1.555 | 1.549 | 1.551 | 1.556 | 1.554 | 1.553 | 1.552 | Mon | 1.553 | 1.557 | 1.549 | 0.008 | 1.46 | 1.6 | 1.532597 | 1.53 | 1.527205 | 1.58 | 1.48
2020-06-15 | 10:00 |  | 2020/6/15 10:00 | 1.535 | 1.542 | 1.54 | 1.534 | 1.536 | 1.541 | 1.539 | 1.538 | 1.537 | Mon | 1.538 | 1.542 | 1.534 | 0.008 | 1.46 | 1.6 | 1.532597 | 1.53 | 1.527205 | 1.58 | 1.48
2020-06-15 | 12:00 |  | 2020/6/15 12:00 | 1.535 | 1.542 | 1.54 | 1.534 | 1.536 | 1.541 | 1.539 | 1.538 | 1.537 | Mon | 1.538 | 1.542 | 1.534 | 0.008 | 1.46 | 1.6 | 1.532597 | 1.53 | 1.527205 | 1.58 | 1.48
2020-06-15 | 14:00 |  | 2020/6/15 14:00 | 1.540073 | 1.547073 | 1.545073 | 1.539073 | 1.541073 | 1.546073 | 1.544073 | 1.543073 | 1.542073 | Mon | 1.543073 | 1.547073 | 1.539073 | 0.008 | 1.46 | 1.6 | 1.532597 | 1.53 | 1.527205 | 1.58 | 1.48
2020-06-15 | 16:00 |  | 2020/6/15 16:00 | 1.535538 | 1.542538 | 1.540538 | 1.534538 | 1.536538 | 1.541538 | 1.539538 | 1.538538 | 1.537538 | Mon | 1.538538 | 1.542538 | 1.534538 | 0.008 | 1.46 | 1.6 | 1.532597 | 1.53 | 1.527205 | 1.58 | 1.48
2020-06-16 | 8:00 | 202006016B | 2020/6/16 8:00 | 1.540861 | 1.547861 | 1.545861 | 1.539861 | 1.541861 | 1.546861 | 1.544861 | 1.543861 | 1.542861 | Tue | 1.543861 | 1.547861 | 1.539861 | 0.008 | 1.46 | 1.6 | 1.532597 | 1.53 | 1.527205 | 1.58 | 1.48
2020-06-16 | 10:00 |  | 2020/6/16 10:00 | 1.533891 | 1.540891 | 1.538891 | 1.532891 | 1.534891 | 1.539891 | 1.537891 | 1.536891 | 1.535891 | Tue | 1.536891 | 1.540891 | 1.532891 | 0.008 | 1.46 | 1.6 | 1.532597 | 1.53 | 1.527205 | 1.58 | 1.48
2020-06-16 | 12:00 |  | 2020/6/16 12:00 | 1.539761 | 1.546761 | 1.544761 | 1.538761 | 1.540761 | 1.545761 | 1.543761 | 1.542761 | 1.541761 | Tue | 1.542761 | 1.546761 | 1.538761 | 0.008 | 1.46 | 1.6 | 1.532597 | 1.53 | 1.527205 | 1.58 | 1.48
2020-06-16 | 14:00 |  | 2020/6/16 14:00 | 1.541985 | 1.548985 | 1.546985 | 1.540985 | 1.542985 | 1.547985 | 1.545985 | 1.544985 | 1.543985 | Tue | 1.544985 | 1.548985 | 1.540985 | 0.008 | 1.46 | 1.6 | 1.532597 | 1.53 | 1.527205 | 1.58 | 1.48
2020-06-16 | 16:00 |  | 2020/6/16 16:00 | 1.532717 | 1.539717 | 1.537717 | 1.531717 | 1.533717 | 1.538717 | 1.536717 | 1.535717 | 1.534717 | Tue | 1.535717 | 1.539717 | 1.531717 | 0.008 | 1.46 | 1.6 | 1.532597 | 1.53 | 1.527205 | 1.58 | 1.48
2020-06-17 | 8:00 | 202006017B | 2020/6/17 8:00 | 1.548643 | 1.555643 | 1.553643 | 1.547643 | 1.549643 | 1.554643 | 1.552643 | 1.551643 | 1.550643 | Wed | 1.551643 | 1.555643 | 1.547643 | 0.008 | 1.46 | 1.6 | 1.532597 | 1.53 | 1.527205 | 1.58 | 1.48
2020-06-17 | 10:00 |  | 2020/6/17 10:00 | 1.53962 | 1.54662 | 1.54462 | 1.53862 | 1.54062 | 1.54562 | 1.54362 | 1.54262 | 1.54162 | Wed | 1.54262 | 1.54662 | 1.53862 | 0.008 | 1.46 | 1.6 | 1.532597 | 1.53 | 1.527205 | 1.58 | 1.48
2020-06-17 | 12:00 |  | 2020/6/17 12:00 | 1.53554 | 1.54254 | 1.54054 | 1.53454 | 1.53654 | 1.54154 | 1.53954 | 1.53854 | 1.53754 | Wed | 1.53854 | 1.54254 | 1.53454 | 0.008 | 1.46 | 1.6 | 1.532597 | 1.53 | 1.527205 | 1.58 | 1.48
2020-06-17 | 14:00 |  | 2020/6/17 14:00 | 1.535 | 1.542 | 1.54 | 1.534 | 1.536 | 1.541 | 1.539 | 1.538 | 1.537 | Wed | 1.538 | 1.542 | 1.534 | 0.008 | 1.46 | 1.6 | 1.532597 | 1.53 | 1.527205 | 1.58 | 1.48
2020-06-17 | 16:00 |  | 2020/6/17 16:00 | 1.535 | 1.542 | 1.54 | 1.534 | 1.536 | 1.541 | 1.539 | 1.538 | 1.537 | Wed | 1.538 | 1.542 | 1.534 | 0.008 | 1.46 | 1.6 | 1.532597 | 1.53 | 1.527205 | 1.58 | 1.48
2020-06-18 | 8:00 | 202006018B | 2020/6/18 8:00 | 1.547837 | 1.554837 | 1.552837 | 1.546837 | 1.548837 | 1.553837 | 1.551837 | 1.550837 | 1.549837 | Thu | 1.550837 | 1.554837 | 1.546837 | 0.008 | 1.46 | 1.6 | 1.532597 | 1.53 | 1.527205 | 1.58 | 1.48
2020-06-18 | 10:00 |  | 2020/6/18 10:00 | 1.544109 | 1.551109 | 1.549109 | 1.543109 | 1.545109 | 1.550109 | 1.548109 | 1.547109 | 1.546109 | Thu | 1.547109 | 1.551109 | 1.543109 | 0.008 | 1.46 | 1.6 | 1.532597 | 1.53 | 1.527205 | 1.58 | 1.48
2020-06-18 | 12:00 |  | 2020/6/18 12:00 | 1.535945 | 1.542945 | 1.540945 | 1.534945 | 1.536945 | 1.541945 | 1.539945 | 1.538945 | 1.537945 | Thu | 1.538945 | 1.542945 | 1.534945 | 0.008 | 1.46 | 1.6 | 1.532597 | 1.53 | 1.527205 | 1.58 | 1.48
2020-06-18 | 14:00 |  | 2020/6/18 14:00 | 1.535 | 1.542 | 1.54 | 1.534 | 1.536 | 1.541 | 1.539 | 1.538 | 1.537 | Thu | 1.538 | 1.542 | 1.534 | 0.008 | 1.46 | 1.6 | 1.532597 | 1.53 | 1.527205 | 1.58 | 1.48
2020-06-18 | 16:00 |  | 2020/6/18 16:00 | 1.535 | 1.542 | 1.54 | 1.534 | 1.536 | 1.541 | 1.539 | 1.538 | 1.537 | Thu | 1.538 | 1.542 | 1.534 | 0.008 | 1.46 | 1.6 | 1.532597 | 1.53 | 1.527205 | 1.58 | 1.48
2020-06-19 | 8:00 | 202006019B | 2020/6/19 8:00 | 1.544697 | 1.551697 | 1.549697 | 1.543697 | 1.545697 | 1.550697 | 1.548697 | 1.547697 | 1.546697 | Fri | 1.547697 | 1.551697 | 1.543697 | 0.008 | 1.46 | 1.6 | 1.532597 | 1.53 | 1.527205 | 1.58 | 1.48
2020-06-19 | 10:00 |  | 2020/6/19 10:00 | 1.537054 | 1.544054 | 1.542054 | 1.536054 | 1.538054 | 1.543054 | 1.541054 | 1.540054 | 1.539054 | Fri | 1.540054 | 1.544054 | 1.536054 | 0.008 | 1.46 | 1.6 | 1.532597 | 1.53 | 1.527205 | 1.58 | 1.48
2020-06-19 | 12:00 |  | 2020/6/19 12:00 | 1.539924 | 1.546924 | 1.544924 | 1.538924 | 1.540924 | 1.545924 | 1.543924 | 1.542924 | 1.541924 | Fri | 1.542924 | 1.546924 | 1.538924 | 0.008 | 1.46 | 1.6 | 1.532597 | 1.53 | 1.527205 | 1.58 | 1.48
2020-06-19 | 14:00 |  | 2020/6/19 14:00 | 1.535 | 1.542 | 1.54 | 1.534 | 1.536 | 1.541 | 1.539 | 1.538 | 1.537 | Fri | 1.538 | 1.542 | 1.534 | 0.008 | 1.46 | 1.6 | 1.532597 | 1.53 | 1.527205 | 1.58 | 1.48
2020-06-19 | 16:00 |  | 2020/6/19 16:00 | 1.535 | 1.542 | 1.54 | 1.534 | 1.536 | 1.541 | 1.539 | 1.538 | 1.537 | Fri | 1.538 | 1.542 | 1.534 | 0.008 | 1.46 | 1.6 | 1.532597 | 1.53 | 1.527205 | 1.58 | 1.48
2020-06-20 | 8:00 | 202006020B | 2020/6/20 8:00 | 1.545 | 1.552 | 1.55 | 1.544 | 1.546 | 1.551 | 1.549 | 1.548 | 1.547 | Mon | 1.548 | 1.552 | 1.544 | 0.008 | 1.46 | 1.6 | 1.532597 | 1.53 | 1.527205 | 1.58 | 1.48
2020-06-20 | 10:00 |  | 2020/6/20 10:00 | 1.543866 | 1.550866 | 1.548866 | 1.542866 | 1.544866 | 1.549866 | 1.547866 | 1.546866 | 1.545866 | Mon | 1.546866 | 1.550866 | 1.542866 | 0.008 | 1.46 | 1.6 | 1.532597 | 1.53 | 1.527205 | 1.58 | 1.48
2020-06-20 | 12:00 |  | 2020/6/20 12:00 | 1.544525 | 1.551525 | 1.549525 | 1.543525 | 1.545525 | 1.550525 | 1.548525 | 1.547525 | 1.546525 | Mon | 1.547525 | 1.551525 | 1.543525 | 0.008 | 1.46 | 1.6 | 1.532597 | 1.53 | 1.527205 | 1.58 | 1.48
2020-06-20 | 14:00 |  | 2020/6/20 14:00 | 1.532601 | 1.539601 | 1.537601 | 1.531601 | 1.533601 | 1.538601 | 1.536601 | 1.535601 | 1.534601 | Mon | 1.535601 | 1.539601 | 1.531601 | 0.008 | 1.46 | 1.6 | 1.532597 | 1.53 | 1.527205 | 1.58 | 1.48
2020-06-20 | 16:00 |  | 2020/6/20 16:00 | 1.534378 | 1.541378 | 1.539378 | 1.533378 | 1.535378 | 1.540378 | 1.538378 | 1.537378 | 1.536378 | Mon | 1.537378 | 1.541378 | 1.533378 | 0.008 | 1.46 | 1.6 | 1.532597 | 1.53 | 1.527205 | 1.58 | 1.48
2020-06-21 | 8:00 | 202006021B | 2020/6/21 8:00 | 1.557796 | 1.564796 | 1.562796 | 1.556796 | 1.558796 | 1.563796 | 1.561796 | 1.560796 | 1.559796 | Tue | 1.560796 | 1.564796 | 1.556796 | 0.008 | 1.46 | 1.6 | 1.532597 | 1.53 | 1.527205 | 1.58 | 1.48
2020-06-21 | 10:00 |  | 2020/6/21 10:00 | 1.535 | 1.542 | 1.54 | 1.534 | 1.536 | 1.541 | 1.539 | 1.538 | 1.537 | Tue | 1.538 | 1.542 | 1.534 | 0.008 | 1.46 | 1.6 | 1.532597 | 1.53 | 1.527205 | 1.58 | 1.48
2020-06-21 | 12:00 |  | 2020/6/21 12:00 | 1.543556 | 1.550556 | 1.548556 | 1.542556 | 1.544556 | 1.549556 | 1.547556 | 1.546556 | 1.545556 | Tue | 1.546556 | 1.550556 | 1.542556 | 0.008 | 1.46 | 1.6 | 1.532597 | 1.53 | 1.527205 | 1.58 | 1.48
2020-06-21 | 14:00 |  | 2020/6/21 14:00 | 1.544772 | 1.551772 | 1.549772 | 1.543772 | 1.545772 | 1.550772 | 1.548772 | 1.547772 | 1.546772 | Tue | 1.547772 | 1.551772 | 1.543772 | 0.008 | 1.46 | 1.6 | 1.532597 | 1.53 | 1.527205 | 1.58 | 1.48
2020-06-21 | 16:00 |  | 2020/6/21 16:00 | 1.535 | 1.542 | 1.54 | 1.534 | 1.536 | 1.541 | 1.539 | 1.538 | 1.537 | Tue | 1.538 | 1.542 | 1.534 | 0.008 | 1.46 | 1.6 | 1.532597 | 1.53 | 1.527205 | 1.58 | 1.48
2020-06-22 | 8:00 | 202006022B | 2020/6/22 8:00 | 1.55036 | 1.55736 | 1.55536 | 1.54936 | 1.55136 | 1.55636 | 1.55436 | 1.55336 | 1.55236 | Wed | 1.55336 | 1.55736 | 1.54936 | 0.008 | 1.46 | 1.6 | 1.532597 | 1.53 | 1.527205 | 1.58 | 1.48
2020-06-22 | 10:00 |  | 2020/6/22 10:00 | 1.541911 | 1.548911 | 1.546911 | 1.540911 | 1.542911 | 1.547911 | 1.545911 | 1.544911 | 1.543911 | Wed | 1.544911 | 1.548911 | 1.540911 | 0.008 | 1.46 | 1.6 | 1.532597 | 1.53 | 1.527205 | 1.58 | 1.48
2020-06-22 | 12:00 |  | 2020/6/22 12:00 | 1.542737 | 1.549737 | 1.547737 | 1.541737 | 1.543737 | 1.548737 | 1.546737 | 1.545737 | 1.544737 | Wed | 1.545737 | 1.549737 | 1.541737 | 0.008 | 1.46 | 1.6 | 1.532597 | 1.53 | 1.527205 | 1.58 | 1.48
2020-06-22 | 14:00 |  | 2020/6/22 14:00 | 1.535 | 1.542 | 1.54 | 1.534 | 1.536 | 1.541 | 1.539 | 1.538 | 1.537 | Wed | 1.538 | 1.542 | 1.534 | 0.008 | 1.46 | 1.6 | 1.532597 | 1.53 | 1.527205 | 1.58 | 1.48
2020-06-22 | 16:00 |  | 2020/6/22 16:00 | 1.543408 | 1.550408 | 1.548408 | 1.542408 | 1.544408 | 1.549408 | 1.547408 | 1.546408 | 1.545408 | Wed | 1.546408 | 1.550408 | 1.542408 | 0.008 | 1.46 | 1.6 | 1.532597 | 1.53 | 1.527205 | 1.58 | 1.48
2020-06-23 | 8:00 | 202006023B | 2020/6/23 8:00 | 1.552971 | 1.559971 | 1.557971 | 1.551971 | 1.553971 | 1.558971 | 1.556971 | 1.555971 | 1.554971 | Thu | 1.555971 | 1.559971 | 1.551971 | 0.008 | 1.46 | 1.6 | 1.532597 | 1.53 | 1.527205 | 1.58 | 1.48
2020-06-23 | 10:00 |  | 2020/6/23 10:00 | 1.544219 | 1.551219 | 1.549219 | 1.543219 | 1.545219 | 1.550219 | 1.548219 | 1.547219 | 1.546219 | Thu | 1.547219 | 1.551219 | 1.543219 | 0.008 | 1.46 | 1.6 | 1.532597 | 1.53 | 1.527205 | 1.58 | 1.48
2020-06-23 | 12:00 |  | 2020/6/23 12:00 | 1.533 | 1.54 | 1.538 | 1.532 | 1.534 | 1.539 | 1.537 | 1.536 | 1.535 | Thu | 1.536 | 1.54 | 1.532 | 0.008 | 1.46 | 1.6 | 1.532597 | 1.53 | 1.527205 | 1.58 | 1.48
2020-06-23 | 14:00 |  | 2020/6/23 14:00 | 1.540389 | 1.547389 | 1.545389 | 1.539389 | 1.541389 | 1.546389 | 1.544389 | 1.543389 | 1.542389 | Thu | 1.543389 | 1.547389 | 1.539389 | 0.008 | 1.46 | 1.6 | 1.532597 | 1.53 | 1.527205 | 1.58 | 1.48
2020-06-23 | 16:00 |  | 2020/6/23 16:00 | 1.535 | 1.542 | 1.54 | 1.534 | 1.536 | 1.541 | 1.539 | 1.538 | 1.537 | Thu | 1.538 | 1.542 | 1.534 | 0.008 | 1.46 | 1.6 | 1.532597 | 1.53 | 1.527205 | 1.58 | 1.48
2020-06-24 | 8:00 | 202006024B | 2020/6/24 8:00 | 1.542365 | 1.549365 | 1.547365 | 1.541365 | 1.543365 | 1.548365 | 1.546365 | 1.545365 | 1.544365 | Fri | 1.545365 | 1.549365 | 1.541365 | 0.008 | 1.46 | 1.6 | 1.532597 | 1.53 | 1.527205 | 1.58 | 1.48
2020-06-24 | 10:00 |  | 2020/6/24 10:00 | 1.538131 | 1.545131 | 1.543131 | 1.537131 | 1.539131 | 1.544131 | 1.542131 | 1.541131 | 1.540131 | Fri | 1.541131 | 1.545131 | 1.537131 | 0.008 | 1.46 | 1.6 | 1.532597 | 1.53 | 1.527205 | 1.58 | 1.48
2020-06-24 | 12:00 |  | 2020/6/24 12:00 | 1.53399 | 1.54099 | 1.53899 | 1.53299 | 1.53499 | 1.53999 | 1.53799 | 1.53699 | 1.53599 | Fri | 1.53699 | 1.54099 | 1.53299 | 0.008 | 1.46 | 1.6 | 1.532597 | 1.53 | 1.527205 | 1.58 | 1.48
2020-06-24 | 14:00 |  | 2020/6/24 14:00 | 1.535 | 1.542 | 1.54 | 1.534 | 1.536 | 1.541 | 1.539 | 1.538 | 1.537 | Fri | 1.538 | 1.542 | 1.534 | 0.008 | 1.46 | 1.6 | 1.532597 | 1.53 | 1.527205 | 1.58 | 1.48
2020-06-24 | 16:00 |  | 2020/6/24 16:00 | 1.543915 | 1.550915 | 1.548915 | 1.542915 | 1.544915 | 1.549915 | 1.547915 | 1.546915 | 1.545915 | Fri | 1.546915 | 1.550915 | 1.542915 | 0.008 | 1.46 | 1.6 | 1.532597 | 1.53 | 1.527205 | 1.58 | 1.48
2020-06-25 | 8:00 | 202006025B | 2020/6/25 8:00 | 1.55 | 1.557 | 1.555 | 1.549 | 1.551 | 1.556 | 1.554 | 1.553 | 1.552 | Mon | 1.553 | 1.557 | 1.549 | 0.008 | 1.46 | 1.6 | 1.532597 | 1.53 | 1.527205 | 1.58 | 1.48
2020-06-25 | 10:00 |  | 2020/6/25 10:00 | 1.535412 | 1.542412 | 1.540412 | 1.534412 | 1.536412 | 1.541412 | 1.539412 | 1.538412 | 1.537412 | Mon | 1.538412 | 1.542412 | 1.534412 | 0.008 | 1.46 | 1.6 | 1.532597 | 1.53 | 1.527205 | 1.58 | 1.48
2020-06-25 | 12:00 |  | 2020/6/25 12:00 | 1.537214 | 1.544214 | 1.542214 | 1.536214 | 1.538214 | 1.543214 | 1.541214 | 1.540214 | 1.539214 | Mon | 1.540214 | 1.544214 | 1.536214 | 0.008 | 1.46 | 1.6 | 1.532597 | 1.53 | 1.527205 | 1.58 | 1.48
2020-06-25 | 14:00 |  | 2020/6/25 14:00 | 1.541806 | 1.548806 | 1.546806 | 1.540806 | 1.542806 | 1.547806 | 1.545806 | 1.544806 | 1.543806 | Mon | 1.544806 | 1.548806 | 1.540806 | 0.008 | 1.46 | 1.6 | 1.532597 | 1.53 | 1.527205 | 1.58 | 1.48
2020-06-25 | 16:00 |  | 2020/6/25 16:00 | 1.539167 | 1.546167 | 1.544167 | 1.538167 | 1.540167 | 1.545167 | 1.543167 | 1.542167 | 1.541167 | Mon | 1.542167 | 1.546167 | 1.538167 | 0.008 | 1.46 | 1.6 | 1.532597 | 1.53 | 1.527205 | 1.58 | 1.48
2020-06-26 | 8:00 | 202006026B | 2020/6/26 8:00 | 1.545236 | 1.552236 | 1.550236 | 1.544236 | 1.546236 | 1.551236 | 1.549236 | 1.548236 | 1.547236 | Tue | 1.548236 | 1.552236 | 1.544236 | 0.008 | 1.46 | 1.6 | 1.532597 | 1.53 | 1.527205 | 1.58 | 1.48
2020-06-26 | 10:00 |  | 2020/6/26 10:00 | 1.542854 | 1.549854 | 1.547854 | 1.541854 | 1.543854 | 1.548854 | 1.546854 | 1.545854 | 1.544854 | Tue | 1.545854 | 1.549854 | 1.541854 | 0.008 | 1.46 | 1.6 | 1.532597 | 1.53 | 1.527205 | 1.58 | 1.48
2020-06-26 | 12:00 |  | 2020/6/26 12:00 | 1.535 | 1.542 | 1.54 | 1.534 | 1.536 | 1.541 | 1.539 | 1.538 | 1.537 | Tue | 1.538 | 1.542 | 1.534 | 0.008 | 1.46 | 1.6 | 1.532597 | 1.53 | 1.527205 | 1.58 | 1.48
2020-06-26 | 14:00 |  | 2020/6/26 14:00 | 1.535 | 1.542 | 1.54 | 1.534 | 1.536 | 1.541 | 1.539 | 1.538 | 1.537 | Tue | 1.538 | 1.542 | 1.534 | 0.008 | 1.46 | 1.6 | 1.532597 | 1.53 | 1.527205 | 1.58 | 1.48
2020-06-26 | 16:00 |  | 2020/6/26 16:00 | 1.535 | 1.542 | 1.54 | 1.534 | 1.536 | 1.541 | 1.539 | 1.538 | 1.537 | Tue | 1.538 | 1.542 | 1.534 | 0.008 | 1.46 | 1.6 | 1.532597 | 1.53 | 1.527205 | 1.58 | 1.48
2020-06-27 | 8:00 | 202006027B | 2020/6/27 8:00 | 1.545982 | 1.552982 | 1.550982 | 1.544982 | 1.546982 | 1.551982 | 1.549982 | 1.548982 | 1.547982 | Wed | 1.548982 | 1.552982 | 1.544982 | 0.008 | 1.46 | 1.6 | 1.532597 | 1.53 | 1.527205 | 1.58 | 1.48
2020-06-27 | 10:00 |  | 2020/6/27 10:00 | 1.541425 | 1.548425 | 1.546425 | 1.540425 | 1.542425 | 1.547425 | 1.545425 | 1.544425 | 1.543425 | Wed | 1.544425 | 1.548425 | 1.540425 | 0.008 | 1.46 | 1.6 | 1.532597 | 1.53 | 1.527205 | 1.58 | 1.48
2020-06-27 | 12:00 |  | 2020/6/27 12:00 | 1.535 | 1.542 | 1.54 | 1.534 | 1.536 | 1.541 | 1.539 | 1.538 | 1.537 | Wed | 1.538 | 1.542 | 1.534 | 0.008 | 1.46 | 1.6 | 1.532597 | 1.53 | 1.527205 | 1.58 | 1.48
2020-06-27 | 14:00 |  | 2020/6/27 14:00 | 1.535 | 1.542 | 1.54 | 1.534 | 1.536 | 1.541 | 1.539 | 1.538 | 1.537 | Wed | 1.538 | 1.542 | 1.534 | 0.008 | 1.46 | 1.6 | 1.532597 | 1.53 | 1.527205 | 1.58 | 1.48
2020-06-27 | 16:00 |  | 2020/6/27 16:00 | 1.536 | 1.543 | 1.541 | 1.535 | 1.537 | 1.542 | 1.54 | 1.539 | 1.538 | Wed | 1.539 | 1.543 | 1.535 | 0.008 | 1.46 | 1.6 | 1.532597 | 1.53 | 1.527205 | 1.58 | 1.48
2020-06-28 | 8:00 | 202006028B | 2020/6/28 8:00 | 1.543481 | 1.550481 | 1.548481 | 1.542481 | 1.544481 | 1.549481 | 1.547481 | 1.546481 | 1.545481 | Thu | 1.546481 | 1.550481 | 1.542481 | 0.008 | 1.46 | 1.6 | 1.532597 | 1.53 | 1.527205 | 1.58 | 1.48
2020-06-28 | 10:00 |  | 2020/6/28 10:00 | 1.539934 | 1.546934 | 1.544934 | 1.538934 | 1.540934 | 1.545934 | 1.543934 | 1.542934 | 1.541934 | Thu | 1.542934 | 1.546934 | 1.538934 | 0.008 | 1.46 | 1.6 | 1.532597 | 1.53 | 1.527205 | 1.58 | 1.48
2020-06-28 | 12:00 |  | 2020/6/28 12:00 | 1.537 | 1.544 | 1.542 | 1.536 | 1.538 | 1.543 | 1.541 | 1.54 | 1.539 | Thu | 1.54 | 1.544 | 1.536 | 0.008 | 1.46 | 1.6 | 1.532597 | 1.53 | 1.527205 | 1.58 | 1.48
2020-06-28 | 14:00 |  | 2020/6/28 14:00 | 1.545223 | 1.552223 | 1.550223 | 1.544223 | 1.546223 | 1.551223 | 1.549223 | 1.548223 | 1.547223 | Thu | 1.548223 | 1.552223 | 1.544223 | 0.008 | 1.46 | 1.6 | 1.532597 | 1.53 | 1.527205 | 1.58 | 1.48
2020-06-28 | 16:00 |  | 2020/6/28 16:00 | 1.540639 | 1.547639 | 1.545639 | 1.539639 | 1.541639 | 1.546639 | 1.544639 | 1.543639 | 1.542639 | Thu | 1.543639 | 1.547639 | 1.539639 | 0.008 | 1.46 | 1.6 | 1.532597 | 1.53 | 1.527205 | 1.58 | 1.48
2020-06-29 | 8:00 | 202006029B | 2020/6/29 8:00 | 1.546558 | 1.553558 | 1.551558 | 1.545558 | 1.547558 | 1.552558 | 1.550558 | 1.549558 | 1.548558 | Fri | 1.549558 | 1.553558 | 1.545558 | 0.008 | 1.46 | 1.6 | 1.532597 | 1.53 | 1.527205 | 1.58 | 1.48
2020-06-29 | 10:00 |  | 2020/6/29 10:00 | 1.537035 | 1.544035 | 1.542035 | 1.536035 | 1.538035 | 1.543035 | 1.541035 | 1.540035 | 1.539035 | Fri | 1.540035 | 1.544035 | 1.536035 | 0.008 | 1.46 | 1.6 | 1.532597 | 1.53 | 1.527205 | 1.58 | 1.48
2020-06-29 | 12:00 |  | 2020/6/29 12:00 | 1.535 | 1.542 | 1.54 | 1.534 | 1.536 | 1.541 | 1.539 | 1.538 | 1.537 | Fri | 1.538 | 1.542 | 1.534 | 0.008 | 1.46 | 1.6 | 1.532597 | 1.53 | 1.527205 | 1.58 | 1.48
2020-06-29 | 14:00 |  | 2020/6/29 14:00 | 1.534091 | 1.541091 | 1.539091 | 1.533091 | 1.535091 | 1.540091 | 1.538091 | 1.537091 | 1.536091 | Fri | 1.537091 | 1.541091 | 1.533091 | 0.008 | 1.46 | 1.6 | 1.532597 | 1.53 | 1.527205 | 1.58 | 1.48
2020-06-29 | 16:00 |  | 2020/6/29 16:00 | 1.545 | 1.552 | 1.55 | 1.544 | 1.546 | 1.551 | 1.549 | 1.548 | 1.547 | Fri | 1.548 | 1.552 | 1.544 | 0.008 | 1.46 | 1.6 | 1.532597 | 1.53 | 1.527205 | 1.58 | 1.48
2020-06-30 | 8:00 | 202006030B | 2020/6/30 8:00 | 1.565 | 1.572 | 1.57 | 1.564 | 1.566 | 1.571 | 1.569 | 1.568 | 1.567 | Mon | 1.568 | 1.572 | 1.564 | 0.008 | 1.46 | 1.6 | 1.532597 | 1.53 | 1.527205 | 1.58 | 1.48
2020-06-30 | 10:00 |  | 2020/6/30 10:00 | 1.538 | 1.545 | 1.543 | 1.537 | 1.539 | 1.544 | 1.542 | 1.541 | 1.54 | Mon | 1.541 | 1.545 | 1.537 | 0.008 | 1.46 | 1.6 | 1.532597 | 1.53 | 1.527205 | 1.58 | 1.48
2020-06-30 | 12:00 |  | 2020/6/30 12:00 | 1.547327 | 1.554327 | 1.552327 | 1.546327 | 1.548327 | 1.553327 | 1.551327 | 1.550327 | 1.549327 | Mon | 1.550327 | 1.554327 | 1.546327 | 0.008 | 1.46 | 1.6 | 1.532597 | 1.53 | 1.527205 | 1.58 | 1.48
2020-06-30 | 14:00 |  | 2020/6/30 14:00 | 1.545 | 1.552 | 1.55 | 1.544 | 1.546 | 1.551 | 1.549 | 1.548 | 1.547 | Mon | 1.548 | 1.552 | 1.544 | 0.008 | 1.46 | 1.6 | 1.532597 | 1.53 | 1.527205 | 1.58 | 1.48
2020-06-30 | 16:00 |  | 2020/6/30 16:00 | 1.537057 | 1.544057 | 1.542057 | 1.536057 | 1.538057 | 1.543057 | 1.541057 | 1.540057 | 1.539057 | Mon | 1.540057 | 1.544057 | 1.536057 | 0.008 | 1.46 | 1.6 | 1.532597 | 1.53 | 1.527205 | 1.58 | 1.48
2020-07-01 | 8:00 | 20200701B | 2020/7/1 8:00 | 1.562542 | 1.569542 | 1.567542 | 1.561542 | 1.563542 | 1.568542 | 1.566542 | 1.565542 | 1.564542 | Tue | 1.565542 | 1.569542 | 1.561542 | 0.008 | 1.46 | 1.6 | 1.532597 | 1.53 | 1.527205 | 1.58 | 1.48
2020-07-01 | 10:00 |  | 2020/7/1 10:00 | 1.545 | 1.552 | 1.55 | 1.544 | 1.546 | 1.551 | 1.549 | 1.548 | 1.547 | Tue | 1.548 | 1.552 | 1.544 | 0.008 | 1.46 | 1.6 | 1.532597 | 1.53 | 1.527205 | 1.58 | 1.48
2020-07-01 | 12:00 |  | 2020/7/1 12:00 | 1.545 | 1.552 | 1.55 | 1.544 | 1.546 | 1.551 | 1.549 | 1.548 | 1.547 | Tue | 1.548 | 1.552 | 1.544 | 0.008 | 1.46 | 1.6 | 1.532597 | 1.53 | 1.527205 | 1.58 | 1.48
2020-07-01 | 14:00 |  | 2020/7/1 14:00 | 1.542 | 1.549 | 1.547 | 1.541 | 1.543 | 1.548 | 1.546 | 1.545 | 1.544 | Tue | 1.545 | 1.549 | 1.541 | 0.008 | 1.46 | 1.6 | 1.532597 | 1.53 | 1.527205 | 1.58 | 1.48
2020-07-01 | 16:00 |  | 2020/7/1 16:00 | 1.546 | 1.553 | 1.551 | 1.545 | 1.547 | 1.552 | 1.55 | 1.549 | 1.548 | Tue | 1.549 | 1.553 | 1.545 | 0.008 | 1.46 | 1.6 | 1.532597 | 1.53 | 1.527205 | 1.58 | 1.48
2020-07-02 | 8:00 | 20200702B | 2020/7/2 8:00 | 1.555 | 1.562 | 1.56 | 1.554 | 1.556 | 1.561 | 1.559 | 1.558 | 1.557 | Wed | 1.558 | 1.562 | 1.554 | 0.008 | 1.46 | 1.6 | 1.532597 | 1.53 | 1.527205 | 1.58 | 1.48
2020-07-02 | 10:00 |  | 2020/7/2 10:00 | 1.545 | 1.552 | 1.55 | 1.544 | 1.546 | 1.551 | 1.549 | 1.548 | 1.547 | Wed | 1.548 | 1.552 | 1.544 | 0.008 | 1.46 | 1.6 | 1.532597 | 1.53 | 1.527205 | 1.58 | 1.48
2020-07-02 | 12:00 |  | 2020/7/2 12:00 | 1.541767 | 1.548767 | 1.546767 | 1.540767 | 1.542767 | 1.547767 | 1.545767 | 1.544767 | 1.543767 | Wed | 1.544767 | 1.548767 | 1.540767 | 0.008 | 1.46 | 1.6 | 1.532597 | 1.53 | 1.527205 | 1.58 | 1.48
2020-07-02 | 14:00 |  | 2020/7/2 14:00 | 1.546556 | 1.553556 | 1.551556 | 1.545556 | 1.547556 | 1.552556 | 1.550556 | 1.549556 | 1.548556 | Wed | 1.549556 | 1.553556 | 1.545556 | 0.008 | 1.46 | 1.6 | 1.532597 | 1.53 | 1.527205 | 1.58 | 1.48
2020-07-02 | 16:00 |  | 2020/7/2 16:00 | 1.554825 | 1.561825 | 1.559825 | 1.553825 | 1.555825 | 1.560825 | 1.558825 | 1.557825 | 1.556825 | Wed | 1.557825 | 1.561825 | 1.553825 | 0.008 | 1.46 | 1.6 | 1.532597 | 1.53 | 1.527205 | 1.58 | 1.48
2020-07-03 | 8:00 | 20200703B | 2020/7/3 8:00 | 1.546 | 1.553 | 1.551 | 1.545 | 1.547 | 1.552 | 1.55 | 1.549 | 1.548 | Thu | 1.549 | 1.553 | 1.545 | 0.008 | 1.46 | 1.6 | 1.532597 | 1.53 | 1.527205 | 1.58 | 1.48
2020-07-03 | 10:00 |  | 2020/7/3 10:00 | 1.544 | 1.551 | 1.549 | 1.543 | 1.545 | 1.55 | 1.548 | 1.547 | 1.546 | Thu | 1.547 | 1.551 | 1.543 | 0.008 | 1.46 | 1.6 | 1.532597 | 1.53 | 1.527205 | 1.58 | 1.48
2020-07-03 | 12:00 |  | 2020/7/3 12:00 | 1.546754 | 1.553754 | 1.551754 | 1.545754 | 1.547754 | 1.552754 | 1.550754 | 1.549754 | 1.548754 | Thu | 1.549754 | 1.553754 | 1.545754 | 0.008 | 1.46 | 1.6 | 1.532597 | 1.53 | 1.527205 | 1.58 | 1.48
2020-07-03 | 14:00 |  | 2020/7/3 14:00 | 1.545 | 1.552 | 1.55 | 1.544 | 1.546 | 1.551 | 1.549 | 1.548 | 1.547 | Thu | 1.548 | 1.552 | 1.544 | 0.008 | 1.46 | 1.6 | 1.532597 | 1.53 | 1.527205 | 1.58 | 1.48
2020-07-03 | 16:00 |  | 2020/7/3 16:00 | 1.547 | 1.554 | 1.552 | 1.546 | 1.548 | 1.553 | 1.551 | 1.55 | 1.549 | Thu | 1.55 | 1.554 | 1.546 | 0.008 | 1.46 | 1.6 | 1.532597 | 1.53 | 1.527205 | 1.58 | 1.48
2020-07-04 | 8:00 | 20200704B | 2020/7/4 8:00 | 1.546 | 1.553 | 1.551 | 1.545 | 1.547 | 1.552 | 1.55 | 1.549 | 1.548 | Fri | 1.549 | 1.553 | 1.545 | 0.008 | 1.46 | 1.6 | 1.532597 | 1.53 | 1.527205 | 1.58 | 1.48
2020-07-04 | 10:00 |  | 2020/7/4 10:00 | 1.546 | 1.553 | 1.551 | 1.545 | 1.547 | 1.552 | 1.55 | 1.549 | 1.548 | Fri | 1.549 | 1.553 | 1.545 | 0.008 | 1.46 | 1.6 | 1.532597 | 1.53 | 1.527205 | 1.58 | 1.48
2020-07-04 | 12:00 |  | 2020/7/4 12:00 | 1.545 | 1.552 | 1.55 | 1.544 | 1.546 | 1.551 | 1.549 | 1.548 | 1.547 | Fri | 1.548 | 1.552 | 1.544 | 0.008 | 1.46 | 1.6 | 1.532597 | 1.53 | 1.527205 | 1.58 | 1.48
2020-07-04 | 14:00 |  | 2020/7/4 14:00 | 1.554916 | 1.561916 | 1.559916 | 1.553916 | 1.555916 | 1.560916 | 1.558916 | 1.557916 | 1.556916 | Fri | 1.557916 | 1.561916 | 1.553916 | 0.008 | 1.46 | 1.6 | 1.532597 | 1.53 | 1.527205 | 1.58 | 1.48
2020-07-04 | 16:00 |  | 2020/7/4 16:00 | 1.545238 | 1.552238 | 1.550238 | 1.544238 | 1.546238 | 1.551238 | 1.549238 | 1.548238 | 1.547238 | Fri | 1.548238 | 1.552238 | 1.544238 | 0.008 | 1.46 | 1.6 | 1.532597 | 1.53 | 1.527205 | 1.58 | 1.48
2020-07-05 | 8:00 | 20200705B | 2020/7/5 8:00 | 1.564 | 1.571 | 1.569 | 1.563 | 1.565 | 1.57 | 1.568 | 1.567 | 1.566 | Mon | 1.567 | 1.571 | 1.563 | 0.008 | 1.46 | 1.6 | 1.532597 | 1.53 | 1.527205 | 1.58 | 1.48
2020-07-05 | 10:00 |  | 2020/7/5 10:00 | 1.542855 | 1.549855 | 1.547855 | 1.541855 | 1.543855 | 1.548855 | 1.546855 | 1.545855 | 1.544855 | Mon | 1.545855 | 1.549855 | 1.541855 | 0.008 | 1.46 | 1.6 | 1.532597 | 1.53 | 1.527205 | 1.58 | 1.48
2020-07-05 | 12:00 |  | 2020/7/5 12:00 | 1.549214 | 1.556214 | 1.554214 | 1.548214 | 1.550214 | 1.555214 | 1.553214 | 1.552214 | 1.551214 | Mon | 1.552214 | 1.556214 | 1.548214 | 0.008 | 1.46 | 1.6 | 1.532597 | 1.53 | 1.527205 | 1.58 | 1.48
2020-07-05 | 14:00 |  | 2020/7/5 14:00 | 1.554246 | 1.561246 | 1.559246 | 1.553246 | 1.555246 | 1.560246 | 1.558246 | 1.557246 | 1.556246 | Mon | 1.557246 | 1.561246 | 1.553246 | 0.008 | 1.46 | 1.6 | 1.532597 | 1.53 | 1.527205 | 1.58 | 1.48
2020-07-05 | 16:00 |  | 2020/7/5 16:00 | 1.5534 | 1.5604 | 1.5584 | 1.5524 | 1.5544 | 1.5594 | 1.5574 | 1.5564 | 1.5554 | Mon | 1.5564 | 1.5604 | 1.5524 | 0.008 | 1.46 | 1.6 | 1.532597 | 1.53 | 1.527205 | 1.58 | 1.48
2020-07-06 | 8:00 | 20200706B | 2020/7/6 8:00 | 1.545 | 1.552 | 1.55 | 1.544 | 1.546 | 1.551 | 1.549 | 1.548 | 1.547 | Tue | 1.548 | 1.552 | 1.544 | 0.008 | 1.46 | 1.6 | 1.532597 | 1.53 | 1.527205 | 1.58 | 1.48
2020-07-06 | 10:00 |  | 2020/7/6 10:00 | 1.56083 | 1.56783 | 1.56583 | 1.55983 | 1.56183 | 1.56683 | 1.56483 | 1.56383 | 1.56283 | Tue | 1.56383 | 1.56783 | 1.55983 | 0.008 | 1.46 | 1.6 | 1.532597 | 1.53 | 1.527205 | 1.58 | 1.48
2020-07-06 | 12:00 |  | 2020/7/6 12:00 | 1.545 | 1.552 | 1.55 | 1.544 | 1.546 | 1.551 | 1.549 | 1.548 | 1.547 | Tue | 1.548 | 1.552 | 1.544 | 0.008 | 1.46 | 1.6 | 1.532597 | 1.53 | 1.527205 | 1.58 | 1.48
2020-07-06 | 14:00 |  | 2020/7/6 14:00 | 1.545 | 1.552 | 1.55 | 1.544 | 1.546 | 1.551 | 1.549 | 1.548 | 1.547 | Tue | 1.548 | 1.552 | 1.544 | 0.008 | 1.46 | 1.6 | 1.532597 | 1.53 | 1.527205 | 1.58 | 1.48
2020-07-06 | 16:00 |  | 2020/7/6 16:00 | 1.545579 | 1.552579 | 1.550579 | 1.544579 | 1.546579 | 1.551579 | 1.549579 | 1.548579 | 1.547579 | Tue | 1.548579 | 1.552579 | 1.544579 | 0.008 | 1.46 | 1.6 | 1.532597 | 1.53 | 1.527205 | 1.58 | 1.48
2020-07-07 | 8:00 | 20200707B | 2020/7/7 8:00 | 1.540276 | 1.547276 | 1.545276 | 1.539276 | 1.541276 | 1.546276 | 1.544276 | 1.543276 | 1.542276 | Wed | 1.543276 | 1.547276 | 1.539276 | 0.008 | 1.46 | 1.6 | 1.532597 | 1.53 | 1.527205 | 1.58 | 1.48
2020-07-07 | 10:00 |  | 2020/7/7 10:00 | 1.544 | 1.551 | 1.549 | 1.543 | 1.545 | 1.55 | 1.548 | 1.547 | 1.546 | Wed | 1.547 | 1.551 | 1.543 | 0.008 | 1.46 | 1.6 | 1.532597 | 1.53 | 1.527205 | 1.58 | 1.48
2020-07-07 | 12:00 |  | 2020/7/7 12:00 | 1.545 | 1.552 | 1.55 | 1.544 | 1.546 | 1.551 | 1.549 | 1.548 | 1.547 | Wed | 1.548 | 1.552 | 1.544 | 0.008 | 1.46 | 1.6 | 1.532597 | 1.53 | 1.527205 | 1.58 | 1.48
2020-07-07 | 14:00 |  | 2020/7/7 14:00 | 1.553309 | 1.560309 | 1.558309 | 1.552309 | 1.554309 | 1.559309 | 1.557309 | 1.556309 | 1.555309 | Wed | 1.556309 | 1.560309 | 1.552309 | 0.008 | 1.46 | 1.6 | 1.532597 | 1.53 | 1.527205 | 1.58 | 1.48
2020-07-07 | 16:00 |  | 2020/7/7 16:00 | 1.552118 | 1.559118 | 1.557118 | 1.551118 | 1.553118 | 1.558118 | 1.556118 | 1.555118 | 1.554118 | Wed | 1.555118 | 1.559118 | 1.551118 | 0.008 | 1.46 | 1.6 | 1.532597 | 1.53 | 1.527205 | 1.58 | 1.48
2020-07-08 | 8:00 | 20200708B | 2020/7/8 8:00 | 1.546244 | 1.553244 | 1.551244 | 1.545244 | 1.547244 | 1.552244 | 1.550244 | 1.549244 | 1.548244 | Thu | 1.549244 | 1.553244 | 1.545244 | 0.008 | 1.46 | 1.6 | 1.532597 | 1.53 | 1.527205 | 1.58 | 1.48
2020-07-08 | 10:00 |  | 2020/7/8 10:00 | 1.545741 | 1.552741 | 1.550741 | 1.544741 | 1.546741 | 1.551741 | 1.549741 | 1.548741 | 1.547741 | Thu | 1.548741 | 1.552741 | 1.544741 | 0.008 | 1.46 | 1.6 | 1.532597 | 1.53 | 1.527205 | 1.58 | 1.48
2020-07-08 | 12:00 |  | 2020/7/8 12:00 | 1.545 | 1.552 | 1.55 | 1.544 | 1.546 | 1.551 | 1.549 | 1.548 | 1.547 | Thu | 1.548 | 1.552 | 1.544 | 0.008 | 1.46 | 1.6 | 1.532597 | 1.53 | 1.527205 | 1.58 | 1.48
2020-07-08 | 14:00 |  | 2020/7/8 14:00 | 1.545 | 1.552 | 1.55 | 1.544 | 1.546 | 1.551 | 1.549 | 1.548 | 1.547 | Thu | 1.548 | 1.552 | 1.544 | 0.008 | 1.46 | 1.6 | 1.532597 | 1.53 | 1.527205 | 1.58 | 1.48
2020-07-08 | 16:00 |  | 2020/7/8 16:00 | 1.549633 | 1.556633 | 1.554633 | 1.548633 | 1.550633 | 1.555633 | 1.553633 | 1.552633 | 1.551633 | Thu | 1.552633 | 1.556633 | 1.548633 | 0.008 | 1.46 | 1.6 | 1.532597 | 1.53 | 1.527205 | 1.58 | 1.48
2020-07-09 | 8:00 | 20200709B | 2020/7/9 8:00 | 1.545 | 1.552 | 1.55 | 1.544 | 1.546 | 1.551 | 1.549 | 1.548 | 1.547 | Fri | 1.548 | 1.552 | 1.544 | 0.008 | 1.46 | 1.6 | 1.532597 | 1.53 | 1.527205 | 1.58 | 1.48
2020-07-09 | 10:00 |  | 2020/7/9 10:00 | 1.545 | 1.552 | 1.55 | 1.544 | 1.546 | 1.551 | 1.549 | 1.548 | 1.547 | Fri | 1.548 | 1.552 | 1.544 | 0.008 | 1.46 | 1.6 | 1.532597 | 1.53 | 1.527205 | 1.58 | 1.48
2020-07-09 | 12:00 |  | 2020/7/9 12:00 | 1.544 | 1.551 | 1.549 | 1.543 | 1.545 | 1.55 | 1.548 | 1.547 | 1.546 | Fri | 1.547 | 1.551 | 1.543 | 0.008 | 1.46 | 1.6 | 1.532597 | 1.53 | 1.527205 | 1.58 | 1.48
2020-07-09 | 14:00 |  | 2020/7/9 14:00 | 1.546 | 1.553 | 1.551 | 1.545 | 1.547 | 1.552 | 1.55 | 1.549 | 1.548 | Fri | 1.549 | 1.553 | 1.545 | 0.008 | 1.46 | 1.6 | 1.532597 | 1.53 | 1.527205 | 1.58 | 1.48
2020-07-09 | 16:00 |  | 2020/7/9 16:00 | 1.547 | 1.554 | 1.552 | 1.546 | 1.548 | 1.553 | 1.551 | 1.55 | 1.549 | Fri | 1.55 | 1.554 | 1.546 | 0.008 | 1.46 | 1.6 | 1.532597 | 1.53 | 1.527205 | 1.58 | 1.48
2020-07-10 | 8:00 | 20200710B | 2020/7/10 8:00 | 1.567 | 1.574 | 1.572 | 1.566 | 1.568 | 1.573 | 1.571 | 1.57 | 1.569 | Mon | 1.57 | 1.574 | 1.566 | 0.008 | 1.46 | 1.6 | 1.532597 | 1.53 | 1.527205 | 1.58 | 1.48
2020-07-10 | 10:00 |  | 2020/7/10 10:00 | 1.548 | 1.555 | 1.553 | 1.547 | 1.549 | 1.554 | 1.552 | 1.551 | 1.55 | Mon | 1.551 | 1.555 | 1.547 | 0.008 | 1.46 | 1.6 | 1.532597 | 1.53 | 1.527205 | 1.58 | 1.48
2020-07-10 | 12:00 |  | 2020/7/10 12:00 | 1.545 | 1.552 | 1.55 | 1.544 | 1.546 | 1.551 | 1.549 | 1.548 | 1.547 | Mon | 1.548 | 1.552 | 1.544 | 0.008 | 1.46 | 1.6 | 1.532597 | 1.53 | 1.527205 | 1.58 | 1.48
2020-07-10 | 14:00 |  | 2020/7/10 14:00 | 1.547 | 1.554 | 1.552 | 1.546 | 1.548 | 1.553 | 1.551 | 1.55 | 1.549 | Mon | 1.55 | 1.554 | 1.546 | 0.008 | 1.46 | 1.6 | 1.532597 | 1.53 | 1.527205 | 1.58 | 1.48
2020-07-10 | 16:00 |  | 2020/7/10 16:00 | 1.545 | 1.552 | 1.55 | 1.544 | 1.546 | 1.551 | 1.549 | 1.548 | 1.547 | Mon | 1.548 | 1.552 | 1.544 | 0.008 | 1.46 | 1.6 | 1.532597 | 1.53 | 1.527205 | 1.58 | 1.48
2020-07-11 | 8:00 | 20200711A | 2020/7/11 8:00 | 1.556953 | 1.563953 | 1.561953 | 1.555953 | 1.557953 | 1.562953 | 1.560953 | 1.559953 | 1.558953 | Tue | 1.559953 | 1.563953 | 1.555953 | 0.008 | 1.46 | 1.6 | 1.532597 | 1.53 | 1.527205 | 1.58 | 1.48
2020-07-11 | 10:00 |  | 2020/7/11 10:00 | 1.554743 | 1.561743 | 1.559743 | 1.553743 | 1.555743 | 1.560743 | 1.558743 | 1.557743 | 1.556743 | Tue | 1.557743 | 1.561743 | 1.553743 | 0.008 | 1.46 | 1.6 | 1.532597 | 1.53 | 1.527205 | 1.58 | 1.48
2020-07-11 | 12:00 |  | 2020/7/11 12:00 | 1.553772 | 1.560772 | 1.558772 | 1.552772 | 1.554772 | 1.559772 | 1.557772 | 1.556772 | 1.555772 | Tue | 1.556772 | 1.560772 | 1.552772 | 0.008 | 1.46 | 1.6 | 1.532597 | 1.53 | 1.527205 | 1.58 | 1.48
2020-07-11 | 14:00 |  | 2020/7/11 14:00 | 1.553103 | 1.560103 | 1.558103 | 1.552103 | 1.554103 | 1.559103 | 1.557103 | 1.556103 | 1.555103 | Tue | 1.556103 | 1.560103 | 1.552103 | 0.008 | 1.46 | 1.6 | 1.532597 | 1.53 | 1.527205 | 1.58 | 1.48
2020-07-11 | 16:00 |  | 2020/7/11 16:00 | 1.547 | 1.554 | 1.552 | 1.546 | 1.548 | 1.553 | 1.551 | 1.55 | 1.549 | Tue | 1.55 | 1.554 | 1.546 | 0.008 | 1.46 | 1.6 | 1.532597 | 1.53 | 1.527205 | 1.58 | 1.48
2020-07-12 | 8:00 | 20200712B | 2020/7/12 8:00 | 1.545 | 1.552 | 1.55 | 1.544 | 1.546 | 1.551 | 1.549 | 1.548 | 1.547 | Wed | 1.548 | 1.552 | 1.544 | 0.008 | 1.46 | 1.6 | 1.532597 | 1.53 | 1.527205 | 1.58 | 1.48
2020-07-12 | 10:00 |  | 2020/7/12 10:00 | 1.546 | 1.553 | 1.551 | 1.545 | 1.547 | 1.552 | 1.55 | 1.549 | 1.548 | Wed | 1.549 | 1.553 | 1.545 | 0.008 | 1.46 | 1.6 | 1.532597 | 1.53 | 1.527205 | 1.58 | 1.48
2020-07-12 | 12:00 |  | 2020/7/12 12:00 | 1.546264 | 1.553264 | 1.551264 | 1.545264 | 1.547264 | 1.552264 | 1.550264 | 1.549264 | 1.548264 | Wed | 1.549264 | 1.553264 | 1.545264 | 0.008 | 1.46 | 1.6 | 1.532597 | 1.53 | 1.527205 | 1.58 | 1.48
2020-07-12 | 14:00 |  | 2020/7/12 14:00 | 1.5444 | 1.5514 | 1.5494 | 1.5434 | 1.5454 | 1.5504 | 1.5484 | 1.5474 | 1.5464 | Wed | 1.5474 | 1.5514 | 1.5434 | 0.008 | 1.46 | 1.6 | 1.532597 | 1.53 | 1.527205 | 1.58 | 1.48
2020-07-12 | 16:00 |  | 2020/7/12 16:00 | 1.547 | 1.554 | 1.552 | 1.546 | 1.548 | 1.553 | 1.551 | 1.55 | 1.549 | Wed | 1.55 | 1.554 | 1.546 | 0.008 | 1.46 | 1.6 | 1.532597 | 1.53 | 1.527205 | 1.58 | 1.48
2020-07-13 | 8:00 | 202007013B | 2020/7/13 8:00 | 1.551295 | 1.558295 | 1.556295 | 1.550295 | 1.552295 | 1.557295 | 1.555295 | 1.554295 | 1.553295 | Thu | 1.554295 | 1.558295 | 1.550295 | 0.008 | 1.46 | 1.6 | 1.532597 | 1.53 | 1.527205 | 1.58 | 1.48
2020-07-13 | 10:00 |  | 2020/7/13 10:00 | 1.546968 | 1.553968 | 1.551968 | 1.545968 | 1.547968 | 1.552968 | 1.550968 | 1.549968 | 1.548968 | Thu | 1.549968 | 1.553968 | 1.545968 | 0.008 | 1.46 | 1.6 | 1.532597 | 1.53 | 1.527205 | 1.58 | 1.48
2020-07-13 | 12:00 |  | 2020/7/13 12:00 | 1.546 | 1.553 | 1.551 | 1.545 | 1.547 | 1.552 | 1.55 | 1.549 | 1.548 | Thu | 1.549 | 1.553 | 1.545 | 0.008 | 1.46 | 1.6 | 1.532597 | 1.53 | 1.527205 | 1.58 | 1.48
2020-07-13 | 14:00 |  | 2020/7/13 14:00 | 1.548101 | 1.555101 | 1.553101 | 1.547101 | 1.549101 | 1.554101 | 1.552101 | 1.551101 | 1.550101 | Thu | 1.551101 | 1.555101 | 1.547101 | 0.008 | 1.46 | 1.6 | 1.532597 | 1.53 | 1.527205 | 1.58 | 1.48
2020-07-13 | 16:00 |  | 2020/7/13 16:00 | 1.547 | 1.554 | 1.552 | 1.546 | 1.548 | 1.553 | 1.551 | 1.55 | 1.549 | Thu | 1.55 | 1.554 | 1.546 | 0.008 | 1.46 | 1.6 | 1.532597 | 1.53 | 1.527205 | 1.58 | 1.48
2020-07-14 | 8:00 | 202007014B | 2020/7/14 8:00 | 1.5632 | 1.5702 | 1.5682 | 1.5622 | 1.5642 | 1.5692 | 1.5672 | 1.5662 | 1.5652 | Fri | 1.5662 | 1.5702 | 1.5622 | 0.008 | 1.46 | 1.6 | 1.532597 | 1.53 | 1.527205 | 1.58 | 1.48
2020-07-14 | 10:00 |  | 2020/7/14 10:00 | 1.546 | 1.553 | 1.551 | 1.545 | 1.547 | 1.552 | 1.55 | 1.549 | 1.548 | Fri | 1.549 | 1.553 | 1.545 | 0.008 | 1.46 | 1.6 | 1.532597 | 1.53 | 1.527205 | 1.58 | 1.48
2020-07-14 | 12:00 |  | 2020/7/14 12:00 | 1.552122 | 1.559122 | 1.557122 | 1.551122 | 1.553122 | 1.558122 | 1.556122 | 1.555122 | 1.554122 | Fri | 1.555122 | 1.559122 | 1.551122 | 0.008 | 1.46 | 1.6 | 1.532597 | 1.53 | 1.527205 | 1.58 | 1.48
2020-07-14 | 14:00 |  | 2020/7/14 14:00 | 1.543461 | 1.550461 | 1.548461 | 1.542461 | 1.544461 | 1.549461 | 1.547461 | 1.546461 | 1.545461 | Fri | 1.546461 | 1.550461 | 1.542461 | 0.008 | 1.46 | 1.6 | 1.532597 | 1.53 | 1.527205 | 1.58 | 1.48
2020-07-14 | 16:00 |  | 2020/7/14 16:00 | 1.544096 | 1.551096 | 1.549096 | 1.543096 | 1.545096 | 1.550096 | 1.548096 | 1.547096 | 1.546096 | Fri | 1.547096 | 1.551096 | 1.543096 | 0.008 | 1.46 | 1.6 | 1.532597 | 1.53 | 1.527205 | 1.58 | 1.48
2020-07-15 | 8:00 | 202007015B | 2020/7/15 8:00 | 1.568 | 1.575 | 1.573 | 1.567 | 1.569 | 1.574 | 1.572 | 1.571 | 1.57 | Mon | 1.571 | 1.575 | 1.567 | 0.008 | 1.46 | 1.6 | 1.532597 | 1.53 | 1.527205 | 1.58 | 1.48
2020-07-15 | 10:00 |  | 2020/7/15 10:00 | 1.54721 | 1.55421 | 1.55221 | 1.54621 | 1.54821 | 1.55321 | 1.55121 | 1.55021 | 1.54921 | Mon | 1.55021 | 1.55421 | 1.54621 | 0.008 | 1.46 | 1.6 | 1.532597 | 1.53 | 1.527205 | 1.58 | 1.48
2020-07-15 | 12:00 |  | 2020/7/15 12:00 | 1.541564 | 1.548564 | 1.546564 | 1.540564 | 1.542564 | 1.547564 | 1.545564 | 1.544564 | 1.543564 | Mon | 1.544564 | 1.548564 | 1.540564 | 0.008 | 1.46 | 1.6 | 1.532597 | 1.53 | 1.527205 | 1.58 | 1.48
2020-07-15 | 14:00 |  | 2020/7/15 14:00 | 1.544 | 1.551 | 1.549 | 1.543 | 1.545 | 1.55 | 1.548 | 1.547 | 1.546 | Mon | 1.547 | 1.551 | 1.543 | 0.008 | 1.46 | 1.6 | 1.532597 | 1.53 | 1.527205 | 1.58 | 1.48
2020-07-15 | 16:00 |  | 2020/7/15 16:00 | 1.545 | 1.552 | 1.55 | 1.544 | 1.546 | 1.551 | 1.549 | 1.548 | 1.547 | Mon | 1.548 | 1.552 | 1.544 | 0.008 | 1.46 | 1.6 | 1.532597 | 1.53 | 1.527205 | 1.58 | 1.48
2020-07-16 | 8:00 | 202007016B | 2020/7/16 8:00 | 1.546612 | 1.553612 | 1.551612 | 1.545612 | 1.547612 | 1.552612 | 1.550612 | 1.549612 | 1.548612 | Tue | 1.549612 | 1.553612 | 1.545612 | 0.008 | 1.46 | 1.6 | 1.532597 | 1.53 | 1.527205 | 1.58 | 1.48
2020-07-16 | 10:00 |  | 2020/7/16 10:00 | 1.546 | 1.553 | 1.551 | 1.545 | 1.547 | 1.552 | 1.55 | 1.549 | 1.548 | Tue | 1.549 | 1.553 | 1.545 | 0.008 | 1.46 | 1.6 | 1.532597 | 1.53 | 1.527205 | 1.58 | 1.48
2020-07-16 | 12:00 |  | 2020/7/16 12:00 | 1.548375 | 1.555375 | 1.553375 | 1.547375 | 1.549375 | 1.554375 | 1.552375 | 1.551375 | 1.550375 | Tue | 1.551375 | 1.555375 | 1.547375 | 0.008 | 1.46 | 1.6 | 1.532597 | 1.53 | 1.527205 | 1.58 | 1.48
2020-07-16 | 14:00 |  | 2020/7/16 14:00 | 1.54738 | 1.55438 | 1.55238 | 1.54638 | 1.54838 | 1.55338 | 1.55138 | 1.55038 | 1.54938 | Tue | 1.55038 | 1.55438 | 1.54638 | 0.008 | 1.46 | 1.6 | 1.532597 | 1.53 | 1.527205 | 1.58 | 1.48
2020-07-16 | 16:00 |  | 2020/7/16 16:00 | 1.561598 | 1.568598 | 1.566598 | 1.560598 | 1.562598 | 1.567598 | 1.565598 | 1.564598 | 1.563598 | Tue | 1.564598 | 1.568598 | 1.560598 | 0.008 | 1.46 | 1.6 | 1.532597 | 1.53 | 1.527205 | 1.58 | 1.48
2020-07-17 | 8:00 | 202007017B | 2020/7/17 8:00 | 1.551563 | 1.558563 | 1.556563 | 1.550563 | 1.552563 | 1.557563 | 1.555563 | 1.554563 | 1.553563 | Wed | 1.554563 | 1.558563 | 1.550563 | 0.008 | 1.46 | 1.6 | 1.532597 | 1.53 | 1.527205 | 1.58 | 1.48
2020-07-17 | 10:00 |  | 2020/7/17 10:00 | 1.542393 | 1.549393 | 1.547393 | 1.541393 | 1.543393 | 1.548393 | 1.546393 | 1.545393 | 1.544393 | Wed | 1.545393 | 1.549393 | 1.541393 | 0.008 | 1.46 | 1.6 | 1.532597 | 1.53 | 1.527205 | 1.58 | 1.48
2020-07-17 | 12:00 |  | 2020/7/17 12:00 | 1.552933 | 1.559933 | 1.557933 | 1.551933 | 1.553933 | 1.558933 | 1.556933 | 1.555933 | 1.554933 | Wed | 1.555933 | 1.559933 | 1.551933 | 0.008 | 1.46 | 1.6 | 1.532597 | 1.53 | 1.527205 | 1.58 | 1.48
2020-07-17 | 14:00 |  | 2020/7/17 14:00 | 1.543638 | 1.550638 | 1.548638 | 1.542638 | 1.544638 | 1.549638 | 1.547638 | 1.546638 | 1.545638 | Wed | 1.546638 | 1.550638 | 1.542638 | 0.008 | 1.46 | 1.6 | 1.532597 | 1.53 | 1.527205 | 1.58 | 1.48
2020-07-17 | 16:00 |  | 2020/7/17 16:00 | 1.545783 | 1.552783 | 1.550783 | 1.544783 | 1.546783 | 1.551783 | 1.549783 | 1.548783 | 1.547783 | Wed | 1.548783 | 1.552783 | 1.544783 | 0.008 | 1.46 | 1.6 | 1.532597 | 1.53 | 1.527205 | 1.58 | 1.48
2020-07-18 | 8:00 | 202007018B | 2020/7/18 8:00 | 1.54165 | 1.54865 | 1.54665 | 1.54065 | 1.54265 | 1.54765 | 1.54565 | 1.54465 | 1.54365 | Thu | 1.54465 | 1.54865 | 1.54065 | 0.008 | 1.46 | 1.6 | 1.532597 | 1.53 | 1.527205 | 1.58 | 1.48
2020-07-18 | 10:00 |  | 2020/7/18 10:00 | 1.541225 | 1.548225 | 1.546225 | 1.540225 | 1.542225 | 1.547225 | 1.545225 | 1.544225 | 1.543225 | Thu | 1.544225 | 1.548225 | 1.540225 | 0.008 | 1.46 | 1.6 | 1.532597 | 1.53 | 1.527205 | 1.58 | 1.48
2020-07-18 | 12:00 |  | 2020/7/18 12:00 | 1.542591 | 1.549591 | 1.547591 | 1.541591 | 1.543591 | 1.548591 | 1.546591 | 1.545591 | 1.544591 | Thu | 1.545591 | 1.549591 | 1.541591 | 0.008 | 1.46 | 1.6 | 1.532597 | 1.53 | 1.527205 | 1.58 | 1.48
2020-07-18 | 14:00 |  | 2020/7/18 14:00 | 1.540495 | 1.547495 | 1.545495 | 1.539495 | 1.541495 | 1.546495 | 1.544495 | 1.543495 | 1.542495 | Thu | 1.543495 | 1.547495 | 1.539495 | 0.008 | 1.46 | 1.6 | 1.532597 | 1.53 | 1.527205 | 1.58 | 1.48
2020-07-18 | 16:00 |  | 2020/7/18 16:00 | 1.544 | 1.551 | 1.549 | 1.543 | 1.545 | 1.55 | 1.548 | 1.547 | 1.546 | Thu | 1.547 | 1.551 | 1.543 | 0.008 | 1.46 | 1.6 | 1.532597 | 1.53 | 1.527205 | 1.58 | 1.48
2020-07-19 | 8:00 | 202007019B | 2020/7/19 8:00 | 1.545 | 1.552 | 1.55 | 1.544 | 1.546 | 1.551 | 1.549 | 1.548 | 1.547 | Fri | 1.548 | 1.552 | 1.544 | 0.008 | 1.46 | 1.6 | 1.532597 | 1.53 | 1.527205 | 1.58 | 1.48
2020-07-19 | 10:00 |  | 2020/7/19 10:00 | 1.543 | 1.55 | 1.548 | 1.542 | 1.544 | 1.549 | 1.547 | 1.546 | 1.545 | Fri | 1.546 | 1.55 | 1.542 | 0.008 | 1.46 | 1.6 | 1.532597 | 1.53 | 1.527205 | 1.58 | 1.48
2020-07-19 | 12:00 |  | 2020/7/19 12:00 | 1.554298 | 1.561298 | 1.559298 | 1.553298 | 1.555298 | 1.560298 | 1.558298 | 1.557298 | 1.556298 | Fri | 1.557298 | 1.561298 | 1.553298 | 0.008 | 1.46 | 1.6 | 1.532597 | 1.53 | 1.527205 | 1.58 | 1.48
2020-07-19 | 14:00 |  | 2020/7/19 14:00 | 1.545 | 1.552 | 1.55 | 1.544 | 1.546 | 1.551 | 1.549 | 1.548 | 1.547 | Fri | 1.548 | 1.552 | 1.544 | 0.008 | 1.46 | 1.6 | 1.532597 | 1.53 | 1.527205 | 1.58 | 1.48
2020-07-19 | 16:00 |  | 2020/7/19 16:00 | 1.551778 | 1.558778 | 1.556778 | 1.550778 | 1.552778 | 1.557778 | 1.555778 | 1.554778 | 1.553778 | Fri | 1.554778 | 1.558778 | 1.550778 | 0.008 | 1.46 | 1.6 | 1.532597 | 1.53 | 1.527205 | 1.58 | 1.48
2020-07-20 | 8:00 | 202007020B | 2020/7/20 8:00 | 1.576 | 1.583 | 1.581 | 1.575 | 1.577 | 1.582 | 1.58 | 1.579 | 1.578 | Mon | 1.579 | 1.583 | 1.575 | 0.008 | 1.46 | 1.6 | 1.532597 | 1.53 | 1.527205 | 1.58 | 1.48
2020-07-20 | 10:00 |  | 2020/7/20 10:00 | 1.545 | 1.552 | 1.55 | 1.544 | 1.546 | 1.551 | 1.549 | 1.548 | 1.547 | Mon | 1.548 | 1.552 | 1.544 | 0.008 | 1.46 | 1.6 | 1.532597 | 1.53 | 1.527205 | 1.58 | 1.48
2020-07-20 | 12:00 |  | 2020/7/20 12:00 | 1.554674 | 1.561674 | 1.559674 | 1.553674 | 1.555674 | 1.560674 | 1.558674 | 1.557674 | 1.556674 | Mon | 1.557674 | 1.561674 | 1.553674 | 0.008 | 1.46 | 1.6 | 1.532597 | 1.53 | 1.527205 | 1.58 | 1.48
2020-07-20 | 14:00 |  | 2020/7/20 14:00 | 1.547 | 1.554 | 1.552 | 1.546 | 1.548 | 1.553 | 1.551 | 1.55 | 1.549 | Mon | 1.55 | 1.554 | 1.546 | 0.008 | 1.46 | 1.6 | 1.532597 | 1.53 | 1.527205 | 1.58 | 1.48
2020-07-20 | 16:00 |  | 2020/7/20 16:00 | 1.554882 | 1.561882 | 1.559882 | 1.553882 | 1.555882 | 1.560882 | 1.558882 | 1.557882 | 1.556882 | Mon | 1.557882 | 1.561882 | 1.553882 | 0.008 | 1.46 | 1.6 | 1.532597 | 1.53 | 1.527205 | 1.58 | 1.48
2020-07-21 | 8:00 | 202007021B | 2020/7/21 8:00 | 1.554994 | 1.561994 | 1.559994 | 1.553994 | 1.555994 | 1.560994 | 1.558994 | 1.557994 | 1.556994 | Tue | 1.557994 | 1.561994 | 1.553994 | 0.008 | 1.46 | 1.6 | 1.532597 | 1.53 | 1.527205 | 1.58 | 1.48
2020-07-21 | 10:00 |  | 2020/7/21 10:00 | 1.553199 | 1.560199 | 1.558199 | 1.552199 | 1.554199 | 1.559199 | 1.557199 | 1.556199 | 1.555199 | Tue | 1.556199 | 1.560199 | 1.552199 | 0.008 | 1.46 | 1.6 | 1.532597 | 1.53 | 1.527205 | 1.58 | 1.48
2020-07-21 | 12:00 |  | 2020/7/21 12:00 | 1.553641 | 1.560641 | 1.558641 | 1.552641 | 1.554641 | 1.559641 | 1.557641 | 1.556641 | 1.555641 | Tue | 1.556641 | 1.560641 | 1.552641 | 0.008 | 1.46 | 1.6 | 1.532597 | 1.53 | 1.527205 | 1.58 | 1.48
2020-07-21 | 14:00 |  | 2020/7/21 14:00 | 1.552387 | 1.559387 | 1.557387 | 1.551387 | 1.553387 | 1.558387 | 1.556387 | 1.555387 | 1.554387 | Tue | 1.555387 | 1.559387 | 1.551387 | 0.008 | 1.46 | 1.6 | 1.532597 | 1.53 | 1.527205 | 1.58 | 1.48
2020-07-21 | 16:00 |  | 2020/7/21 16:00 | 1.544 | 1.551 | 1.549 | 1.543 | 1.545 | 1.55 | 1.548 | 1.547 | 1.546 | Tue | 1.547 | 1.551 | 1.543 | 0.008 | 1.46 | 1.6 | 1.532597 | 1.53 | 1.527205 | 1.58 | 1.48
2020-07-22 | 8:00 | 202007022B | 2020/7/22 8:00 | 1.552873 | 1.559873 | 1.557873 | 1.551873 | 1.553873 | 1.558873 | 1.556873 | 1.555873 | 1.554873 | Wed | 1.555873 | 1.559873 | 1.551873 | 0.008 | 1.46 | 1.6 | 1.532597 | 1.53 | 1.527205 | 1.58 | 1.48
2020-07-22 | 10:00 |  | 2020/7/22 10:00 | 1.552648 | 1.559648 | 1.557648 | 1.551648 | 1.553648 | 1.558648 | 1.556648 | 1.555648 | 1.554648 | Wed | 1.555648 | 1.559648 | 1.551648 | 0.008 | 1.46 | 1.6 | 1.532597 | 1.53 | 1.527205 | 1.58 | 1.48
2020-07-22 | 12:00 |  | 2020/7/22 12:00 | 1.552607 | 1.559607 | 1.557607 | 1.551607 | 1.553607 | 1.558607 | 1.556607 | 1.555607 | 1.554607 | Wed | 1.555607 | 1.559607 | 1.551607 | 0.008 | 1.46 | 1.6 | 1.532597 | 1.53 | 1.527205 | 1.58 | 1.48
2020-07-22 | 14:00 |  | 2020/7/22 14:00 | 1.552463 | 1.559463 | 1.557463 | 1.551463 | 1.553463 | 1.558463 | 1.556463 | 1.555463 | 1.554463 | Wed | 1.555463 | 1.559463 | 1.551463 | 0.008 | 1.46 | 1.6 | 1.532597 | 1.53 | 1.527205 | 1.58 | 1.48
2020-07-22 | 16:00 |  | 2020/7/22 16:00 | 1.544 | 1.551 | 1.549 | 1.543 | 1.545 | 1.55 | 1.548 | 1.547 | 1.546 | Wed | 1.547 | 1.551 | 1.543 | 0.008 | 1.46 | 1.6 | 1.532597 | 1.53 | 1.527205 | 1.58 | 1.48
2020-07-23 | 8:00 | 202007023B | 2020/7/23 8:00 | 1.545 | 1.552 | 1.55 | 1.544 | 1.546 | 1.551 | 1.549 | 1.548 | 1.547 | Thu | 1.548 | 1.552 | 1.544 | 0.008 | 1.46 | 1.6 | 1.532597 | 1.53 | 1.527205 | 1.58 | 1.48
2020-07-23 | 10:00 |  | 2020/7/23 10:00 | 1.545 | 1.552 | 1.55 | 1.544 | 1.546 | 1.551 | 1.549 | 1.548 | 1.547 | Thu | 1.548 | 1.552 | 1.544 | 0.008 | 1.46 | 1.6 | 1.532597 | 1.53 | 1.527205 | 1.58 | 1.48
2020-07-23 | 12:00 |  | 2020/7/23 12:00 | 1.553041 | 1.560041 | 1.558041 | 1.552041 | 1.554041 | 1.559041 | 1.557041 | 1.556041 | 1.555041 | Thu | 1.556041 | 1.560041 | 1.552041 | 0.008 | 1.46 | 1.6 | 1.532597 | 1.53 | 1.527205 | 1.58 | 1.48
2020-07-23 | 14:00 |  | 2020/7/23 14:00 | 1.542819 | 1.549819 | 1.547819 | 1.541819 | 1.543819 | 1.548819 | 1.546819 | 1.545819 | 1.544819 | Thu | 1.545819 | 1.549819 | 1.541819 | 0.008 | 1.46 | 1.6 | 1.532597 | 1.53 | 1.527205 | 1.58 | 1.48
2020-07-23 | 16:00 |  | 2020/7/23 16:00 | 1.546 | 1.553 | 1.551 | 1.545 | 1.547 | 1.552 | 1.55 | 1.549 | 1.548 | Thu | 1.549 | 1.553 | 1.545 | 0.008 | 1.46 | 1.6 | 1.532597 | 1.53 | 1.527205 | 1.58 | 1.48
2020-07-24 | 8:00 | 202007024B | 2020/7/24 8:00 | 1.561888 | 1.568888 | 1.566888 | 1.560888 | 1.562888 | 1.567888 | 1.565888 | 1.564888 | 1.563888 | Fri | 1.564888 | 1.568888 | 1.560888 | 0.008 | 1.46 | 1.6 | 1.532597 | 1.53 | 1.527205 | 1.58 | 1.48
2020-07-24 | 10:00 |  | 2020/7/24 10:00 | 1.547 | 1.554 | 1.552 | 1.546 | 1.548 | 1.553 | 1.551 | 1.55 | 1.549 | Fri | 1.55 | 1.554 | 1.546 | 0.008 | 1.46 | 1.6 | 1.532597 | 1.53 | 1.527205 | 1.58 | 1.48
2020-07-24 | 12:00 |  | 2020/7/24 12:00 | 1.545 | 1.552 | 1.55 | 1.544 | 1.546 | 1.551 | 1.549 | 1.548 | 1.547 | Fri | 1.548 | 1.552 | 1.544 | 0.008 | 1.46 | 1.6 | 1.532597 | 1.53 | 1.527205 | 1.58 | 1.48
2020-07-24 | 14:00 |  | 2020/7/24 14:00 | 1.545 | 1.552 | 1.55 | 1.544 | 1.546 | 1.551 | 1.549 | 1.548 | 1.547 | Fri | 1.548 | 1.552 | 1.544 | 0.008 | 1.46 | 1.6 | 1.532597 | 1.53 | 1.527205 | 1.58 | 1.48
2020-07-24 | 16:00 |  | 2020/7/24 16:00 | 1.547909 | 1.554909 | 1.552909 | 1.546909 | 1.548909 | 1.553909 | 1.551909 | 1.550909 | 1.549909 | Fri | 1.550909 | 1.554909 | 1.546909 | 0.008 | 1.46 | 1.6 | 1.532597 | 1.53 | 1.527205 | 1.58 | 1.48
2020-07-25 | 8:00 | 202007025B | 2020/7/25 8:00 | 1.566 | 1.573 | 1.571 | 1.565 | 1.567 | 1.572 | 1.57 | 1.569 | 1.568 | Mon | 1.569 | 1.573 | 1.565 | 0.008 | 1.46 | 1.6 | 1.532597 | 1.53 | 1.527205 | 1.58 | 1.48
2020-07-25 | 10:00 |  | 2020/7/25 10:00 | 1.54042 | 1.54742 | 1.54542 | 1.53942 | 1.54142 | 1.54642 | 1.54442 | 1.54342 | 1.54242 | Mon | 1.54342 | 1.54742 | 1.53942 | 0.008 | 1.46 | 1.6 | 1.532597 | 1.53 | 1.527205 | 1.58 | 1.48
2020-07-25 | 12:00 |  | 2020/7/25 12:00 | 1.545 | 1.552 | 1.55 | 1.544 | 1.546 | 1.551 | 1.549 | 1.548 | 1.547 | Mon | 1.548 | 1.552 | 1.544 | 0.008 | 1.46 | 1.6 | 1.532597 | 1.53 | 1.527205 | 1.58 | 1.48
2020-07-25 | 14:00 |  | 2020/7/25 14:00 | 1.546 | 1.553 | 1.551 | 1.545 | 1.547 | 1.552 | 1.55 | 1.549 | 1.548 | Mon | 1.549 | 1.553 | 1.545 | 0.008 | 1.46 | 1.6 | 1.532597 | 1.53 | 1.527205 | 1.58 | 1.48
2020-07-25 | 16:00 |  | 2020/7/25 16:00 | 1.545 | 1.552 | 1.55 | 1.544 | 1.546 | 1.551 | 1.549 | 1.548 | 1.547 | Mon | 1.548 | 1.552 | 1.544 | 0.008 | 1.46 | 1.6 | 1.532597 | 1.53 | 1.527205 | 1.58 | 1.48
2020-07-26 | 8:00 | 202007026B | 2020/7/26 8:00 | 1.545 | 1.552 | 1.55 | 1.544 | 1.546 | 1.551 | 1.549 | 1.548 | 1.547 | Tue | 1.548 | 1.552 | 1.544 | 0.008 | 1.46 | 1.6 | 1.532597 | 1.53 | 1.527205 | 1.58 | 1.48
2020-07-26 | 10:00 |  | 2020/7/26 10:00 | 1.544 | 1.551 | 1.549 | 1.543 | 1.545 | 1.55 | 1.548 | 1.547 | 1.546 | Tue | 1.547 | 1.551 | 1.543 | 0.008 | 1.46 | 1.6 | 1.532597 | 1.53 | 1.527205 | 1.58 | 1.48
2020-07-26 | 12:00 |  | 2020/7/26 12:00 | 1.547742 | 1.554742 | 1.552742 | 1.546742 | 1.548742 | 1.553742 | 1.551742 | 1.550742 | 1.549742 | Tue | 1.550742 | 1.554742 | 1.546742 | 0.008 | 1.46 | 1.6 | 1.532597 | 1.53 | 1.527205 | 1.58 | 1.48
2020-07-26 | 14:00 |  | 2020/7/26 14:00 | 1.546 | 1.553 | 1.551 | 1.545 | 1.547 | 1.552 | 1.55 | 1.549 | 1.548 | Tue | 1.549 | 1.553 | 1.545 | 0.008 | 1.46 | 1.6 | 1.532597 | 1.53 | 1.527205 | 1.58 | 1.48
2020-07-26 | 16:00 |  | 2020/7/26 16:00 | 1.544 | 1.551 | 1.549 | 1.543 | 1.545 | 1.55 | 1.548 | 1.547 | 1.546 | Tue | 1.547 | 1.551 | 1.543 | 0.008 | 1.46 | 1.6 | 1.532597 | 1.53 | 1.527205 | 1.58 | 1.48
2020-07-27 | 8:00 | 202007027B | 2020/7/27 8:00 | 1.546 | 1.553 | 1.551 | 1.545 | 1.547 | 1.552 | 1.55 | 1.549 | 1.548 | Wed | 1.549 | 1.553 | 1.545 | 0.008 | 1.46 | 1.6 | 1.532597 | 1.53 | 1.527205 | 1.58 | 1.48
2020-07-27 | 10:00 |  | 2020/7/27 10:00 | 1.547 | 1.554 | 1.552 | 1.546 | 1.548 | 1.553 | 1.551 | 1.55 | 1.549 | Wed | 1.55 | 1.554 | 1.546 | 0.008 | 1.46 | 1.6 | 1.532597 | 1.53 | 1.527205 | 1.58 | 1.48
2020-07-27 | 12:00 |  | 2020/7/27 12:00 | 1.546548 | 1.553548 | 1.551548 | 1.545548 | 1.547548 | 1.552548 | 1.550548 | 1.549548 | 1.548548 | Wed | 1.549548 | 1.553548 | 1.545548 | 0.008 | 1.46 | 1.6 | 1.532597 | 1.53 | 1.527205 | 1.58 | 1.48
2020-07-27 | 14:00 |  | 2020/7/27 14:00 | 1.553675 | 1.560675 | 1.558675 | 1.552675 | 1.554675 | 1.559675 | 1.557675 | 1.556675 | 1.555675 | Wed | 1.556675 | 1.560675 | 1.552675 | 0.008 | 1.46 | 1.6 | 1.532597 | 1.53 | 1.527205 | 1.58 | 1.48
2020-07-27 | 16:00 |  | 2020/7/27 16:00 | 1.545 | 1.552 | 1.55 | 1.544 | 1.546 | 1.551 | 1.549 | 1.548 | 1.547 | Wed | 1.548 | 1.552 | 1.544 | 0.008 | 1.46 | 1.6 | 1.532597 | 1.53 | 1.527205 | 1.58 | 1.48
2020-07-28 | 8:00 | 202007028B | 2020/7/28 8:00 | 1.56018 | 1.56718 | 1.56518 | 1.55918 | 1.56118 | 1.56618 | 1.56418 | 1.56318 | 1.56218 | Thu | 1.56318 | 1.56718 | 1.55918 | 0.008 | 1.46 | 1.6 | 1.532597 | 1.53 | 1.527205 | 1.58 | 1.48
2020-07-28 | 10:00 |  | 2020/7/28 10:00 | 1.55225 | 1.55925 | 1.55725 | 1.55125 | 1.55325 | 1.55825 | 1.55625 | 1.55525 | 1.55425 | Thu | 1.55525 | 1.55925 | 1.55125 | 0.008 | 1.46 | 1.6 | 1.532597 | 1.53 | 1.527205 | 1.58 | 1.48
2020-07-28 | 12:00 |  | 2020/7/28 12:00 | 1.551402 | 1.558402 | 1.556402 | 1.550402 | 1.552402 | 1.557402 | 1.555402 | 1.554402 | 1.553402 | Thu | 1.554402 | 1.558402 | 1.550402 | 0.008 | 1.46 | 1.6 | 1.532597 | 1.53 | 1.527205 | 1.58 | 1.48
2020-07-28 | 14:00 |  | 2020/7/28 14:00 | 1.549437 | 1.556437 | 1.554437 | 1.548437 | 1.550437 | 1.555437 | 1.553437 | 1.552437 | 1.551437 | Thu | 1.552437 | 1.556437 | 1.548437 | 0.008 | 1.46 | 1.6 | 1.532597 | 1.53 | 1.527205 | 1.58 | 1.48
2020-07-28 | 16:00 |  | 2020/7/28 16:00 | 1.546 | 1.553 | 1.551 | 1.545 | 1.547 | 1.552 | 1.55 | 1.549 | 1.548 | Thu | 1.549 | 1.553 | 1.545 | 0.008 | 1.46 | 1.6 | 1.532597 | 1.53 | 1.527205 | 1.58 | 1.48
2020-07-29 | 8:00 | 202007029B | 2020/7/29 8:00 | 1.555551 | 1.562551 | 1.560551 | 1.554551 | 1.556551 | 1.561551 | 1.559551 | 1.558551 | 1.557551 | Fri | 1.558551 | 1.562551 | 1.554551 | 0.008 | 1.46 | 1.6 | 1.532597 | 1.53 | 1.527205 | 1.58 | 1.48
2020-07-29 | 10:00 |  | 2020/7/29 10:00 | 1.549306 | 1.556306 | 1.554306 | 1.548306 | 1.550306 | 1.555306 | 1.553306 | 1.552306 | 1.551306 | Fri | 1.552306 | 1.556306 | 1.548306 | 0.008 | 1.46 | 1.6 | 1.532597 | 1.53 | 1.527205 | 1.58 | 1.48
2020-07-29 | 12:00 |  | 2020/7/29 12:00 | 1.551958 | 1.558958 | 1.556958 | 1.550958 | 1.552958 | 1.557958 | 1.555958 | 1.554958 | 1.553958 | Fri | 1.554958 | 1.558958 | 1.550958 | 0.008 | 1.46 | 1.6 | 1.532597 | 1.53 | 1.527205 | 1.58 | 1.48
2020-07-29 | 14:00 |  | 2020/7/29 14:00 | 1.547 | 1.554 | 1.552 | 1.546 | 1.548 | 1.553 | 1.551 | 1.55 | 1.549 | Fri | 1.55 | 1.554 | 1.546 | 0.008 | 1.46 | 1.6 | 1.532597 | 1.53 | 1.527205 | 1.58 | 1.48
2020-07-29 | 16:00 |  | 2020/7/29 16:00 | 1.548 | 1.555 | 1.553 | 1.547 | 1.549 | 1.554 | 1.552 | 1.551 | 1.55 | Fri | 1.551 | 1.555 | 1.547 | 0.008 | 1.46 | 1.6 | 1.532597 | 1.53 | 1.527205 | 1.58 | 1.48
2020-07-30 | 8:00 | 202007030B | 2020/7/30 8:00 | 1.567 | 1.574 | 1.572 | 1.566 | 1.568 | 1.573 | 1.571 | 1.57 | 1.569 | Mon | 1.57 | 1.574 | 1.566 | 0.008 | 1.46 | 1.6 | 1.532597 | 1.53 | 1.527205 | 1.58 | 1.48
2020-07-30 | 10:00 |  | 2020/7/30 10:00 | 1.541863 | 1.548863 | 1.546863 | 1.540863 | 1.542863 | 1.547863 | 1.545863 | 1.544863 | 1.543863 | Mon | 1.544863 | 1.548863 | 1.540863 | 0.008 | 1.46 | 1.6 | 1.532597 | 1.53 | 1.527205 | 1.58 | 1.48
2020-07-30 | 12:00 |  | 2020/7/30 12:00 | 1.552891 | 1.559891 | 1.557891 | 1.551891 | 1.553891 | 1.558891 | 1.556891 | 1.555891 | 1.554891 | Mon | 1.555891 | 1.559891 | 1.551891 | 0.008 | 1.46 | 1.6 | 1.532597 | 1.53 | 1.527205 | 1.58 | 1.48
2020-07-30 | 14:00 |  | 2020/7/30 14:00 | 1.553349 | 1.560349 | 1.558349 | 1.552349 | 1.554349 | 1.559349 | 1.557349 | 1.556349 | 1.555349 | Mon | 1.556349 | 1.560349 | 1.552349 | 0.008 | 1.46 | 1.6 | 1.532597 | 1.53 | 1.527205 | 1.58 | 1.48
2020-07-30 | 16:00 |  | 2020/7/30 16:00 | 1.547 | 1.554 | 1.552 | 1.546 | 1.548 | 1.553 | 1.551 | 1.55 | 1.549 | Mon | 1.55 | 1.554 | 1.546 | 0.008 | 1.46 | 1.6 | 1.532597 | 1.53 | 1.527205 | 1.58 | 1.48
2020-07-31 | 8:00 | 202007031B | 2020/7/31 8:00 | 1.564469 | 1.571469 | 1.569469 | 1.563469 | 1.565469 | 1.570469 | 1.568469 | 1.567469 | 1.566469 | Tue | 1.567469 | 1.571469 | 1.563469 | 0.008 | 1.46 | 1.6 | 1.532597 | 1.53 | 1.527205 | 1.58 | 1.48
2020-07-31 | 10:00 |  | 2020/7/31 10:00 | 1.546 | 1.553 | 1.551 | 1.545 | 1.547 | 1.552 | 1.55 | 1.549 | 1.548 | Tue | 1.549 | 1.553 | 1.545 | 0.008 | 1.46 | 1.6 | 1.532597 | 1.53 | 1.527205 | 1.58 | 1.48
2020-07-31 | 12:00 |  | 2020/7/31 12:00 | 1.548168 | 1.555168 | 1.553168 | 1.547168 | 1.549168 | 1.554168 | 1.552168 | 1.551168 | 1.550168 | Tue | 1.551168 | 1.555168 | 1.547168 | 0.008 | 1.46 | 1.6 | 1.532597 | 1.53 | 1.527205 | 1.58 | 1.48
2020-07-31 | 14:00 |  | 2020/7/31 14:00 | 1.547405 | 1.554405 | 1.552405 | 1.546405 | 1.548405 | 1.553405 | 1.551405 | 1.550405 | 1.549405 | Tue | 1.550405 | 1.554405 | 1.546405 | 0.008 | 1.46 | 1.6 | 1.532597 | 1.53 | 1.527205 | 1.58 | 1.48
2020-07-31 | 16:00 |  | 2020/7/31 16:00 | 1.548 | 1.555 | 1.553 | 1.547 | 1.549 | 1.554 | 1.552 | 1.551 | 1.55 | Tue | 1.551 | 1.555 | 1.547 | 0.008 | 1.46 | 1.6 | 1.532597 | 1.53 | 1.527205 | 1.58 | 1.48
2020-08-01 | 8:00 | 20200801B | 2020/8/1 8:00 | 1.558079 | 1.565079 | 1.563079 | 1.557079 | 1.559079 | 1.564079 | 1.562079 | 1.561079 | 1.560079 | Wed | 1.561079 | 1.565079 | 1.557079 | 0.008 | 1.46 | 1.6 | 1.532597 | 1.53 | 1.527205 | 1.58 | 1.48
2020-08-01 | 10:00 |  | 2020/8/1 10:00 | 1.551384 | 1.558384 | 1.556384 | 1.550384 | 1.552384 | 1.557384 | 1.555384 | 1.554384 | 1.553384 | Wed | 1.554384 | 1.558384 | 1.550384 | 0.008 | 1.46 | 1.6 | 1.532597 | 1.53 | 1.527205 | 1.58 | 1.48
2020-08-01 | 12:00 |  | 2020/8/1 12:00 | 1.550304 | 1.557304 | 1.555304 | 1.549304 | 1.551304 | 1.556304 | 1.554304 | 1.553304 | 1.552304 | Wed | 1.553304 | 1.557304 | 1.549304 | 0.008 | 1.46 | 1.6 | 1.532597 | 1.53 | 1.527205 | 1.58 | 1.48
2020-08-01 | 14:00 |  | 2020/8/1 14:00 | 1.54917 | 1.55617 | 1.55417 | 1.54817 | 1.55017 | 1.55517 | 1.55317 | 1.55217 | 1.55117 | Wed | 1.55217 | 1.55617 | 1.54817 | 0.008 | 1.46 | 1.6 | 1.532597 | 1.53 | 1.527205 | 1.58 | 1.48
2020-08-01 | 16:00 |  | 2020/8/1 16:00 | 1.548291 | 1.555291 | 1.553291 | 1.547291 | 1.549291 | 1.554291 | 1.552291 | 1.551291 | 1.550291 | Wed | 1.551291 | 1.555291 | 1.547291 | 0.008 | 1.46 | 1.6 | 1.532597 | 1.53 | 1.527205 | 1.58 | 1.48
2020-08-02 | 8:00 | 20200802B | 2020/8/2 8:00 | 1.561822 | 1.568822 | 1.566822 | 1.560822 | 1.562822 | 1.567822 | 1.565822 | 1.564822 | 1.563822 | Thu | 1.564822 | 1.568822 | 1.560822 | 0.008 | 1.46 | 1.6 | 1.532597 | 1.53 | 1.527205 | 1.58 | 1.48
2020-08-02 | 10:00 |  | 2020/8/2 10:00 | 1.544 | 1.551 | 1.549 | 1.543 | 1.545 | 1.55 | 1.548 | 1.547 | 1.546 | Thu | 1.547 | 1.551 | 1.543 | 0.008 | 1.46 | 1.6 | 1.532597 | 1.53 | 1.527205 | 1.58 | 1.48
2020-08-02 | 12:00 |  | 2020/8/2 12:00 | 1.544 | 1.551 | 1.549 | 1.543 | 1.545 | 1.55 | 1.548 | 1.547 | 1.546 | Thu | 1.547 | 1.551 | 1.543 | 0.008 | 1.46 | 1.6 | 1.532597 | 1.53 | 1.527205 | 1.58 | 1.48
2020-08-02 | 14:00 |  | 2020/8/2 14:00 | 1.551824 | 1.558824 | 1.556824 | 1.550824 | 1.552824 | 1.557824 | 1.555824 | 1.554824 | 1.553824 | Thu | 1.554824 | 1.558824 | 1.550824 | 0.008 | 1.46 | 1.6 | 1.532597 | 1.53 | 1.527205 | 1.58 | 1.48
2020-08-02 | 16:00 |  | 2020/8/2 16:00 | 1.546716 | 1.553716 | 1.551716 | 1.545716 | 1.547716 | 1.552716 | 1.550716 | 1.549716 | 1.548716 | Thu | 1.549716 | 1.553716 | 1.545716 | 0.008 | 1.46 | 1.6 | 1.532597 | 1.53 | 1.527205 | 1.58 | 1.48
2020-08-03 | 8:00 | 20200803B | 2020/8/3 8:00 | 1.555074 | 1.562074 | 1.560074 | 1.554074 | 1.556074 | 1.561074 | 1.559074 | 1.558074 | 1.557074 | Fri | 1.558074 | 1.562074 | 1.554074 | 0.008 | 1.46 | 1.6 | 1.532597 | 1.53 | 1.527205 | 1.58 | 1.48
2020-08-03 | 10:00 |  | 2020/8/3 10:00 | 1.554857 | 1.561857 | 1.559857 | 1.553857 | 1.555857 | 1.560857 | 1.558857 | 1.557857 | 1.556857 | Fri | 1.557857 | 1.561857 | 1.553857 | 0.008 | 1.46 | 1.6 | 1.532597 | 1.53 | 1.527205 | 1.58 | 1.48
2020-08-03 | 12:00 |  | 2020/8/3 12:00 | 1.546 | 1.553 | 1.551 | 1.545 | 1.547 | 1.552 | 1.55 | 1.549 | 1.548 | Fri | 1.549 | 1.553 | 1.545 | 0.008 | 1.46 | 1.6 | 1.532597 | 1.53 | 1.527205 | 1.58 | 1.48
2020-08-03 | 14:00 |  | 2020/8/3 14:00 | 1.553917 | 1.560917 | 1.558917 | 1.552917 | 1.554917 | 1.559917 | 1.557917 | 1.556917 | 1.555917 | Fri | 1.556917 | 1.560917 | 1.552917 | 0.008 | 1.46 | 1.6 | 1.532597 | 1.53 | 1.527205 | 1.58 | 1.48
2020-08-03 | 16:00 |  | 2020/8/3 16:00 | 1.54166 | 1.54866 | 1.54666 | 1.54066 | 1.54266 | 1.54766 | 1.54566 | 1.54466 | 1.54366 | Fri | 1.54466 | 1.54866 | 1.54066 | 0.008 | 1.46 | 1.6 | 1.532597 | 1.53 | 1.527205 | 1.58 | 1.48
2020-08-04 | 8:00 | 20200804B | 2020/8/4 8:00 | 1.568 | 1.575 | 1.573 | 1.567 | 1.569 | 1.574 | 1.572 | 1.571 | 1.57 | Mon | 1.571 | 1.575 | 1.567 | 0.008 | 1.46 | 1.6 | 1.532597 | 1.53 | 1.527205 | 1.58 | 1.48
2020-08-04 | 10:00 |  | 2020/8/4 10:00 | 1.547241 | 1.554241 | 1.552241 | 1.546241 | 1.548241 | 1.553241 | 1.551241 | 1.550241 | 1.549241 | Mon | 1.550241 | 1.554241 | 1.546241 | 0.008 | 1.46 | 1.6 | 1.532597 | 1.53 | 1.527205 | 1.58 | 1.48
2020-08-04 | 12:00 |  | 2020/8/4 12:00 | 1.552373 | 1.559373 | 1.557373 | 1.551373 | 1.553373 | 1.558373 | 1.556373 | 1.555373 | 1.554373 | Mon | 1.555373 | 1.559373 | 1.551373 | 0.008 | 1.46 | 1.6 | 1.532597 | 1.53 | 1.527205 | 1.58 | 1.48
2020-08-04 | 14:00 |  | 2020/8/4 14:00 | 1.54454 | 1.55154 | 1.54954 | 1.54354 | 1.54554 | 1.55054 | 1.54854 | 1.54754 | 1.54654 | Mon | 1.54754 | 1.55154 | 1.54354 | 0.008 | 1.46 | 1.6 | 1.532597 | 1.53 | 1.527205 | 1.58 | 1.48
2020-08-04 | 16:00 |  | 2020/8/4 16:00 | 1.547 | 1.554 | 1.552 | 1.546 | 1.548 | 1.553 | 1.551 | 1.55 | 1.549 | Mon | 1.55 | 1.554 | 1.546 | 0.008 | 1.46 | 1.6 | 1.532597 | 1.53 | 1.527205 | 1.58 | 1.48
2020-08-05 | 8:00 | 20200805B | 2020/8/5 8:00 | 1.550935 | 1.557935 | 1.555935 | 1.549935 | 1.551935 | 1.556935 | 1.554935 | 1.553935 | 1.552935 | Tue | 1.553935 | 1.557935 | 1.549935 | 0.008 | 1.46 | 1.6 | 1.532597 | 1.53 | 1.527205 | 1.58 | 1.48
2020-08-05 | 10:00 |  | 2020/8/5 10:00 | 1.543631 | 1.550631 | 1.548631 | 1.542631 | 1.544631 | 1.549631 | 1.547631 | 1.546631 | 1.545631 | Tue | 1.546631 | 1.550631 | 1.542631 | 0.008 | 1.46 | 1.6 | 1.532597 | 1.53 | 1.527205 | 1.58 | 1.48
2020-08-05 | 12:00 |  | 2020/8/5 12:00 | 1.548655 | 1.555655 | 1.553655 | 1.547655 | 1.549655 | 1.554655 | 1.552655 | 1.551655 | 1.550655 | Tue | 1.551655 | 1.555655 | 1.547655 | 0.008 | 1.46 | 1.6 | 1.532597 | 1.53 | 1.527205 | 1.58 | 1.48
2020-08-05 | 14:00 |  | 2020/8/5 14:00 | 1.544204 | 1.551204 | 1.549204 | 1.543204 | 1.545204 | 1.550204 | 1.548204 | 1.547204 | 1.546204 | Tue | 1.547204 | 1.551204 | 1.543204 | 0.008 | 1.46 | 1.6 | 1.532597 | 1.53 | 1.527205 | 1.58 | 1.48
2020-08-05 | 16:00 |  | 2020/8/5 16:00 | 1.535 | 1.542 | 1.54 | 1.534 | 1.536 | 1.541 | 1.539 | 1.538 | 1.537 | Tue | 1.538 | 1.542 | 1.534 | 0.008 | 1.46 | 1.6 | 1.532597 | 1.53 | 1.527205 | 1.58 | 1.48
2020-08-06 | 8:00 | 20200806B | 2020/8/6 8:00 | 1.55703 | 1.56403 | 1.56203 | 1.55603 | 1.55803 | 1.56303 | 1.56103 | 1.56003 | 1.55903 | Wed | 1.56003 | 1.56403 | 1.55603 | 0.008 | 1.46 | 1.6 | 1.532597 | 1.53 | 1.527205 | 1.58 | 1.48
2020-08-06 | 10:00 |  | 2020/8/6 10:00 | 1.546 | 1.553 | 1.551 | 1.545 | 1.547 | 1.552 | 1.55 | 1.549 | 1.548 | Wed | 1.549 | 1.553 | 1.545 | 0.008 | 1.46 | 1.6 | 1.532597 | 1.53 | 1.527205 | 1.58 | 1.48
2020-08-06 | 12:00 |  | 2020/8/6 12:00 | 1.545 | 1.552 | 1.55 | 1.544 | 1.546 | 1.551 | 1.549 | 1.548 | 1.547 | Wed | 1.548 | 1.552 | 1.544 | 0.008 | 1.46 | 1.6 | 1.532597 | 1.53 | 1.527205 | 1.58 | 1.48
2020-08-06 | 14:00 |  | 2020/8/6 14:00 | 1.54779 | 1.55479 | 1.55279 | 1.54679 | 1.54879 | 1.55379 | 1.55179 | 1.55079 | 1.54979 | Wed | 1.55079 | 1.55479 | 1.54679 | 0.008 | 1.46 | 1.6 | 1.532597 | 1.53 | 1.527205 | 1.58 | 1.48
2020-08-06 | 16:00 |  | 2020/8/6 16:00 | 1.546 | 1.553 | 1.551 | 1.545 | 1.547 | 1.552 | 1.55 | 1.549 | 1.548 | Wed | 1.549 | 1.553 | 1.545 | 0.008 | 1.46 | 1.6 | 1.532597 | 1.53 | 1.527205 | 1.58 | 1.48
2020-08-07 | 8:00 | 20200807B | 2020/8/7 8:00 | 1.553015 | 1.560015 | 1.558015 | 1.552015 | 1.554015 | 1.559015 | 1.557015 | 1.556015 | 1.555015 | Thu | 1.556015 | 1.560015 | 1.552015 | 0.008 | 1.46 | 1.6 | 1.532597 | 1.53 | 1.527205 | 1.58 | 1.48
2020-08-07 | 10:00 |  | 2020/8/7 10:00 | 1.54702 | 1.55402 | 1.55202 | 1.54602 | 1.54802 | 1.55302 | 1.55102 | 1.55002 | 1.54902 | Thu | 1.55002 | 1.55402 | 1.54602 | 0.008 | 1.46 | 1.6 | 1.532597 | 1.53 | 1.527205 | 1.58 | 1.48
2020-08-07 | 12:00 |  | 2020/8/7 12:00 | 1.554953 | 1.561953 | 1.559953 | 1.553953 | 1.555953 | 1.560953 | 1.558953 | 1.557953 | 1.556953 | Thu | 1.557953 | 1.561953 | 1.553953 | 0.008 | 1.46 | 1.6 | 1.532597 | 1.53 | 1.527205 | 1.58 | 1.48
2020-08-07 | 14:00 |  | 2020/8/7 14:00 | 1.545 | 1.552 | 1.55 | 1.544 | 1.546 | 1.551 | 1.549 | 1.548 | 1.547 | Thu | 1.548 | 1.552 | 1.544 | 0.008 | 1.46 | 1.6 | 1.532597 | 1.53 | 1.527205 | 1.58 | 1.48
2020-08-07 | 16:00 |  | 2020/8/7 16:00 | 1.54781 | 1.55481 | 1.55281 | 1.54681 | 1.54881 | 1.55381 | 1.55181 | 1.55081 | 1.54981 | Thu | 1.55081 | 1.55481 | 1.54681 | 0.008 | 1.46 | 1.6 | 1.532597 | 1.53 | 1.527205 | 1.58 | 1.48
2020-08-08 | 8:00 | 20200808B | 2020/8/8 8:00 | 1.560875 | 1.567875 | 1.565875 | 1.559875 | 1.561875 | 1.566875 | 1.564875 | 1.563875 | 1.562875 | Fri | 1.563875 | 1.567875 | 1.559875 | 0.008 | 1.46 | 1.6 | 1.532597 | 1.53 | 1.527205 | 1.58 | 1.48
2020-08-08 | 10:00 |  | 2020/8/8 10:00 | 1.551746 | 1.558746 | 1.556746 | 1.550746 | 1.552746 | 1.557746 | 1.555746 | 1.554746 | 1.553746 | Fri | 1.554746 | 1.558746 | 1.550746 | 0.008 | 1.46 | 1.6 | 1.532597 | 1.53 | 1.527205 | 1.58 | 1.48
2020-08-08 | 12:00 |  | 2020/8/8 12:00 | 1.545559 | 1.552559 | 1.550559 | 1.544559 | 1.546559 | 1.551559 | 1.549559 | 1.548559 | 1.547559 | Fri | 1.548559 | 1.552559 | 1.544559 | 0.008 | 1.46 | 1.6 | 1.532597 | 1.53 | 1.527205 | 1.58 | 1.48
2020-08-08 | 14:00 |  | 2020/8/8 14:00 | 1.544 | 1.551 | 1.549 | 1.543 | 1.545 | 1.55 | 1.548 | 1.547 | 1.546 | Fri | 1.547 | 1.551 | 1.543 | 0.008 | 1.46 | 1.6 | 1.532597 | 1.53 | 1.527205 | 1.58 | 1.48
2020-08-08 | 16:00 |  | 2020/8/8 16:00 | 1.554187 | 1.561187 | 1.559187 | 1.553187 | 1.555187 | 1.560187 | 1.558187 | 1.557187 | 1.556187 | Fri | 1.557187 | 1.561187 | 1.553187 | 0.008 | 1.46 | 1.6 | 1.532597 | 1.53 | 1.527205 | 1.58 | 1.48
2020-08-14 | 8:00 | 202008014B | 2020/8/14 8:00 | 1.566 | 1.573 | 1.571 | 1.565 | 1.567 | 1.572 | 1.57 | 1.569 | 1.568 | Mon | 1.569 | 1.573 | 1.565 | 0.008 | 1.46 | 1.6 | 1.532597 | 1.53 | 1.527205 | 1.58 | 1.48
2020-08-14 | 10:00 |  | 2020/8/14 10:00 | 1.545 | 1.552 | 1.55 | 1.544 | 1.546 | 1.551 | 1.549 | 1.548 | 1.547 | Mon | 1.548 | 1.552 | 1.544 | 0.008 | 1.46 | 1.6 | 1.532597 | 1.53 | 1.527205 | 1.58 | 1.48
2020-08-14 | 12:00 |  | 2020/8/14 12:00 | 1.547417 | 1.554417 | 1.552417 | 1.546417 | 1.548417 | 1.553417 | 1.551417 | 1.550417 | 1.549417 | Mon | 1.550417 | 1.554417 | 1.546417 | 0.008 | 1.46 | 1.6 | 1.532597 | 1.53 | 1.527205 | 1.58 | 1.48
2020-08-14 | 14:00 |  | 2020/8/14 14:00 | 1.544 | 1.551 | 1.549 | 1.543 | 1.545 | 1.55 | 1.548 | 1.547 | 1.546 | Mon | 1.547 | 1.551 | 1.543 | 0.008 | 1.46 | 1.6 | 1.532597 | 1.53 | 1.527205 | 1.58 | 1.48
2020-08-14 | 16:00 |  | 2020/8/14 16:00 | 1.545 | 1.552 | 1.55 | 1.544 | 1.546 | 1.551 | 1.549 | 1.548 | 1.547 | Mon | 1.548 | 1.552 | 1.544 | 0.008 | 1.46 | 1.6 | 1.532597 | 1.53 | 1.527205 | 1.58 | 1.48
2020-08-15 | 8:00 | 202008015B | 2020/8/15 8:00 | 1.558795 | 1.565795 | 1.563795 | 1.557795 | 1.559795 | 1.564795 | 1.562795 | 1.561795 | 1.560795 | Tue | 1.561795 | 1.565795 | 1.557795 | 0.008 | 1.46 | 1.6 | 1.532597 | 1.53 | 1.527205 | 1.58 | 1.48
2020-08-15 | 10:00 |  | 2020/8/15 10:00 | 1.550371 | 1.557371 | 1.555371 | 1.549371 | 1.551371 | 1.556371 | 1.554371 | 1.553371 | 1.552371 | Tue | 1.553371 | 1.557371 | 1.549371 | 0.008 | 1.46 | 1.6 | 1.532597 | 1.53 | 1.527205 | 1.58 | 1.48
2020-08-15 | 12:00 |  | 2020/8/15 12:00 | 1.546 | 1.553 | 1.551 | 1.545 | 1.547 | 1.552 | 1.55 | 1.549 | 1.548 | Tue | 1.549 | 1.553 | 1.545 | 0.008 | 1.46 | 1.6 | 1.532597 | 1.53 | 1.527205 | 1.58 | 1.48
2020-08-15 | 14:00 |  | 2020/8/15 14:00 | 1.545 | 1.552 | 1.55 | 1.544 | 1.546 | 1.551 | 1.549 | 1.548 | 1.547 | Tue | 1.548 | 1.552 | 1.544 | 0.008 | 1.46 | 1.6 | 1.532597 | 1.53 | 1.527205 | 1.58 | 1.48
2020-08-15 | 16:00 |  | 2020/8/15 16:00 | 1.535 | 1.542 | 1.54 | 1.534 | 1.536 | 1.541 | 1.539 | 1.538 | 1.537 | Tue | 1.538 | 1.542 | 1.534 | 0.008 | 1.46 | 1.6 | 1.532597 | 1.53 | 1.527205 | 1.58 | 1.48
2020-08-16 | 8:00 | 202008016B | 2020/8/16 8:00 | 1.554338 | 1.561338 | 1.559338 | 1.553338 | 1.555338 | 1.560338 | 1.558338 | 1.557338 | 1.556338 | Wed | 1.557338 | 1.561338 | 1.553338 | 0.008 | 1.46 | 1.6 | 1.532597 | 1.53 | 1.527205 | 1.58 | 1.48
2020-08-16 | 10:00 |  | 2020/8/16 10:00 | 1.552611 | 1.559611 | 1.557611 | 1.551611 | 1.553611 | 1.558611 | 1.556611 | 1.555611 | 1.554611 | Wed | 1.555611 | 1.559611 | 1.551611 | 0.008 | 1.46 | 1.6 | 1.532597 | 1.53 | 1.527205 | 1.58 | 1.48
2020-08-16 | 12:00 |  | 2020/8/16 12:00 | 1.547 | 1.554 | 1.552 | 1.546 | 1.548 | 1.553 | 1.551 | 1.55 | 1.549 | Wed | 1.55 | 1.554 | 1.546 | 0.008 | 1.46 | 1.6 | 1.532597 | 1.53 | 1.527205 | 1.58 | 1.48
2020-08-16 | 14:00 |  | 2020/8/16 14:00 | 1.551063 | 1.558063 | 1.556063 | 1.550063 | 1.552063 | 1.557063 | 1.555063 | 1.554063 | 1.553063 | Wed | 1.554063 | 1.558063 | 1.550063 | 0.008 | 1.46 | 1.6 | 1.532597 | 1.53 | 1.527205 | 1.58 | 1.48
2020-08-16 | 16:00 |  | 2020/8/16 16:00 | 1.546 | 1.553 | 1.551 | 1.545 | 1.547 | 1.552 | 1.55 | 1.549 | 1.548 | Wed | 1.549 | 1.553 | 1.545 | 0.008 | 1.46 | 1.6 | 1.532597 | 1.53 | 1.527205 | 1.58 | 1.48
2020-08-17 | 8:00 | 202008017B | 2020/8/17 8:00 | 1.545 | 1.552 | 1.55 | 1.544 | 1.546 | 1.551 | 1.549 | 1.548 | 1.547 | Thu | 1.548 | 1.552 | 1.544 | 0.008 | 1.46 | 1.6 | 1.532597 | 1.53 | 1.527205 | 1.58 | 1.48
2020-08-17 | 10:00 |  | 2020/8/17 10:00 | 1.545 | 1.552 | 1.55 | 1.544 | 1.546 | 1.551 | 1.549 | 1.548 | 1.547 | Thu | 1.548 | 1.552 | 1.544 | 0.008 | 1.46 | 1.6 | 1.532597 | 1.53 | 1.527205 | 1.58 | 1.48
2020-08-17 | 12:00 |  | 2020/8/17 12:00 | 1.545 | 1.552 | 1.55 | 1.544 | 1.546 | 1.551 | 1.549 | 1.548 | 1.547 | Thu | 1.548 | 1.552 | 1.544 | 0.008 | 1.46 | 1.6 | 1.532597 | 1.53 | 1.527205 | 1.58 | 1.48
2020-08-17 | 14:00 |  | 2020/8/17 14:00 | 1.545 | 1.552 | 1.55 | 1.544 | 1.546 | 1.551 | 1.549 | 1.548 | 1.547 | Thu | 1.548 | 1.552 | 1.544 | 0.008 | 1.46 | 1.6 | 1.532597 | 1.53 | 1.527205 | 1.58 | 1.48
2020-08-17 | 16:00 |  | 2020/8/17 16:00 | 1.549053 | 1.556053 | 1.554053 | 1.548053 | 1.550053 | 1.555053 | 1.553053 | 1.552053 | 1.551053 | Thu | 1.552053 | 1.556053 | 1.548053 | 0.008 | 1.46 | 1.6 | 1.532597 | 1.53 | 1.527205 | 1.58 | 1.48
2020-08-18 | 8:00 | 202008018B | 2020/8/18 8:00 | 1.564213 | 1.571213 | 1.569213 | 1.563213 | 1.565213 | 1.570213 | 1.568213 | 1.567213 | 1.566213 | Fri | 1.567213 | 1.571213 | 1.563213 | 0.008 | 1.46 | 1.6 | 1.532597 | 1.53 | 1.527205 | 1.58 | 1.48
2020-08-18 | 10:00 |  | 2020/8/18 10:00 | 1.545 | 1.552 | 1.55 | 1.544 | 1.546 | 1.551 | 1.549 | 1.548 | 1.547 | Fri | 1.548 | 1.552 | 1.544 | 0.008 | 1.46 | 1.6 | 1.532597 | 1.53 | 1.527205 | 1.58 | 1.48
2020-08-18 | 12:00 |  | 2020/8/18 12:00 | 1.550964 | 1.557964 | 1.555964 | 1.549964 | 1.551964 | 1.556964 | 1.554964 | 1.553964 | 1.552964 | Fri | 1.553964 | 1.557964 | 1.549964 | 0.008 | 1.46 | 1.6 | 1.532597 | 1.53 | 1.527205 | 1.58 | 1.48
2020-08-18 | 14:00 |  | 2020/8/18 14:00 | 1.547227 | 1.554227 | 1.552227 | 1.546227 | 1.548227 | 1.553227 | 1.551227 | 1.550227 | 1.549227 | Fri | 1.550227 | 1.554227 | 1.546227 | 0.008 | 1.46 | 1.6 | 1.532597 | 1.53 | 1.527205 | 1.58 | 1.48
2020-08-18 | 16:00 |  | 2020/8/18 16:00 | 1.551684 | 1.558684 | 1.556684 | 1.550684 | 1.552684 | 1.557684 | 1.555684 | 1.554684 | 1.553684 | Fri | 1.554684 | 1.558684 | 1.550684 | 0.008 | 1.46 | 1.6 | 1.532597 | 1.53 | 1.527205 | 1.58 | 1.48
2020-08-19 | 8:00 | 202008019B | 2020/8/19 8:00 | 1.568 | 1.575 | 1.573 | 1.567 | 1.569 | 1.574 | 1.572 | 1.571 | 1.57 | Mon | 1.571 | 1.575 | 1.567 | 0.008 | 1.46 | 1.6 | 1.532597 | 1.53 | 1.527205 | 1.58 | 1.48
2020-08-19 | 10:00 |  | 2020/8/19 10:00 | 1.546 | 1.553 | 1.551 | 1.545 | 1.547 | 1.552 | 1.55 | 1.549 | 1.548 | Mon | 1.549 | 1.553 | 1.545 | 0.008 | 1.46 | 1.6 | 1.532597 | 1.53 | 1.527205 | 1.58 | 1.48
2020-08-19 | 12:00 |  | 2020/8/19 12:00 | 1.546179 | 1.553179 | 1.551179 | 1.545179 | 1.547179 | 1.552179 | 1.550179 | 1.549179 | 1.548179 | Mon | 1.549179 | 1.553179 | 1.545179 | 0.008 | 1.46 | 1.6 | 1.532597 | 1.53 | 1.527205 | 1.58 | 1.48
2020-08-19 | 14:00 |  | 2020/8/19 14:00 | 1.553683 | 1.560683 | 1.558683 | 1.552683 | 1.554683 | 1.559683 | 1.557683 | 1.556683 | 1.555683 | Mon | 1.556683 | 1.560683 | 1.552683 | 0.008 | 1.46 | 1.6 | 1.532597 | 1.53 | 1.527205 | 1.58 | 1.48
2020-08-19 | 16:00 |  | 2020/8/19 16:00 | 1.544 | 1.551 | 1.549 | 1.543 | 1.545 | 1.55 | 1.548 | 1.547 | 1.546 | Mon | 1.547 | 1.551 | 1.543 | 0.008 | 1.46 | 1.6 | 1.532597 | 1.53 | 1.527205 | 1.58 | 1.48
2020-08-20 | 8:00 | 202008020B | 2020/8/20 8:00 | 1.562747 | 1.569747 | 1.567747 | 1.561747 | 1.563747 | 1.568747 | 1.566747 | 1.565747 | 1.564747 | Tue | 1.565747 | 1.569747 | 1.561747 | 0.008 | 1.46 | 1.6 | 1.532597 | 1.53 | 1.527205 | 1.58 | 1.48
2020-08-20 | 10:00 |  | 2020/8/20 10:00 | 1.553188 | 1.560188 | 1.558188 | 1.552188 | 1.554188 | 1.559188 | 1.557188 | 1.556188 | 1.555188 | Tue | 1.556188 | 1.560188 | 1.552188 | 0.008 | 1.46 | 1.6 | 1.532597 | 1.53 | 1.527205 | 1.58 | 1.48
2020-08-20 | 12:00 |  | 2020/8/20 12:00 | 1.549294 | 1.556294 | 1.554294 | 1.548294 | 1.550294 | 1.555294 | 1.553294 | 1.552294 | 1.551294 | Tue | 1.552294 | 1.556294 | 1.548294 | 0.008 | 1.46 | 1.6 | 1.532597 | 1.53 | 1.527205 | 1.58 | 1.48
2020-08-20 | 14:00 |  | 2020/8/20 14:00 | 1.548266 | 1.555266 | 1.553266 | 1.547266 | 1.549266 | 1.554266 | 1.552266 | 1.551266 | 1.550266 | Tue | 1.551266 | 1.555266 | 1.547266 | 0.008 | 1.46 | 1.6 | 1.532597 | 1.53 | 1.527205 | 1.58 | 1.48
2020-08-20 | 16:00 |  | 2020/8/20 16:00 | 1.560782 | 1.567782 | 1.565782 | 1.559782 | 1.561782 | 1.566782 | 1.564782 | 1.563782 | 1.562782 | Tue | 1.563782 | 1.567782 | 1.559782 | 0.008 | 1.46 | 1.6 | 1.532597 | 1.53 | 1.527205 | 1.58 | 1.48
2020-08-21 | 8:00 | 202008021B | 2020/8/21 8:00 | 1.554735 | 1.561735 | 1.559735 | 1.553735 | 1.555735 | 1.560735 | 1.558735 | 1.557735 | 1.556735 | Wed | 1.557735 | 1.561735 | 1.553735 | 0.008 | 1.46 | 1.6 | 1.532597 | 1.53 | 1.527205 | 1.58 | 1.48
2020-08-21 | 10:00 |  | 2020/8/21 10:00 | 1.550659 | 1.557659 | 1.555659 | 1.549659 | 1.551659 | 1.556659 | 1.554659 | 1.553659 | 1.552659 | Wed | 1.553659 | 1.557659 | 1.549659 | 0.008 | 1.46 | 1.6 | 1.532597 | 1.53 | 1.527205 | 1.58 | 1.48
2020-08-21 | 12:00 |  | 2020/8/21 12:00 | 1.545 | 1.552 | 1.55 | 1.544 | 1.546 | 1.551 | 1.549 | 1.548 | 1.547 | Wed | 1.548 | 1.552 | 1.544 | 0.008 | 1.46 | 1.6 | 1.532597 | 1.53 | 1.527205 | 1.58 | 1.48
2020-08-21 | 14:00 |  | 2020/8/21 14:00 | 1.544137 | 1.551137 | 1.549137 | 1.543137 | 1.545137 | 1.550137 | 1.548137 | 1.547137 | 1.546137 | Wed | 1.547137 | 1.551137 | 1.543137 | 0.008 | 1.46 | 1.6 | 1.532597 | 1.53 | 1.527205 | 1.58 | 1.48
2020-08-21 | 16:00 |  | 2020/8/21 16:00 | 1.551691 | 1.558691 | 1.556691 | 1.550691 | 1.552691 | 1.557691 | 1.555691 | 1.554691 | 1.553691 | Wed | 1.554691 | 1.558691 | 1.550691 | 0.008 | 1.46 | 1.6 | 1.532597 | 1.53 | 1.527205 | 1.58 | 1.48
2020-08-22 | 8:00 | 202008022B | 2020/8/22 8:00 | 1.555 | 1.562 | 1.56 | 1.554 | 1.556 | 1.561 | 1.559 | 1.558 | 1.557 | Thu | 1.558 | 1.562 | 1.554 | 0.008 | 1.46 | 1.6 | 1.532597 | 1.53 | 1.527205 | 1.58 | 1.48
2020-08-22 | 10:00 |  | 2020/8/22 10:00 | 1.545 | 1.552 | 1.55 | 1.544 | 1.546 | 1.551 | 1.549 | 1.548 | 1.547 | Thu | 1.548 | 1.552 | 1.544 | 0.008 | 1.46 | 1.6 | 1.532597 | 1.53 | 1.527205 | 1.58 | 1.48
2020-08-22 | 12:00 |  | 2020/8/22 12:00 | 1.549002 | 1.556002 | 1.554002 | 1.548002 | 1.550002 | 1.555002 | 1.553002 | 1.552002 | 1.551002 | Thu | 1.552002 | 1.556002 | 1.548002 | 0.008 | 1.46 | 1.6 | 1.532597 | 1.53 | 1.527205 | 1.58 | 1.48
2020-08-22 | 14:00 |  | 2020/8/22 14:00 | 1.535 | 1.542 | 1.54 | 1.534 | 1.536 | 1.541 | 1.539 | 1.538 | 1.537 | Thu | 1.538 | 1.542 | 1.534 | 0.008 | 1.46 | 1.6 | 1.532597 | 1.53 | 1.527205 | 1.58 | 1.48
2020-08-22 | 16:00 |  | 2020/8/22 16:00 | 1.554747 | 1.561747 | 1.559747 | 1.553747 | 1.555747 | 1.560747 | 1.558747 | 1.557747 | 1.556747 | Thu | 1.557747 | 1.561747 | 1.553747 | 0.008 | 1.46 | 1.6 | 1.532597 | 1.53 | 1.527205 | 1.58 | 1.48
2020-08-23 | 8:00 | 202008023B | 2020/8/23 8:00 | 1.558372 | 1.565372 | 1.563372 | 1.557372 | 1.559372 | 1.564372 | 1.562372 | 1.561372 | 1.560372 | Fri | 1.561372 | 1.565372 | 1.557372 | 0.008 | 1.46 | 1.6 | 1.532597 | 1.53 | 1.527205 | 1.58 | 1.48
2020-08-23 | 10:00 |  | 2020/8/23 10:00 | 1.553599 | 1.560599 | 1.558599 | 1.552599 | 1.554599 | 1.559599 | 1.557599 | 1.556599 | 1.555599 | Fri | 1.556599 | 1.560599 | 1.552599 | 0.008 | 1.46 | 1.6 | 1.532597 | 1.53 | 1.527205 | 1.58 | 1.48
2020-08-23 | 12:00 |  | 2020/8/23 12:00 | 1.546 | 1.553 | 1.551 | 1.545 | 1.547 | 1.552 | 1.55 | 1.549 | 1.548 | Fri | 1.549 | 1.553 | 1.545 | 0.008 | 1.46 | 1.6 | 1.532597 | 1.53 | 1.527205 | 1.58 | 1.48
2020-08-23 | 14:00 |  | 2020/8/23 14:00 | 1.54753 | 1.55453 | 1.55253 | 1.54653 | 1.54853 | 1.55353 | 1.55153 | 1.55053 | 1.54953 | Fri | 1.55053 | 1.55453 | 1.54653 | 0.008 | 1.46 | 1.6 | 1.532597 | 1.53 | 1.527205 | 1.58 | 1.48
2020-08-23 | 16:00 |  | 2020/8/23 16:00 | 1.549263 | 1.556263 | 1.554263 | 1.548263 | 1.550263 | 1.555263 | 1.553263 | 1.552263 | 1.551263 | Fri | 1.552263 | 1.556263 | 1.548263 | 0.008 | 1.46 | 1.6 | 1.532597 | 1.53 | 1.527205 | 1.58 | 1.48
2020-08-24 | 8:00 | 202008024B | 2020/8/24 8:00 | 1.567 | 1.574 | 1.572 | 1.566 | 1.568 | 1.573 | 1.571 | 1.57 | 1.569 | Mon | 1.57 | 1.574 | 1.566 | 0.008 | 1.46 | 1.6 | 1.532597 | 1.53 | 1.527205 | 1.58 | 1.48
2020-08-24 | 10:00 |  | 2020/8/24 10:00 | 1.545 | 1.552 | 1.55 | 1.544 | 1.546 | 1.551 | 1.549 | 1.548 | 1.547 | Mon | 1.548 | 1.552 | 1.544 | 0.008 | 1.46 | 1.6 | 1.532597 | 1.53 | 1.527205 | 1.58 | 1.48
2020-08-24 | 12:00 |  | 2020/8/24 12:00 | 1.547 | 1.554 | 1.552 | 1.546 | 1.548 | 1.553 | 1.551 | 1.55 | 1.549 | Mon | 1.55 | 1.554 | 1.546 | 0.008 | 1.46 | 1.6 | 1.532597 | 1.53 | 1.527205 | 1.58 | 1.48
2020-08-24 | 14:00 |  | 2020/8/24 14:00 | 1.548212 | 1.555212 | 1.553212 | 1.547212 | 1.549212 | 1.554212 | 1.552212 | 1.551212 | 1.550212 | Mon | 1.551212 | 1.555212 | 1.547212 | 0.008 | 1.46 | 1.6 | 1.532597 | 1.53 | 1.527205 | 1.58 | 1.48
2020-08-24 | 16:00 |  | 2020/8/24 16:00 | 1.542064 | 1.549064 | 1.547064 | 1.541064 | 1.543064 | 1.548064 | 1.546064 | 1.545064 | 1.544064 | Mon | 1.545064 | 1.549064 | 1.541064 | 0.008 | 1.46 | 1.6 | 1.532597 | 1.53 | 1.527205 | 1.58 | 1.48
2020-08-25 | 8:00 | 202008025B | 2020/8/25 8:00 | 1.56008 | 1.56708 | 1.56508 | 1.55908 | 1.56108 | 1.56608 | 1.56408 | 1.56308 | 1.56208 | Tue | 1.56308 | 1.56708 | 1.55908 | 0.008 | 1.46 | 1.6 | 1.532597 | 1.53 | 1.527205 | 1.58 | 1.48
2020-08-25 | 10:00 |  | 2020/8/25 10:00 | 1.546 | 1.553 | 1.551 | 1.545 | 1.547 | 1.552 | 1.55 | 1.549 | 1.548 | Tue | 1.549 | 1.553 | 1.545 | 0.008 | 1.46 | 1.6 | 1.532597 | 1.53 | 1.527205 | 1.58 | 1.48
2020-08-25 | 12:00 |  | 2020/8/25 12:00 | 1.553694 | 1.560694 | 1.558694 | 1.552694 | 1.554694 | 1.559694 | 1.557694 | 1.556694 | 1.555694 | Tue | 1.556694 | 1.560694 | 1.552694 | 0.008 | 1.46 | 1.6 | 1.532597 | 1.53 | 1.527205 | 1.58 | 1.48
2020-08-25 | 14:00 |  | 2020/8/25 14:00 | 1.545 | 1.552 | 1.55 | 1.544 | 1.546 | 1.551 | 1.549 | 1.548 | 1.547 | Tue | 1.548 | 1.552 | 1.544 | 0.008 | 1.46 | 1.6 | 1.532597 | 1.53 | 1.527205 | 1.58 | 1.48
2020-08-25 | 16:00 |  | 2020/8/25 16:00 | 1.554966 | 1.561966 | 1.559966 | 1.553966 | 1.555966 | 1.560966 | 1.558966 | 1.557966 | 1.556966 | Tue | 1.557966 | 1.561966 | 1.553966 | 0.008 | 1.46 | 1.6 | 1.532597 | 1.53 | 1.527205 | 1.58 | 1.48
2020-08-26 | 8:00 | 202008026B | 2020/8/26 8:00 | 1.546445 | 1.553445 | 1.551445 | 1.545445 | 1.547445 | 1.552445 | 1.550445 | 1.549445 | 1.548445 | Wed | 1.549445 | 1.553445 | 1.545445 | 0.008 | 1.46 | 1.6 | 1.532597 | 1.53 | 1.527205 | 1.58 | 1.48
2020-08-26 | 10:00 |  | 2020/8/26 10:00 | 1.545569 | 1.552569 | 1.550569 | 1.544569 | 1.546569 | 1.551569 | 1.549569 | 1.548569 | 1.547569 | Wed | 1.548569 | 1.552569 | 1.544569 | 0.008 | 1.46 | 1.6 | 1.532597 | 1.53 | 1.527205 | 1.58 | 1.48
2020-08-26 | 12:00 |  | 2020/8/26 12:00 | 1.551369 | 1.558369 | 1.556369 | 1.550369 | 1.552369 | 1.557369 | 1.555369 | 1.554369 | 1.553369 | Wed | 1.554369 | 1.558369 | 1.550369 | 0.008 | 1.46 | 1.6 | 1.532597 | 1.53 | 1.527205 | 1.58 | 1.48
2020-08-26 | 14:00 |  | 2020/8/26 14:00 | 1.545 | 1.552 | 1.55 | 1.544 | 1.546 | 1.551 | 1.549 | 1.548 | 1.547 | Wed | 1.548 | 1.552 | 1.544 | 0.008 | 1.46 | 1.6 | 1.532597 | 1.53 | 1.527205 | 1.58 | 1.48
2020-08-26 | 16:00 |  | 2020/8/26 16:00 | 1.547055 | 1.554055 | 1.552055 | 1.546055 | 1.548055 | 1.553055 | 1.551055 | 1.550055 | 1.549055 | Wed | 1.550055 | 1.554055 | 1.546055 | 0.008 | 1.46 | 1.6 | 1.532597 | 1.53 | 1.527205 | 1.58 | 1.48
2020-08-27 | 8:00 | 202008027B | 2020/8/27 8:00 | 1.562311 | 1.569311 | 1.567311 | 1.561311 | 1.563311 | 1.568311 | 1.566311 | 1.565311 | 1.564311 | Thu | 1.565311 | 1.569311 | 1.561311 | 0.008 | 1.46 | 1.6 | 1.532597 | 1.53 | 1.527205 | 1.58 | 1.48
2020-08-27 | 10:00 |  | 2020/8/27 10:00 | 1.544 | 1.551 | 1.549 | 1.543 | 1.545 | 1.55 | 1.548 | 1.547 | 1.546 | Thu | 1.547 | 1.551 | 1.543 | 0.008 | 1.46 | 1.6 | 1.532597 | 1.53 | 1.527205 | 1.58 | 1.48
2020-08-27 | 12:00 |  | 2020/8/27 12:00 | 1.545 | 1.552 | 1.55 | 1.544 | 1.546 | 1.551 | 1.549 | 1.548 | 1.547 | Thu | 1.548 | 1.552 | 1.544 | 0.008 | 1.46 | 1.6 | 1.532597 | 1.53 | 1.527205 | 1.58 | 1.48
2020-08-27 | 14:00 |  | 2020/8/27 14:00 | 1.544 | 1.551 | 1.549 | 1.543 | 1.545 | 1.55 | 1.548 | 1.547 | 1.546 | Thu | 1.547 | 1.551 | 1.543 | 0.008 | 1.46 | 1.6 | 1.532597 | 1.53 | 1.527205 | 1.58 | 1.48
2020-08-27 | 16:00 |  | 2020/8/27 16:00 | 1.546 | 1.553 | 1.551 | 1.545 | 1.547 | 1.552 | 1.55 | 1.549 | 1.548 | Thu | 1.549 | 1.553 | 1.545 | 0.008 | 1.46 | 1.6 | 1.532597 | 1.53 | 1.527205 | 1.58 | 1.48
2020-08-28 | 8:00 | 202008028B | 2020/8/28 8:00 | 1.555462 | 1.562462 | 1.560462 | 1.554462 | 1.556462 | 1.561462 | 1.559462 | 1.558462 | 1.557462 | Fri | 1.558462 | 1.562462 | 1.554462 | 0.008 | 1.46 | 1.6 | 1.532597 | 1.53 | 1.527205 | 1.58 | 1.48
2020-08-28 | 10:00 |  | 2020/8/28 10:00 | 1.548325 | 1.555325 | 1.553325 | 1.547325 | 1.549325 | 1.554325 | 1.552325 | 1.551325 | 1.550325 | Fri | 1.551325 | 1.555325 | 1.547325 | 0.008 | 1.46 | 1.6 | 1.532597 | 1.53 | 1.527205 | 1.58 | 1.48
2020-08-28 | 12:00 |  | 2020/8/28 12:00 | 1.55383 | 1.56083 | 1.55883 | 1.55283 | 1.55483 | 1.55983 | 1.55783 | 1.55683 | 1.55583 | Fri | 1.55683 | 1.56083 | 1.55283 | 0.008 | 1.46 | 1.6 | 1.532597 | 1.53 | 1.527205 | 1.58 | 1.48
2020-08-28 | 14:00 |  | 2020/8/28 14:00 | 1.553088 | 1.560088 | 1.558088 | 1.552088 | 1.554088 | 1.559088 | 1.557088 | 1.556088 | 1.555088 | Fri | 1.556088 | 1.560088 | 1.552088 | 0.008 | 1.46 | 1.6 | 1.532597 | 1.53 | 1.527205 | 1.58 | 1.48
2020-08-28 | 16:00 |  | 2020/8/28 16:00 | 1.560971 | 1.567971 | 1.565971 | 1.559971 | 1.561971 | 1.566971 | 1.564971 | 1.563971 | 1.562971 | Fri | 1.563971 | 1.567971 | 1.559971 | 0.008 | 1.46 | 1.6 | 1.532597 | 1.53 | 1.527205 | 1.58 | 1.48
2020-08-29 | 8:00 | 202008029B | 2020/8/29 8:00 | 1.555 | 1.562 | 1.56 | 1.554 | 1.556 | 1.561 | 1.559 | 1.558 | 1.557 | Mon | 1.558 | 1.562 | 1.554 | 0.008 | 1.46 | 1.6 | 1.532597 | 1.53 | 1.527205 | 1.58 | 1.48
2020-08-29 | 10:00 |  | 2020/8/29 10:00 | 1.568 | 1.575 | 1.573 | 1.567 | 1.569 | 1.574 | 1.572 | 1.571 | 1.57 | Mon | 1.571 | 1.575 | 1.567 | 0.008 | 1.46 | 1.6 | 1.532597 | 1.53 | 1.527205 | 1.58 | 1.48
2020-08-29 | 12:00 |  | 2020/8/29 12:00 | 1.544 | 1.551 | 1.549 | 1.543 | 1.545 | 1.55 | 1.548 | 1.547 | 1.546 | Mon | 1.547 | 1.551 | 1.543 | 0.008 | 1.46 | 1.6 | 1.532597 | 1.53 | 1.527205 | 1.58 | 1.48
2020-08-29 | 14:00 |  | 2020/8/29 14:00 | 1.544367 | 1.551367 | 1.549367 | 1.543367 | 1.545367 | 1.550367 | 1.548367 | 1.547367 | 1.546367 | Mon | 1.547367 | 1.551367 | 1.543367 | 0.008 | 1.46 | 1.6 | 1.532597 | 1.53 | 1.527205 | 1.58 | 1.48
2020-08-29 | 16:00 |  | 2020/8/29 16:00 | 1.552485 | 1.559485 | 1.557485 | 1.551485 | 1.553485 | 1.558485 | 1.556485 | 1.555485 | 1.554485 | Mon | 1.555485 | 1.559485 | 1.551485 | 0.008 | 1.46 | 1.6 | 1.532597 | 1.53 | 1.527205 | 1.58 | 1.48
2020-08-30 | 8:00 | 202008030B | 2020/8/30 8:00 | 1.556776 | 1.563776 | 1.561776 | 1.555776 | 1.557776 | 1.562776 | 1.560776 | 1.559776 | 1.558776 | Tue | 1.559776 | 1.563776 | 1.555776 | 0.008 | 1.46 | 1.6 | 1.532597 | 1.53 | 1.527205 | 1.58 | 1.48
2020-08-30 | 10:00 |  | 2020/8/30 10:00 | 1.544 | 1.551 | 1.549 | 1.543 | 1.545 | 1.55 | 1.548 | 1.547 | 1.546 | Tue | 1.547 | 1.551 | 1.543 | 0.008 | 1.46 | 1.6 | 1.532597 | 1.53 | 1.527205 | 1.58 | 1.48
2020-08-30 | 12:00 |  | 2020/8/30 12:00 | 1.546 | 1.553 | 1.551 | 1.545 | 1.547 | 1.552 | 1.55 | 1.549 | 1.548 | Tue | 1.549 | 1.553 | 1.545 | 0.008 | 1.46 | 1.6 | 1.532597 | 1.53 | 1.527205 | 1.58 | 1.48
2020-08-30 | 14:00 |  | 2020/8/30 14:00 | 1.545 | 1.552 | 1.55 | 1.544 | 1.546 | 1.551 | 1.549 | 1.548 | 1.547 | Tue | 1.548 | 1.552 | 1.544 | 0.008 | 1.46 | 1.6 | 1.532597 | 1.53 | 1.527205 | 1.58 | 1.48
2020-08-30 | 16:00 |  | 2020/8/30 16:00 | 1.547 | 1.554 | 1.552 | 1.546 | 1.548 | 1.553 | 1.551 | 1.55 | 1.549 | Tue | 1.55 | 1.554 | 1.546 | 0.008 | 1.46 | 1.6 | 1.532597 | 1.53 | 1.527205 | 1.58 | 1.48
2020-08-31 | 8:00 | 202008031B | 2020/8/31 8:00 | 1.558281 | 1.565281 | 1.563281 | 1.557281 | 1.559281 | 1.564281 | 1.562281 | 1.561281 | 1.560281 | Wed | 1.561281 | 1.565281 | 1.557281 | 0.008 | 1.46 | 1.6 | 1.532597 | 1.53 | 1.527205 | 1.58 | 1.48
2020-08-31 | 10:00 |  | 2020/8/31 10:00 | 1.548 | 1.555 | 1.553 | 1.547 | 1.549 | 1.554 | 1.552 | 1.551 | 1.55 | Wed | 1.551 | 1.555 | 1.547 | 0.008 | 1.46 | 1.6 | 1.532597 | 1.53 | 1.527205 | 1.58 | 1.48
2020-08-31 | 12:00 |  | 2020/8/31 12:00 | 1.544 | 1.551 | 1.549 | 1.543 | 1.545 | 1.55 | 1.548 | 1.547 | 1.546 | Wed | 1.547 | 1.551 | 1.543 | 0.008 | 1.46 | 1.6 | 1.532597 | 1.53 | 1.527205 | 1.58 | 1.48
2020-08-31 | 14:00 |  | 2020/8/31 14:00 | 1.546 | 1.553 | 1.551 | 1.545 | 1.547 | 1.552 | 1.55 | 1.549 | 1.548 | Wed | 1.549 | 1.553 | 1.545 | 0.008 | 1.46 | 1.6 | 1.532597 | 1.53 | 1.527205 | 1.58 | 1.48
2020-08-31 | 16:00 |  | 2020/8/31 16:00 | 1.544789 | 1.551789 | 1.549789 | 1.543789 | 1.545789 | 1.550789 | 1.548789 | 1.547789 | 1.546789 | Wed | 1.547789 | 1.551789 | 1.543789 | 0.008 | 1.46 | 1.6 | 1.532597 | 1.53 | 1.527205 | 1.58 | 1.48
2020-09-01 | 8:00 | 20200901B | 2020/9/1 8:00 | 1.540239 | 1.547239 | 1.545239 | 1.539239 | 1.541239 | 1.546239 | 1.544239 | 1.543239 | 1.542239 | Thu | 1.543239 | 1.547239 | 1.539239 | 0.008 | 1.46 | 1.6 | 1.532597 | 1.53 | 1.527205 | 1.58 | 1.48
2020-09-01 | 10:00 |  | 2020/9/1 10:00 | 1.543 | 1.55 | 1.548 | 1.542 | 1.544 | 1.549 | 1.547 | 1.546 | 1.545 | Thu | 1.546 | 1.55 | 1.542 | 0.008 | 1.46 | 1.6 | 1.532597 | 1.53 | 1.527205 | 1.58 | 1.48
2020-09-01 | 12:00 |  | 2020/9/1 12:00 | 1.54 | 1.547 | 1.545 | 1.539 | 1.541 | 1.546 | 1.544 | 1.543 | 1.542 | Thu | 1.543 | 1.547 | 1.539 | 0.008 | 1.46 | 1.6 | 1.532597 | 1.53 | 1.527205 | 1.58 | 1.48
2020-09-01 | 14:00 |  | 2020/9/1 14:00 | 1.542 | 1.549 | 1.547 | 1.541 | 1.543 | 1.548 | 1.546 | 1.545 | 1.544 | Thu | 1.545 | 1.549 | 1.541 | 0.008 | 1.46 | 1.6 | 1.532597 | 1.53 | 1.527205 | 1.58 | 1.48
2020-09-01 | 16:00 |  | 2020/9/1 16:00 | 1.54 | 1.547 | 1.545 | 1.539 | 1.541 | 1.546 | 1.544 | 1.543 | 1.542 | Thu | 1.543 | 1.547 | 1.539 | 0.008 | 1.46 | 1.6 | 1.532597 | 1.53 | 1.527205 | 1.58 | 1.48
2020-09-02 | 8:00 | 20200902B | 2020/9/2 8:00 | 1.54 | 1.547 | 1.545 | 1.539 | 1.541 | 1.546 | 1.544 | 1.543 | 1.542 | Fri | 1.543 | 1.547 | 1.539 | 0.008 | 1.46 | 1.6 | 1.532597 | 1.53 | 1.527205 | 1.58 | 1.48
2020-09-02 | 10:00 |  | 2020/9/2 10:00 | 1.54321 | 1.55021 | 1.54821 | 1.54221 | 1.54421 | 1.54921 | 1.54721 | 1.54621 | 1.54521 | Fri | 1.54621 | 1.55021 | 1.54221 | 0.008 | 1.46 | 1.6 | 1.532597 | 1.53 | 1.527205 | 1.58 | 1.48
2020-09-02 | 12:00 |  | 2020/9/2 12:00 | 1.54321 | 1.55021 | 1.54821 | 1.54221 | 1.54421 | 1.54921 | 1.54721 | 1.54621 | 1.54521 | Fri | 1.54621 | 1.55021 | 1.54221 | 0.008 | 1.46 | 1.6 | 1.532597 | 1.53 | 1.527205 | 1.58 | 1.48
2020-09-02 | 14:00 |  | 2020/9/2 14:00 | 1.542439 | 1.549439 | 1.547439 | 1.541439 | 1.543439 | 1.548439 | 1.546439 | 1.545439 | 1.544439 | Fri | 1.545439 | 1.549439 | 1.541439 | 0.008 | 1.46 | 1.6 | 1.532597 | 1.53 | 1.527205 | 1.58 | 1.48
2020-09-02 | 16:00 |  | 2020/9/2 16:00 | 1.542439 | 1.549439 | 1.547439 | 1.541439 | 1.543439 | 1.548439 | 1.546439 | 1.545439 | 1.544439 | Fri | 1.545439 | 1.549439 | 1.541439 | 0.008 | 1.46 | 1.6 | 1.532597 | 1.53 | 1.527205 | 1.58 | 1.48
2020-09-03 | 8:00 | 20200903B | 2020/9/3 8:00 | 1.555 | 1.562 | 1.56 | 1.554 | 1.556 | 1.561 | 1.559 | 1.558 | 1.557 | Mon | 1.558 | 1.562 | 1.554 | 0.008 | 1.46 | 1.6 | 1.532597 | 1.53 | 1.527205 | 1.58 | 1.48
2020-09-03 | 10:00 |  | 2020/9/3 10:00 | 1.54192 | 1.54892 | 1.54692 | 1.54092 | 1.54292 | 1.54792 | 1.54592 | 1.54492 | 1.54392 | Mon | 1.54492 | 1.54892 | 1.54092 | 0.008 | 1.46 | 1.6 | 1.532597 | 1.53 | 1.527205 | 1.58 | 1.48
2020-09-03 | 12:00 |  | 2020/9/3 12:00 | 1.54192 | 1.54892 | 1.54692 | 1.54092 | 1.54292 | 1.54792 | 1.54592 | 1.54492 | 1.54392 | Mon | 1.54492 | 1.54892 | 1.54092 | 0.008 | 1.46 | 1.6 | 1.532597 | 1.53 | 1.527205 | 1.58 | 1.48
2020-09-03 | 14:00 |  | 2020/9/3 14:00 | 1.525 | 1.532 | 1.53 | 1.524 | 1.526 | 1.531 | 1.529 | 1.528 | 1.527 | Mon | 1.528 | 1.532 | 1.524 | 0.008 | 1.46 | 1.6 | 1.532597 | 1.53 | 1.527205 | 1.58 | 1.48
2020-09-03 | 16:00 |  | 2020/9/3 16:00 | 1.539037 | 1.546037 | 1.544037 | 1.538037 | 1.540037 | 1.545037 | 1.543037 | 1.542037 | 1.541037 | Mon | 1.542037 | 1.546037 | 1.538037 | 0.008 | 1.46 | 1.6 | 1.532597 | 1.53 | 1.527205 | 1.58 | 1.48
2020-09-04 | 8:00 | 20200904B | 2020/9/4 8:00 | 1.564863 | 1.571863 | 1.569863 | 1.563863 | 1.565863 | 1.570863 | 1.568863 | 1.567863 | 1.566863 | Tue | 1.567863 | 1.571863 | 1.563863 | 0.008 | 1.46 | 1.6 | 1.532597 | 1.53 | 1.527205 | 1.58 | 1.48
2020-09-04 | 10:00 |  | 2020/9/4 10:00 | 1.54 | 1.547 | 1.545 | 1.539 | 1.541 | 1.546 | 1.544 | 1.543 | 1.542 | Tue | 1.543 | 1.547 | 1.539 | 0.008 | 1.46 | 1.6 | 1.532597 | 1.53 | 1.527205 | 1.58 | 1.48
2020-09-04 | 12:00 |  | 2020/9/4 12:00 | 1.534826 | 1.541826 | 1.539826 | 1.533826 | 1.535826 | 1.540826 | 1.538826 | 1.537826 | 1.536826 | Tue | 1.537826 | 1.541826 | 1.533826 | 0.008 | 1.46 | 1.6 | 1.532597 | 1.53 | 1.527205 | 1.58 | 1.48
2020-09-04 | 14:00 |  | 2020/9/4 14:00 | 1.54 | 1.547 | 1.545 | 1.539 | 1.541 | 1.546 | 1.544 | 1.543 | 1.542 | Tue | 1.543 | 1.547 | 1.539 | 0.008 | 1.46 | 1.6 | 1.532597 | 1.53 | 1.527205 | 1.58 | 1.48
2020-09-04 | 16:00 |  | 2020/9/4 16:00 | 1.54 | 1.547 | 1.545 | 1.539 | 1.541 | 1.546 | 1.544 | 1.543 | 1.542 | Tue | 1.543 | 1.547 | 1.539 | 0.008 | 1.46 | 1.6 | 1.532597 | 1.53 | 1.527205 | 1.58 | 1.48
2020-09-05 | 8:00 | 20200905B | 2020/9/5 8:00 | 1.536029 | 1.543029 | 1.541029 | 1.535029 | 1.537029 | 1.542029 | 1.540029 | 1.539029 | 1.538029 | Wed | 1.539029 | 1.543029 | 1.535029 | 0.008 | 1.46 | 1.6 | 1.532597 | 1.53 | 1.527205 | 1.58 | 1.48
2020-09-05 | 10:00 |  | 2020/9/5 10:00 | 1.535529 | 1.542529 | 1.540529 | 1.534529 | 1.536529 | 1.541529 | 1.539529 | 1.538529 | 1.537529 | Wed | 1.538529 | 1.542529 | 1.534529 | 0.008 | 1.46 | 1.6 | 1.532597 | 1.53 | 1.527205 | 1.58 | 1.48
2020-09-05 | 12:00 |  | 2020/9/5 12:00 | 1.535529 | 1.542529 | 1.540529 | 1.534529 | 1.536529 | 1.541529 | 1.539529 | 1.538529 | 1.537529 | Wed | 1.538529 | 1.542529 | 1.534529 | 0.008 | 1.46 | 1.6 | 1.532597 | 1.53 | 1.527205 | 1.58 | 1.48
2020-09-05 | 14:00 |  | 2020/9/5 14:00 | 1.535529 | 1.542529 | 1.540529 | 1.534529 | 1.536529 | 1.541529 | 1.539529 | 1.538529 | 1.537529 | Wed | 1.538529 | 1.542529 | 1.534529 | 0.008 | 1.46 | 1.6 | 1.532597 | 1.53 | 1.527205 | 1.58 | 1.48
2020-09-05 | 16:00 |  | 2020/9/5 16:00 | 1.535529 | 1.542529 | 1.540529 | 1.534529 | 1.536529 | 1.541529 | 1.539529 | 1.538529 | 1.537529 | Wed | 1.538529 | 1.542529 | 1.534529 | 0.008 | 1.46 | 1.6 | 1.532597 | 1.53 | 1.527205 | 1.58 | 1.48
2020-09-06 | 8:00 | 20200906B | 2020/9/6 8:00 | 1.535529 | 1.542529 | 1.540529 | 1.534529 | 1.536529 | 1.541529 | 1.539529 | 1.538529 | 1.537529 | Thu | 1.538529 | 1.542529 | 1.534529 | 0.008 | 1.46 | 1.6 | 1.532597 | 1.53 | 1.527205 | 1.58 | 1.48
2020-09-06 | 10:00 |  | 2020/9/6 10:00 | 1.526 | 1.533 | 1.531 | 1.525 | 1.527 | 1.532 | 1.53 | 1.529 | 1.528 | Thu | 1.529 | 1.533 | 1.525 | 0.008 | 1.46 | 1.6 | 1.532597 | 1.53 | 1.527205 | 1.58 | 1.48
2020-09-06 | 12:00 |  | 2020/9/6 12:00 | 1.528 | 1.535 | 1.533 | 1.527 | 1.529 | 1.534 | 1.532 | 1.531 | 1.53 | Thu | 1.531 | 1.535 | 1.527 | 0.008 | 1.46 | 1.6 | 1.532597 | 1.53 | 1.527205 | 1.58 | 1.48
2020-09-06 | 14:00 |  | 2020/9/6 14:00 | 1.544823 | 1.551823 | 1.549823 | 1.543823 | 1.545823 | 1.550823 | 1.548823 | 1.547823 | 1.546823 | Thu | 1.547823 | 1.551823 | 1.543823 | 0.008 | 1.46 | 1.6 | 1.532597 | 1.53 | 1.527205 | 1.58 | 1.48
2020-09-06 | 16:00 |  | 2020/9/6 16:00 | 1.528 | 1.535 | 1.533 | 1.527 | 1.529 | 1.534 | 1.532 | 1.531 | 1.53 | Thu | 1.531 | 1.535 | 1.527 | 0.008 | 1.46 | 1.6 | 1.532597 | 1.53 | 1.527205 | 1.58 | 1.48
2020-09-07 | 8:00 | 20200907B | 2020/9/7 8:00 | 1.54 | 1.547 | 1.545 | 1.539 | 1.541 | 1.546 | 1.544 | 1.543 | 1.542 | Fri | 1.543 | 1.547 | 1.539 | 0.008 | 1.46 | 1.6 | 1.532597 | 1.53 | 1.527205 | 1.58 | 1.48
2020-09-07 | 10:00 |  | 2020/9/7 10:00 | 1.528 | 1.535 | 1.533 | 1.527 | 1.529 | 1.534 | 1.532 | 1.531 | 1.53 | Fri | 1.531 | 1.535 | 1.527 | 0.008 | 1.46 | 1.6 | 1.532597 | 1.53 | 1.527205 | 1.58 | 1.48
2020-09-07 | 12:00 |  | 2020/9/7 12:00 | 1.544514 | 1.551514 | 1.549514 | 1.543514 | 1.545514 | 1.550514 | 1.548514 | 1.547514 | 1.546514 | Fri | 1.547514 | 1.551514 | 1.543514 | 0.008 | 1.46 | 1.6 | 1.532597 | 1.53 | 1.527205 | 1.58 | 1.48
2020-09-07 | 14:00 |  | 2020/9/7 14:00 | 1.531561 | 1.538561 | 1.536561 | 1.530561 | 1.532561 | 1.537561 | 1.535561 | 1.534561 | 1.533561 | Fri | 1.534561 | 1.538561 | 1.530561 | 0.008 | 1.46 | 1.6 | 1.532597 | 1.53 | 1.527205 | 1.58 | 1.48
2020-09-07 | 16:00 |  | 2020/9/7 16:00 | 1.538769 | 1.545769 | 1.543769 | 1.537769 | 1.539769 | 1.544769 | 1.542769 | 1.541769 | 1.540769 | Fri | 1.541769 | 1.545769 | 1.537769 | 0.008 | 1.46 | 1.6 | 1.532597 | 1.53 | 1.527205 | 1.58 | 1.48
2020-09-08 | 8:00 | 20200908B | 2020/9/8 8:00 | 1.562 | 1.569 | 1.567 | 1.561 | 1.563 | 1.568 | 1.566 | 1.565 | 1.564 | Mon | 1.565 | 1.569 | 1.561 | 0.008 | 1.46 | 1.6 | 1.532597 | 1.53 | 1.527205 | 1.58 | 1.48
2020-09-08 | 10:00 |  | 2020/9/8 10:00 | 1.524 | 1.531 | 1.529 | 1.523 | 1.525 | 1.53 | 1.528 | 1.527 | 1.526 | Mon | 1.527 | 1.531 | 1.523 | 0.008 | 1.46 | 1.6 | 1.532597 | 1.53 | 1.527205 | 1.58 | 1.48
2020-09-08 | 12:00 |  | 2020/9/8 12:00 | 1.525 | 1.532 | 1.53 | 1.524 | 1.526 | 1.531 | 1.529 | 1.528 | 1.527 | Mon | 1.528 | 1.532 | 1.524 | 0.008 | 1.46 | 1.6 | 1.532597 | 1.53 | 1.527205 | 1.58 | 1.48
2020-09-08 | 14:00 |  | 2020/9/8 14:00 | 1.54 | 1.547 | 1.545 | 1.539 | 1.541 | 1.546 | 1.544 | 1.543 | 1.542 | Mon | 1.543 | 1.547 | 1.539 | 0.008 | 1.46 | 1.6 | 1.532597 | 1.53 | 1.527205 | 1.58 | 1.48
2020-09-08 | 16:00 |  | 2020/9/8 16:00 | 1.533794 | 1.540794 | 1.538794 | 1.532794 | 1.534794 | 1.539794 | 1.537794 | 1.536794 | 1.535794 | Mon | 1.536794 | 1.540794 | 1.532794 | 0.008 | 1.46 | 1.6 | 1.532597 | 1.53 | 1.527205 | 1.58 | 1.48
2020-09-09 | 8:00 | 20200909B | 2020/9/9 8:00 | 1.54 | 1.547 | 1.545 | 1.539 | 1.541 | 1.546 | 1.544 | 1.543 | 1.542 | Tue | 1.543 | 1.547 | 1.539 | 0.008 | 1.46 | 1.6 | 1.532597 | 1.53 | 1.527205 | 1.58 | 1.48
2020-09-09 | 10:00 |  | 2020/9/9 10:00 | 1.54458 | 1.55158 | 1.54958 | 1.54358 | 1.54558 | 1.55058 | 1.54858 | 1.54758 | 1.54658 | Tue | 1.54758 | 1.55158 | 1.54358 | 0.008 | 1.46 | 1.6 | 1.532597 | 1.53 | 1.527205 | 1.58 | 1.48
2020-09-09 | 12:00 |  | 2020/9/9 12:00 | 1.544944 | 1.551944 | 1.549944 | 1.543944 | 1.545944 | 1.550944 | 1.548944 | 1.547944 | 1.546944 | Tue | 1.547944 | 1.551944 | 1.543944 | 0.008 | 1.46 | 1.6 | 1.532597 | 1.53 | 1.527205 | 1.58 | 1.48
2020-09-09 | 14:00 |  | 2020/9/9 14:00 | 1.544944 | 1.551944 | 1.549944 | 1.543944 | 1.545944 | 1.550944 | 1.548944 | 1.547944 | 1.546944 | Tue | 1.547944 | 1.551944 | 1.543944 | 0.008 | 1.46 | 1.6 | 1.532597 | 1.53 | 1.527205 | 1.58 | 1.48
2020-09-09 | 16:00 |  | 2020/9/9 16:00 | 1.526 | 1.533 | 1.531 | 1.525 | 1.527 | 1.532 | 1.53 | 1.529 | 1.528 | Tue | 1.529 | 1.533 | 1.525 | 0.008 | 1.46 | 1.6 | 1.532597 | 1.53 | 1.527205 | 1.58 | 1.48
2020-09-10 | 8:00 | 20200910B | 2020/9/10 8:00 | 1.546082 | 1.553082 | 1.551082 | 1.545082 | 1.547082 | 1.552082 | 1.550082 | 1.549082 | 1.548082 | Wed | 1.549082 | 1.553082 | 1.545082 | 0.008 | 1.46 | 1.6 | 1.532597 | 1.53 | 1.527205 | 1.58 | 1.48
2020-09-10 | 10:00 |  | 2020/9/10 10:00 | 1.544791 | 1.551791 | 1.549791 | 1.543791 | 1.545791 | 1.550791 | 1.548791 | 1.547791 | 1.546791 | Wed | 1.547791 | 1.551791 | 1.543791 | 0.008 | 1.46 | 1.6 | 1.532597 | 1.53 | 1.527205 | 1.58 | 1.48
2020-09-10 | 12:00 |  | 2020/9/10 12:00 | 1.543459 | 1.550459 | 1.548459 | 1.542459 | 1.544459 | 1.549459 | 1.547459 | 1.546459 | 1.545459 | Wed | 1.546459 | 1.550459 | 1.542459 | 0.008 | 1.46 | 1.6 | 1.532597 | 1.53 | 1.527205 | 1.58 | 1.48
2020-09-10 | 14:00 |  | 2020/9/10 14:00 | 1.54073 | 1.54773 | 1.54573 | 1.53973 | 1.54173 | 1.54673 | 1.54473 | 1.54373 | 1.54273 | Wed | 1.54373 | 1.54773 | 1.53973 | 0.008 | 1.46 | 1.6 | 1.532597 | 1.53 | 1.527205 | 1.58 | 1.48
2020-09-10 | 16:00 |  | 2020/9/10 16:00 | 1.540557 | 1.547557 | 1.545557 | 1.539557 | 1.541557 | 1.546557 | 1.544557 | 1.543557 | 1.542557 | Wed | 1.543557 | 1.547557 | 1.539557 | 0.008 | 1.46 | 1.6 | 1.532597 | 1.53 | 1.527205 | 1.58 | 1.48
2020-09-11 | 8:00 | 20200911A | 2020/9/11 8:00 | 1.548913 | 1.555913 | 1.553913 | 1.547913 | 1.549913 | 1.554913 | 1.552913 | 1.551913 | 1.550913 | Thu | 1.551913 | 1.555913 | 1.547913 | 0.008 | 1.46 | 1.6 | 1.532597 | 1.53 | 1.527205 | 1.58 | 1.48
2020-09-11 | 10:00 |  | 2020/9/11 10:00 | 1.544923 | 1.551923 | 1.549923 | 1.543923 | 1.545923 | 1.550923 | 1.548923 | 1.547923 | 1.546923 | Thu | 1.547923 | 1.551923 | 1.543923 | 0.008 | 1.46 | 1.6 | 1.532597 | 1.53 | 1.527205 | 1.58 | 1.48
2020-09-11 | 12:00 |  | 2020/9/11 12:00 | 1.536726 | 1.543726 | 1.541726 | 1.535726 | 1.537726 | 1.542726 | 1.540726 | 1.539726 | 1.538726 | Thu | 1.539726 | 1.543726 | 1.535726 | 0.008 | 1.46 | 1.6 | 1.532597 | 1.53 | 1.527205 | 1.58 | 1.48
2020-09-11 | 14:00 |  | 2020/9/11 14:00 | 1.527 | 1.534 | 1.532 | 1.526 | 1.528 | 1.533 | 1.531 | 1.53 | 1.529 | Thu | 1.53 | 1.534 | 1.526 | 0.008 | 1.46 | 1.6 | 1.532597 | 1.53 | 1.527205 | 1.58 | 1.48
2020-09-11 | 16:00 |  | 2020/9/11 16:00 | 1.526 | 1.533 | 1.531 | 1.525 | 1.527 | 1.532 | 1.53 | 1.529 | 1.528 | Thu | 1.529 | 1.533 | 1.525 | 0.008 | 1.46 | 1.6 | 1.532597 | 1.53 | 1.527205 | 1.58 | 1.48
2020-09-12 | 8:00 | 20200912B | 2020/9/12 8:00 | 1.54 | 1.547 | 1.545 | 1.539 | 1.541 | 1.546 | 1.544 | 1.543 | 1.542 | Fri | 1.543 | 1.547 | 1.539 | 0.008 | 1.46 | 1.6 | 1.532597 | 1.53 | 1.527205 | 1.58 | 1.48
2020-09-12 | 10:00 |  | 2020/9/12 10:00 | 1.54 | 1.547 | 1.545 | 1.539 | 1.541 | 1.546 | 1.544 | 1.543 | 1.542 | Fri | 1.543 | 1.547 | 1.539 | 0.008 | 1.46 | 1.6 | 1.532597 | 1.53 | 1.527205 | 1.58 | 1.48
2020-09-12 | 12:00 |  | 2020/9/12 12:00 | 1.534888 | 1.541888 | 1.539888 | 1.533888 | 1.535888 | 1.540888 | 1.538888 | 1.537888 | 1.536888 | Fri | 1.537888 | 1.541888 | 1.533888 | 0.008 | 1.46 | 1.6 | 1.532597 | 1.53 | 1.527205 | 1.58 | 1.48
2020-09-12 | 14:00 |  | 2020/9/12 14:00 | 1.526 | 1.533 | 1.531 | 1.525 | 1.527 | 1.532 | 1.53 | 1.529 | 1.528 | Fri | 1.529 | 1.533 | 1.525 | 0.008 | 1.46 | 1.6 | 1.532597 | 1.53 | 1.527205 | 1.58 | 1.48
2020-09-12 | 16:00 |  | 2020/9/12 16:00 | 1.527 | 1.534 | 1.532 | 1.526 | 1.528 | 1.533 | 1.531 | 1.53 | 1.529 | Fri | 1.53 | 1.534 | 1.526 | 0.008 | 1.46 | 1.6 | 1.532597 | 1.53 | 1.527205 | 1.58 | 1.48
2020-09-13 | 8:00 | 202009013B | 2020/9/13 8:00 | 1.557 | 1.564 | 1.562 | 1.556 | 1.558 | 1.563 | 1.561 | 1.56 | 1.559 | Mon | 1.56 | 1.564 | 1.556 | 0.008 | 1.46 | 1.6 | 1.532597 | 1.53 | 1.527205 | 1.58 | 1.48
2020-09-13 | 10:00 |  | 2020/9/13 10:00 | 1.541356 | 1.548356 | 1.546356 | 1.540356 | 1.542356 | 1.547356 | 1.545356 | 1.544356 | 1.543356 | Mon | 1.544356 | 1.548356 | 1.540356 | 0.008 | 1.46 | 1.6 | 1.532597 | 1.53 | 1.527205 | 1.58 | 1.48
2020-09-13 | 12:00 |  | 2020/9/13 12:00 | 1.537559 | 1.544559 | 1.542559 | 1.536559 | 1.538559 | 1.543559 | 1.541559 | 1.540559 | 1.539559 | Mon | 1.540559 | 1.544559 | 1.536559 | 0.008 | 1.46 | 1.6 | 1.532597 | 1.53 | 1.527205 | 1.58 | 1.48
2020-09-13 | 14:00 |  | 2020/9/13 14:00 | 1.537559 | 1.544559 | 1.542559 | 1.536559 | 1.538559 | 1.543559 | 1.541559 | 1.540559 | 1.539559 | Mon | 1.540559 | 1.544559 | 1.536559 | 0.008 | 1.46 | 1.6 | 1.532597 | 1.53 | 1.527205 | 1.58 | 1.48
2020-09-13 | 16:00 |  | 2020/9/13 16:00 | 1.537194 | 1.544194 | 1.542194 | 1.536194 | 1.538194 | 1.543194 | 1.541194 | 1.540194 | 1.539194 | Mon | 1.540194 | 1.544194 | 1.536194 | 0.008 | 1.46 | 1.6 | 1.532597 | 1.53 | 1.527205 | 1.58 | 1.48
2020-09-14 | 8:00 | 202009014B | 2020/9/14 8:00 | 1.54642 | 1.55342 | 1.55142 | 1.54542 | 1.54742 | 1.55242 | 1.55042 | 1.54942 | 1.54842 | Tue | 1.54942 | 1.55342 | 1.54542 | 0.008 | 1.46 | 1.6 | 1.532597 | 1.53 | 1.527205 | 1.58 | 1.48
2020-09-14 | 10:00 |  | 2020/9/14 10:00 | 1.539996 | 1.546996 | 1.544996 | 1.538996 | 1.540996 | 1.545996 | 1.543996 | 1.542996 | 1.541996 | Tue | 1.542996 | 1.546996 | 1.538996 | 0.008 | 1.46 | 1.6 | 1.532597 | 1.53 | 1.527205 | 1.58 | 1.48
2020-09-14 | 12:00 |  | 2020/9/14 12:00 | 1.539785 | 1.546785 | 1.544785 | 1.538785 | 1.540785 | 1.545785 | 1.543785 | 1.542785 | 1.541785 | Tue | 1.542785 | 1.546785 | 1.538785 | 0.008 | 1.46 | 1.6 | 1.532597 | 1.53 | 1.527205 | 1.58 | 1.48
2020-09-14 | 14:00 |  | 2020/9/14 14:00 | 1.539785 | 1.546785 | 1.544785 | 1.538785 | 1.540785 | 1.545785 | 1.543785 | 1.542785 | 1.541785 | Tue | 1.542785 | 1.546785 | 1.538785 | 0.008 | 1.46 | 1.6 | 1.532597 | 1.53 | 1.527205 | 1.58 | 1.48
2020-09-14 | 16:00 |  | 2020/9/14 16:00 | 1.539785 | 1.546785 | 1.544785 | 1.538785 | 1.540785 | 1.545785 | 1.543785 | 1.542785 | 1.541785 | Tue | 1.542785 | 1.546785 | 1.538785 | 0.008 | 1.46 | 1.6 | 1.532597 | 1.53 | 1.527205 | 1.58 | 1.48
2020-09-15 | 8:00 | 202009015B | 2020/9/15 8:00 | 1.549482 | 1.556482 | 1.554482 | 1.548482 | 1.550482 | 1.555482 | 1.553482 | 1.552482 | 1.551482 | Wed | 1.552482 | 1.556482 | 1.548482 | 0.008 | 1.46 | 1.6 | 1.532597 | 1.53 | 1.527205 | 1.58 | 1.48
2020-09-15 | 10:00 |  | 2020/9/15 10:00 | 1.526 | 1.533 | 1.531 | 1.525 | 1.527 | 1.532 | 1.53 | 1.529 | 1.528 | Wed | 1.529 | 1.533 | 1.525 | 0.008 | 1.46 | 1.6 | 1.532597 | 1.53 | 1.527205 | 1.58 | 1.48
2020-09-15 | 12:00 |  | 2020/9/15 12:00 | 1.528 | 1.535 | 1.533 | 1.527 | 1.529 | 1.534 | 1.532 | 1.531 | 1.53 | Wed | 1.531 | 1.535 | 1.527 | 0.008 | 1.46 | 1.6 | 1.532597 | 1.53 | 1.527205 | 1.58 | 1.48
2020-09-15 | 14:00 |  | 2020/9/15 14:00 | 1.543167 | 1.550167 | 1.548167 | 1.542167 | 1.544167 | 1.549167 | 1.547167 | 1.546167 | 1.545167 | Wed | 1.546167 | 1.550167 | 1.542167 | 0.008 | 1.46 | 1.6 | 1.532597 | 1.53 | 1.527205 | 1.58 | 1.48
2020-09-15 | 16:00 |  | 2020/9/15 16:00 | 1.528 | 1.535 | 1.533 | 1.527 | 1.529 | 1.534 | 1.532 | 1.531 | 1.53 | Wed | 1.531 | 1.535 | 1.527 | 0.008 | 1.46 | 1.6 | 1.532597 | 1.53 | 1.527205 | 1.58 | 1.48
2020-09-16 | 8:00 | 202009016B | 2020/9/16 8:00 | 1.54 | 1.547 | 1.545 | 1.539 | 1.541 | 1.546 | 1.544 | 1.543 | 1.542 | Thu | 1.543 | 1.547 | 1.539 | 0.008 | 1.46 | 1.6 | 1.532597 | 1.53 | 1.527205 | 1.58 | 1.48
2020-09-16 | 10:00 |  | 2020/9/16 10:00 | 1.54 | 1.547 | 1.545 | 1.539 | 1.541 | 1.546 | 1.544 | 1.543 | 1.542 | Thu | 1.543 | 1.547 | 1.539 | 0.008 | 1.46 | 1.6 | 1.532597 | 1.53 | 1.527205 | 1.58 | 1.48
2020-09-16 | 12:00 |  | 2020/9/16 12:00 | 1.535148 | 1.542148 | 1.540148 | 1.534148 | 1.536148 | 1.541148 | 1.539148 | 1.538148 | 1.537148 | Thu | 1.538148 | 1.542148 | 1.534148 | 0.008 | 1.46 | 1.6 | 1.532597 | 1.53 | 1.527205 | 1.58 | 1.48
2020-09-16 | 14:00 |  | 2020/9/16 14:00 | 1.539054 | 1.546054 | 1.544054 | 1.538054 | 1.540054 | 1.545054 | 1.543054 | 1.542054 | 1.541054 | Thu | 1.542054 | 1.546054 | 1.538054 | 0.008 | 1.46 | 1.6 | 1.532597 | 1.53 | 1.527205 | 1.58 | 1.48
2020-09-16 | 16:00 |  | 2020/9/16 16:00 | 1.540139 | 1.547139 | 1.545139 | 1.539139 | 1.541139 | 1.546139 | 1.544139 | 1.543139 | 1.542139 | Thu | 1.543139 | 1.547139 | 1.539139 | 0.008 | 1.46 | 1.6 | 1.532597 | 1.53 | 1.527205 | 1.58 | 1.48
2020-09-17 | 8:00 | 202009017B | 2020/9/17 8:00 | 1.540139 | 1.547139 | 1.545139 | 1.539139 | 1.541139 | 1.546139 | 1.544139 | 1.543139 | 1.542139 | Fri | 1.543139 | 1.547139 | 1.539139 | 0.008 | 1.46 | 1.6 | 1.532597 | 1.53 | 1.527205 | 1.58 | 1.48
2020-09-17 | 10:00 |  | 2020/9/17 10:00 | 1.540139 | 1.547139 | 1.545139 | 1.539139 | 1.541139 | 1.546139 | 1.544139 | 1.543139 | 1.542139 | Fri | 1.543139 | 1.547139 | 1.539139 | 0.008 | 1.46 | 1.6 | 1.532597 | 1.53 | 1.527205 | 1.58 | 1.48
2020-09-17 | 12:00 |  | 2020/9/17 12:00 | 1.541287 | 1.548287 | 1.546287 | 1.540287 | 1.542287 | 1.547287 | 1.545287 | 1.544287 | 1.543287 | Fri | 1.544287 | 1.548287 | 1.540287 | 0.008 | 1.46 | 1.6 | 1.532597 | 1.53 | 1.527205 | 1.58 | 1.48
2020-09-17 | 14:00 |  | 2020/9/17 14:00 | 1.544546 | 1.551546 | 1.549546 | 1.543546 | 1.545546 | 1.550546 | 1.548546 | 1.547546 | 1.546546 | Fri | 1.547546 | 1.551546 | 1.543546 | 0.008 | 1.46 | 1.6 | 1.532597 | 1.53 | 1.527205 | 1.58 | 1.48
2020-09-17 | 16:00 |  | 2020/9/17 16:00 | 1.544737 | 1.551737 | 1.549737 | 1.543737 | 1.545737 | 1.550737 | 1.548737 | 1.547737 | 1.546737 | Fri | 1.547737 | 1.551737 | 1.543737 | 0.008 | 1.46 | 1.6 | 1.532597 | 1.53 | 1.527205 | 1.58 | 1.48
2020-09-18 | 8:00 | 202009018B | 2020/9/18 8:00 | 1.555 | 1.562 | 1.56 | 1.554 | 1.556 | 1.561 | 1.559 | 1.558 | 1.557 | Mon | 1.558 | 1.562 | 1.554 | 0.008 | 1.46 | 1.6 | 1.532597 | 1.53 | 1.527205 | 1.58 | 1.48
2020-09-18 | 10:00 |  | 2020/9/18 10:00 | 1.555 | 1.562 | 1.56 | 1.554 | 1.556 | 1.561 | 1.559 | 1.558 | 1.557 | Mon | 1.558 | 1.562 | 1.554 | 0.008 | 1.46 | 1.6 | 1.532597 | 1.53 | 1.527205 | 1.58 | 1.48
2020-09-18 | 12:00 |  | 2020/9/18 12:00 | 1.525 | 1.532 | 1.53 | 1.524 | 1.526 | 1.531 | 1.529 | 1.528 | 1.527 | Mon | 1.528 | 1.532 | 1.524 | 0.008 | 1.46 | 1.6 | 1.532597 | 1.53 | 1.527205 | 1.58 | 1.48
2020-09-18 | 14:00 |  | 2020/9/18 14:00 | 1.53988 | 1.54688 | 1.54488 | 1.53888 | 1.54088 | 1.54588 | 1.54388 | 1.54288 | 1.54188 | Mon | 1.54288 | 1.54688 | 1.53888 | 0.008 | 1.46 | 1.6 | 1.532597 | 1.53 | 1.527205 | 1.58 | 1.48
2020-09-18 | 16:00 |  | 2020/9/18 16:00 | 1.54409 | 1.55109 | 1.54909 | 1.54309 | 1.54509 | 1.55009 | 1.54809 | 1.54709 | 1.54609 | Mon | 1.54709 | 1.55109 | 1.54309 | 0.008 | 1.46 | 1.6 | 1.532597 | 1.53 | 1.527205 | 1.58 | 1.48
2020-09-19 | 8:00 | 202009019B | 2020/9/19 8:00 | 1.534709 | 1.541709 | 1.539709 | 1.533709 | 1.535709 | 1.540709 | 1.538709 | 1.537709 | 1.536709 | Tue | 1.537709 | 1.541709 | 1.533709 | 0.008 | 1.46 | 1.6 | 1.532597 | 1.53 | 1.527205 | 1.58 | 1.48
2020-09-19 | 10:00 |  | 2020/9/19 10:00 | 1.533538 | 1.540538 | 1.538538 | 1.532538 | 1.534538 | 1.539538 | 1.537538 | 1.536538 | 1.535538 | Tue | 1.536538 | 1.540538 | 1.532538 | 0.008 | 1.46 | 1.6 | 1.532597 | 1.53 | 1.527205 | 1.58 | 1.48
2020-09-19 | 12:00 |  | 2020/9/19 12:00 | 1.526 | 1.533 | 1.531 | 1.525 | 1.527 | 1.532 | 1.53 | 1.529 | 1.528 | Tue | 1.529 | 1.533 | 1.525 | 0.008 | 1.46 | 1.6 | 1.532597 | 1.53 | 1.527205 | 1.58 | 1.48
2020-09-19 | 14:00 |  | 2020/9/19 14:00 | 1.54 | 1.547 | 1.545 | 1.539 | 1.541 | 1.546 | 1.544 | 1.543 | 1.542 | Tue | 1.543 | 1.547 | 1.539 | 0.008 | 1.46 | 1.6 | 1.532597 | 1.53 | 1.527205 | 1.58 | 1.48
2020-09-19 | 16:00 |  | 2020/9/19 16:00 | 1.544306 | 1.551306 | 1.549306 | 1.543306 | 1.545306 | 1.550306 | 1.548306 | 1.547306 | 1.546306 | Tue | 1.547306 | 1.551306 | 1.543306 | 0.008 | 1.46 | 1.6 | 1.532597 | 1.53 | 1.527205 | 1.58 | 1.48
2020-09-20 | 8:00 | 202009020B | 2020/9/20 8:00 | 1.545115 | 1.552115 | 1.550115 | 1.544115 | 1.546115 | 1.551115 | 1.549115 | 1.548115 | 1.547115 | Wed | 1.548115 | 1.552115 | 1.544115 | 0.008 | 1.46 | 1.6 | 1.532597 | 1.53 | 1.527205 | 1.58 | 1.48
2020-09-20 | 10:00 |  | 2020/9/20 10:00 | 1.542955 | 1.549955 | 1.547955 | 1.541955 | 1.543955 | 1.548955 | 1.546955 | 1.545955 | 1.544955 | Wed | 1.545955 | 1.549955 | 1.541955 | 0.008 | 1.46 | 1.6 | 1.532597 | 1.53 | 1.527205 | 1.58 | 1.48
2020-09-20 | 12:00 |  | 2020/9/20 12:00 | 1.542955 | 1.549955 | 1.547955 | 1.541955 | 1.543955 | 1.548955 | 1.546955 | 1.545955 | 1.544955 | Wed | 1.545955 | 1.549955 | 1.541955 | 0.008 | 1.46 | 1.6 | 1.532597 | 1.53 | 1.527205 | 1.58 | 1.48
2020-09-20 | 14:00 |  | 2020/9/20 14:00 | 1.526 | 1.533 | 1.531 | 1.525 | 1.527 | 1.532 | 1.53 | 1.529 | 1.528 | Wed | 1.529 | 1.533 | 1.525 | 0.008 | 1.46 | 1.6 | 1.532597 | 1.53 | 1.527205 | 1.58 | 1.48
2020-09-20 | 16:00 |  | 2020/9/20 16:00 | 1.527 | 1.534 | 1.532 | 1.526 | 1.528 | 1.533 | 1.531 | 1.53 | 1.529 | Wed | 1.53 | 1.534 | 1.526 | 0.008 | 1.46 | 1.6 | 1.532597 | 1.53 | 1.527205 | 1.58 | 1.48
2020-09-21 | 8:00 | 202009021B | 2020/9/21 8:00 | 1.54 | 1.547 | 1.545 | 1.539 | 1.541 | 1.546 | 1.544 | 1.543 | 1.542 | Thu | 1.543 | 1.547 | 1.539 | 0.008 | 1.46 | 1.6 | 1.532597 | 1.53 | 1.527205 | 1.58 | 1.48
2020-09-21 | 10:00 |  | 2020/9/21 10:00 | 1.542733 | 1.549733 | 1.547733 | 1.541733 | 1.543733 | 1.548733 | 1.546733 | 1.545733 | 1.544733 | Thu | 1.545733 | 1.549733 | 1.541733 | 0.008 | 1.46 | 1.6 | 1.532597 | 1.53 | 1.527205 | 1.58 | 1.48
2020-09-21 | 12:00 |  | 2020/9/21 12:00 | 1.530242 | 1.537242 | 1.535242 | 1.529242 | 1.531242 | 1.536242 | 1.534242 | 1.533242 | 1.532242 | Thu | 1.533242 | 1.537242 | 1.529242 | 0.008 | 1.46 | 1.6 | 1.532597 | 1.53 | 1.527205 | 1.58 | 1.48
2020-09-21 | 14:00 |  | 2020/9/21 14:00 | 1.539805 | 1.546805 | 1.544805 | 1.538805 | 1.540805 | 1.545805 | 1.543805 | 1.542805 | 1.541805 | Thu | 1.542805 | 1.546805 | 1.538805 | 0.008 | 1.46 | 1.6 | 1.532597 | 1.53 | 1.527205 | 1.58 | 1.48
2020-09-21 | 16:00 |  | 2020/9/21 16:00 | 1.530941 | 1.537941 | 1.535941 | 1.529941 | 1.531941 | 1.536941 | 1.534941 | 1.533941 | 1.532941 | Thu | 1.533941 | 1.537941 | 1.529941 | 0.008 | 1.46 | 1.6 | 1.532597 | 1.53 | 1.527205 | 1.58 | 1.48
2020-09-22 | 8:00 | 202009022B | 2020/9/22 8:00 | 1.54 | 1.547 | 1.545 | 1.539 | 1.541 | 1.546 | 1.544 | 1.543 | 1.542 | Fri | 1.543 | 1.547 | 1.539 | 0.008 | 1.46 | 1.6 | 1.532597 | 1.53 | 1.527205 | 1.58 | 1.48
2020-09-22 | 10:00 |  | 2020/9/22 10:00 | 1.526 | 1.533 | 1.531 | 1.525 | 1.527 | 1.532 | 1.53 | 1.529 | 1.528 | Fri | 1.529 | 1.533 | 1.525 | 0.008 | 1.46 | 1.6 | 1.532597 | 1.53 | 1.527205 | 1.58 | 1.48
2020-09-22 | 12:00 |  | 2020/9/22 12:00 | 1.528558 | 1.535558 | 1.533558 | 1.527558 | 1.529558 | 1.534558 | 1.532558 | 1.531558 | 1.530558 | Fri | 1.531558 | 1.535558 | 1.527558 | 0.008 | 1.46 | 1.6 | 1.532597 | 1.53 | 1.527205 | 1.58 | 1.48
2020-09-22 | 14:00 |  | 2020/9/22 14:00 | 1.528697 | 1.535697 | 1.533697 | 1.527697 | 1.529697 | 1.534697 | 1.532697 | 1.531697 | 1.530697 | Fri | 1.531697 | 1.535697 | 1.527697 | 0.008 | 1.46 | 1.6 | 1.532597 | 1.53 | 1.527205 | 1.58 | 1.48
2020-09-22 | 16:00 |  | 2020/9/22 16:00 | 1.535221 | 1.542221 | 1.540221 | 1.534221 | 1.536221 | 1.541221 | 1.539221 | 1.538221 | 1.537221 | Fri | 1.538221 | 1.542221 | 1.534221 | 0.008 | 1.46 | 1.6 | 1.532597 | 1.53 | 1.527205 | 1.58 | 1.48
2020-09-23 | 8:00 | 202009023B | 2020/9/23 8:00 | 1.556 | 1.563 | 1.561 | 1.555 | 1.557 | 1.562 | 1.56 | 1.559 | 1.558 | Mon | 1.559 | 1.563 | 1.555 | 0.008 | 1.46 | 1.6 | 1.532597 | 1.53 | 1.527205 | 1.58 | 1.48
2020-09-23 | 10:00 |  | 2020/9/23 10:00 | 1.530782 | 1.537782 | 1.535782 | 1.529782 | 1.531782 | 1.536782 | 1.534782 | 1.533782 | 1.532782 | Mon | 1.533782 | 1.537782 | 1.529782 | 0.008 | 1.46 | 1.6 | 1.532597 | 1.53 | 1.527205 | 1.58 | 1.48
2020-09-23 | 12:00 |  | 2020/9/23 12:00 | 1.524042 | 1.531042 | 1.529042 | 1.523042 | 1.525042 | 1.530042 | 1.528042 | 1.527042 | 1.526042 | Mon | 1.527042 | 1.531042 | 1.523042 | 0.008 | 1.46 | 1.6 | 1.532597 | 1.53 | 1.527205 | 1.58 | 1.48
2020-09-23 | 14:00 |  | 2020/9/23 14:00 | 1.527061 | 1.534061 | 1.532061 | 1.526061 | 1.528061 | 1.533061 | 1.531061 | 1.530061 | 1.529061 | Mon | 1.530061 | 1.534061 | 1.526061 | 0.008 | 1.46 | 1.6 | 1.532597 | 1.53 | 1.527205 | 1.58 | 1.48
2020-09-23 | 16:00 |  | 2020/9/23 16:00 | 1.534812 | 1.541812 | 1.539812 | 1.533812 | 1.535812 | 1.540812 | 1.538812 | 1.537812 | 1.536812 | Mon | 1.537812 | 1.541812 | 1.533812 | 0.008 | 1.46 | 1.6 | 1.532597 | 1.53 | 1.527205 | 1.58 | 1.48
2020-09-24 | 8:00 | 202009024B | 2020/9/24 8:00 | 1.537484 | 1.544484 | 1.542484 | 1.536484 | 1.538484 | 1.543484 | 1.541484 | 1.540484 | 1.539484 | Tue | 1.540484 | 1.544484 | 1.536484 | 0.008 | 1.46 | 1.6 | 1.532597 | 1.53 | 1.527205 | 1.58 | 1.48
2020-09-24 | 10:00 |  | 2020/9/24 10:00 | 1.529231 | 1.536231 | 1.534231 | 1.528231 | 1.530231 | 1.535231 | 1.533231 | 1.532231 | 1.531231 | Tue | 1.532231 | 1.536231 | 1.528231 | 0.008 | 1.46 | 1.6 | 1.532597 | 1.53 | 1.527205 | 1.58 | 1.48
2020-09-24 | 12:00 |  | 2020/9/24 12:00 | 1.529231 | 1.536231 | 1.534231 | 1.528231 | 1.530231 | 1.535231 | 1.533231 | 1.532231 | 1.531231 | Tue | 1.532231 | 1.536231 | 1.528231 | 0.008 | 1.46 | 1.6 | 1.532597 | 1.53 | 1.527205 | 1.58 | 1.48
2020-09-24 | 14:00 |  | 2020/9/24 14:00 | 1.525335 | 1.532335 | 1.530335 | 1.524335 | 1.526335 | 1.531335 | 1.529335 | 1.528335 | 1.527335 | Tue | 1.528335 | 1.532335 | 1.524335 | 0.008 | 1.46 | 1.6 | 1.532597 | 1.53 | 1.527205 | 1.58 | 1.48
2020-09-24 | 16:00 |  | 2020/9/24 16:00 | 1.525335 | 1.532335 | 1.530335 | 1.524335 | 1.526335 | 1.531335 | 1.529335 | 1.528335 | 1.527335 | Tue | 1.528335 | 1.532335 | 1.524335 | 0.008 | 1.46 | 1.6 | 1.532597 | 1.53 | 1.527205 | 1.58 | 1.48
2020-09-25 | 8:00 | 202009025B | 2020/9/25 8:00 | 1.538942 | 1.545942 | 1.543942 | 1.537942 | 1.539942 | 1.544942 | 1.542942 | 1.541942 | 1.540942 | Wed | 1.541942 | 1.545942 | 1.537942 | 0.008 | 1.46 | 1.6 | 1.532597 | 1.53 | 1.527205 | 1.58 | 1.48
2020-09-25 | 10:00 |  | 2020/9/25 10:00 | 1.537067 | 1.544067 | 1.542067 | 1.536067 | 1.538067 | 1.543067 | 1.541067 | 1.540067 | 1.539067 | Wed | 1.540067 | 1.544067 | 1.536067 | 0.008 | 1.46 | 1.6 | 1.532597 | 1.53 | 1.527205 | 1.58 | 1.48
2020-09-25 | 12:00 |  | 2020/9/25 12:00 | 1.529 | 1.536 | 1.534 | 1.528 | 1.53 | 1.535 | 1.533 | 1.532 | 1.531 | Wed | 1.532 | 1.536 | 1.528 | 0.008 | 1.46 | 1.6 | 1.532597 | 1.53 | 1.527205 | 1.58 | 1.48
2020-09-25 | 14:00 |  | 2020/9/25 14:00 | 1.521789 | 1.528789 | 1.526789 | 1.520789 | 1.522789 | 1.527789 | 1.525789 | 1.524789 | 1.523789 | Wed | 1.524789 | 1.528789 | 1.520789 | 0.008 | 1.46 | 1.6 | 1.532597 | 1.53 | 1.527205 | 1.58 | 1.48
2020-09-25 | 16:00 |  | 2020/9/25 16:00 | 1.528 | 1.535 | 1.533 | 1.527 | 1.529 | 1.534 | 1.532 | 1.531 | 1.53 | Wed | 1.531 | 1.535 | 1.527 | 0.008 | 1.46 | 1.6 | 1.532597 | 1.53 | 1.527205 | 1.58 | 1.48
2020-09-26 | 8:00 | 202009026B | 2020/9/26 8:00 | 1.528 | 1.535 | 1.533 | 1.527 | 1.529 | 1.534 | 1.532 | 1.531 | 1.53 | Thu | 1.531 | 1.535 | 1.527 | 0.008 | 1.46 | 1.6 | 1.532597 | 1.53 | 1.527205 | 1.58 | 1.48
2020-09-26 | 10:00 |  | 2020/9/26 10:00 | 1.528 | 1.535 | 1.533 | 1.527 | 1.529 | 1.534 | 1.532 | 1.531 | 1.53 | Thu | 1.531 | 1.535 | 1.527 | 0.008 | 1.46 | 1.6 | 1.532597 | 1.53 | 1.527205 | 1.58 | 1.48
2020-09-26 | 12:00 |  | 2020/9/26 12:00 | 1.52931 | 1.53631 | 1.53431 | 1.52831 | 1.53031 | 1.53531 | 1.53331 | 1.53231 | 1.53131 | Thu | 1.53231 | 1.53631 | 1.52831 | 0.008 | 1.46 | 1.6 | 1.532597 | 1.53 | 1.527205 | 1.58 | 1.48
2020-09-26 | 14:00 |  | 2020/9/26 14:00 | 1.524125 | 1.531125 | 1.529125 | 1.523125 | 1.525125 | 1.530125 | 1.528125 | 1.527125 | 1.526125 | Thu | 1.527125 | 1.531125 | 1.523125 | 0.008 | 1.46 | 1.6 | 1.532597 | 1.53 | 1.527205 | 1.58 | 1.48
2020-09-26 | 16:00 |  | 2020/9/26 16:00 | 1.535117 | 1.542117 | 1.540117 | 1.534117 | 1.536117 | 1.541117 | 1.539117 | 1.538117 | 1.537117 | Thu | 1.538117 | 1.542117 | 1.534117 | 0.008 | 1.46 | 1.6 | 1.532597 | 1.53 | 1.527205 | 1.58 | 1.48
2020-09-27 | 8:00 | 202009027B | 2020/9/27 8:00 | 1.528 | 1.535 | 1.533 | 1.527 | 1.529 | 1.534 | 1.532 | 1.531 | 1.53 | Fri | 1.531 | 1.535 | 1.527 | 0.008 | 1.46 | 1.6 | 1.532597 | 1.53 | 1.527205 | 1.58 | 1.48
2020-09-27 | 10:00 |  | 2020/9/27 10:00 | 1.528 | 1.535 | 1.533 | 1.527 | 1.529 | 1.534 | 1.532 | 1.531 | 1.53 | Fri | 1.531 | 1.535 | 1.527 | 0.008 | 1.46 | 1.6 | 1.532597 | 1.53 | 1.527205 | 1.58 | 1.48
2020-09-27 | 12:00 |  | 2020/9/27 12:00 | 1.537018 | 1.544018 | 1.542018 | 1.536018 | 1.538018 | 1.543018 | 1.541018 | 1.540018 | 1.539018 | Fri | 1.540018 | 1.544018 | 1.536018 | 0.008 | 1.46 | 1.6 | 1.532597 | 1.53 | 1.527205 | 1.58 | 1.48
2020-09-27 | 14:00 |  | 2020/9/27 14:00 | 1.523944 | 1.530944 | 1.528944 | 1.522944 | 1.524944 | 1.529944 | 1.527944 | 1.526944 | 1.525944 | Fri | 1.526944 | 1.530944 | 1.522944 | 0.008 | 1.46 | 1.6 | 1.532597 | 1.53 | 1.527205 | 1.58 | 1.48
2020-09-27 | 16:00 |  | 2020/9/27 16:00 | 1.521629 | 1.528629 | 1.526629 | 1.520629 | 1.522629 | 1.527629 | 1.525629 | 1.524629 | 1.523629 | Fri | 1.524629 | 1.528629 | 1.520629 | 0.008 | 1.46 | 1.6 | 1.532597 | 1.53 | 1.527205 | 1.58 | 1.48
2020-09-28 | 8:00 | 202009028B | 2020/9/28 8:00 | 1.557 | 1.564 | 1.562 | 1.556 | 1.558 | 1.563 | 1.561 | 1.56 | 1.559 | Mon | 1.56 | 1.564 | 1.556 | 0.008 | 1.46 | 1.6 | 1.532597 | 1.53 | 1.527205 | 1.58 | 1.48
2020-09-28 | 10:00 |  | 2020/9/28 10:00 | 1.528 | 1.535 | 1.533 | 1.527 | 1.529 | 1.534 | 1.532 | 1.531 | 1.53 | Mon | 1.531 | 1.535 | 1.527 | 0.008 | 1.46 | 1.6 | 1.532597 | 1.53 | 1.527205 | 1.58 | 1.48
2020-09-28 | 12:00 |  | 2020/9/28 12:00 | 1.528 | 1.535 | 1.533 | 1.527 | 1.529 | 1.534 | 1.532 | 1.531 | 1.53 | Mon | 1.531 | 1.535 | 1.527 | 0.008 | 1.46 | 1.6 | 1.532597 | 1.53 | 1.527205 | 1.58 | 1.48
2020-09-28 | 14:00 |  | 2020/9/28 14:00 | 1.526972 | 1.533972 | 1.531972 | 1.525972 | 1.527972 | 1.532972 | 1.530972 | 1.529972 | 1.528972 | Mon | 1.529972 | 1.533972 | 1.525972 | 0.008 | 1.46 | 1.6 | 1.532597 | 1.53 | 1.527205 | 1.58 | 1.48
2020-09-28 | 16:00 |  | 2020/9/28 16:00 | 1.526972 | 1.533972 | 1.531972 | 1.525972 | 1.527972 | 1.532972 | 1.530972 | 1.529972 | 1.528972 | Mon | 1.529972 | 1.533972 | 1.525972 | 0.008 | 1.46 | 1.6 | 1.532597 | 1.53 | 1.527205 | 1.58 | 1.48
2020-09-29 | 8:00 | 202009029B | 2020/9/29 8:00 | 1.526972 | 1.533972 | 1.531972 | 1.525972 | 1.527972 | 1.532972 | 1.530972 | 1.529972 | 1.528972 | Tue | 1.529972 | 1.533972 | 1.525972 | 0.008 | 1.46 | 1.6 | 1.532597 | 1.53 | 1.527205 | 1.58 | 1.48
2020-09-29 | 10:00 |  | 2020/9/29 10:00 | 1.526972 | 1.533972 | 1.531972 | 1.525972 | 1.527972 | 1.532972 | 1.530972 | 1.529972 | 1.528972 | Tue | 1.529972 | 1.533972 | 1.525972 | 0.008 | 1.46 | 1.6 | 1.532597 | 1.53 | 1.527205 | 1.58 | 1.48
2020-09-29 | 12:00 |  | 2020/9/29 12:00 | 1.529882 | 1.536882 | 1.534882 | 1.528882 | 1.530882 | 1.535882 | 1.533882 | 1.532882 | 1.531882 | Tue | 1.532882 | 1.536882 | 1.528882 | 0.008 | 1.46 | 1.6 | 1.532597 | 1.53 | 1.527205 | 1.58 | 1.48
2020-09-29 | 14:00 |  | 2020/9/29 14:00 | 1.529882 | 1.536882 | 1.534882 | 1.528882 | 1.530882 | 1.535882 | 1.533882 | 1.532882 | 1.531882 | Tue | 1.532882 | 1.536882 | 1.528882 | 0.008 | 1.46 | 1.6 | 1.532597 | 1.53 | 1.527205 | 1.58 | 1.48
2020-09-29 | 16:00 |  | 2020/9/29 16:00 | 1.529213 | 1.536213 | 1.534213 | 1.528213 | 1.530213 | 1.535213 | 1.533213 | 1.532213 | 1.531213 | Tue | 1.532213 | 1.536213 | 1.528213 | 0.008 | 1.46 | 1.6 | 1.532597 | 1.53 | 1.527205 | 1.58 | 1.48
2020-09-30 | 8:00 | 202009030B | 2020/9/30 8:00 | 1.521252 | 1.528252 | 1.526252 | 1.520252 | 1.522252 | 1.527252 | 1.525252 | 1.524252 | 1.523252 | Wed | 1.524252 | 1.528252 | 1.520252 | 0.008 | 1.46 | 1.6 | 1.532597 | 1.53 | 1.527205 | 1.58 | 1.48
2020-09-30 | 10:00 |  | 2020/9/30 10:00 | 1.520379 | 1.527379 | 1.525379 | 1.519379 | 1.521379 | 1.526379 | 1.524379 | 1.523379 | 1.522379 | Wed | 1.523379 | 1.527379 | 1.519379 | 0.008 | 1.46 | 1.6 | 1.532597 | 1.53 | 1.527205 | 1.58 | 1.48
2020-09-30 | 12:00 |  | 2020/9/30 12:00 | 1.527 | 1.534 | 1.532 | 1.526 | 1.528 | 1.533 | 1.531 | 1.53 | 1.529 | Wed | 1.53 | 1.534 | 1.526 | 0.008 | 1.46 | 1.6 | 1.532597 | 1.53 | 1.527205 | 1.58 | 1.48
2020-09-30 | 14:00 |  | 2020/9/30 14:00 | 1.527 | 1.534 | 1.532 | 1.526 | 1.528 | 1.533 | 1.531 | 1.53 | 1.529 | Wed | 1.53 | 1.534 | 1.526 | 0.008 | 1.46 | 1.6 | 1.532597 | 1.53 | 1.527205 | 1.58 | 1.48
2020-09-30 | 16:00 |  | 2020/9/30 16:00 | 1.524886 | 1.531886 | 1.529886 | 1.523886 | 1.525886 | 1.530886 | 1.528886 | 1.527886 | 1.526886 | Wed | 1.527886 | 1.531886 | 1.523886 | 0.008 | 1.46 | 1.6 | 1.532597 | 1.53 | 1.527205 | 1.58 | 1.48
2020-10-01 | 8:00 | 20201001B | 2020/10/1 8:00 | 1.525671 | 1.532671 | 1.530671 | 1.524671 | 1.526671 | 1.531671 | 1.529671 | 1.528671 | 1.527671 | Thu | 1.528671 | 1.532671 | 1.524671 | 0.008 | 1.46 | 1.6 | 1.532597 | 1.53 | 1.527205 | 1.58 | 1.48
2020-10-01 | 10:00 |  | 2020/10/1 10:00 | 1.525671 | 1.532671 | 1.530671 | 1.524671 | 1.526671 | 1.531671 | 1.529671 | 1.528671 | 1.527671 | Thu | 1.528671 | 1.532671 | 1.524671 | 0.008 | 1.46 | 1.6 | 1.532597 | 1.53 | 1.527205 | 1.58 | 1.48
2020-10-01 | 12:00 |  | 2020/10/1 12:00 | 1.531228 | 1.538228 | 1.536228 | 1.530228 | 1.532228 | 1.537228 | 1.535228 | 1.534228 | 1.533228 | Thu | 1.534228 | 1.538228 | 1.530228 | 0.008 | 1.46 | 1.6 | 1.532597 | 1.53 | 1.527205 | 1.58 | 1.48
2020-10-01 | 14:00 |  | 2020/10/1 14:00 | 1.521285 | 1.528285 | 1.526285 | 1.520285 | 1.522285 | 1.527285 | 1.525285 | 1.524285 | 1.523285 | Thu | 1.524285 | 1.528285 | 1.520285 | 0.008 | 1.46 | 1.6 | 1.532597 | 1.53 | 1.527205 | 1.58 | 1.48
2020-10-01 | 16:00 |  | 2020/10/1 16:00 | 1.514364 | 1.521364 | 1.519364 | 1.513364 | 1.515364 | 1.520364 | 1.518364 | 1.517364 | 1.516364 | Thu | 1.517364 | 1.521364 | 1.513364 | 0.008 | 1.46 | 1.6 | 1.532597 | 1.53 | 1.527205 | 1.58 | 1.48
2020-10-02 | 8:00 | 20201002B | 2020/10/2 8:00 | 1.535752 | 1.542752 | 1.540752 | 1.534752 | 1.536752 | 1.541752 | 1.539752 | 1.538752 | 1.537752 | Fri | 1.538752 | 1.542752 | 1.534752 | 0.008 | 1.46 | 1.6 | 1.532597 | 1.53 | 1.527205 | 1.58 | 1.48
2020-10-02 | 10:00 |  | 2020/10/2 10:00 | 1.53442 | 1.54142 | 1.53942 | 1.53342 | 1.53542 | 1.54042 | 1.53842 | 1.53742 | 1.53642 | Fri | 1.53742 | 1.54142 | 1.53342 | 0.008 | 1.46 | 1.6 | 1.532597 | 1.53 | 1.527205 | 1.58 | 1.48
2020-10-02 | 12:00 |  | 2020/10/2 12:00 | 1.523687 | 1.530687 | 1.528687 | 1.522687 | 1.524687 | 1.529687 | 1.527687 | 1.526687 | 1.525687 | Fri | 1.526687 | 1.530687 | 1.522687 | 0.008 | 1.46 | 1.6 | 1.532597 | 1.53 | 1.527205 | 1.58 | 1.48
2020-10-02 | 14:00 |  | 2020/10/2 14:00 | 1.529518 | 1.536518 | 1.534518 | 1.528518 | 1.530518 | 1.535518 | 1.533518 | 1.532518 | 1.531518 | Fri | 1.532518 | 1.536518 | 1.528518 | 0.008 | 1.46 | 1.6 | 1.532597 | 1.53 | 1.527205 | 1.58 | 1.48
2020-10-02 | 16:00 |  | 2020/10/2 16:00 | 1.529518 | 1.536518 | 1.534518 | 1.528518 | 1.530518 | 1.535518 | 1.533518 | 1.532518 | 1.531518 | Fri | 1.532518 | 1.536518 | 1.528518 | 0.008 | 1.46 | 1.6 | 1.532597 | 1.53 | 1.527205 | 1.58 | 1.48
2020-10-03 | 8:00 | 20201003B | 2020/10/3 8:00 | 1.558 | 1.565 | 1.563 | 1.557 | 1.559 | 1.564 | 1.562 | 1.561 | 1.56 | Mon | 1.561 | 1.565 | 1.557 | 0.008 | 1.46 | 1.6 | 1.532597 | 1.53 | 1.527205 | 1.58 | 1.48
2020-10-03 | 10:00 |  | 2020/10/3 10:00 | 1.53186 | 1.53886 | 1.53686 | 1.53086 | 1.53286 | 1.53786 | 1.53586 | 1.53486 | 1.53386 | Mon | 1.53486 | 1.53886 | 1.53086 | 0.008 | 1.46 | 1.6 | 1.532597 | 1.53 | 1.527205 | 1.58 | 1.48
2020-10-03 | 12:00 |  | 2020/10/3 12:00 | 1.528415 | 1.535415 | 1.533415 | 1.527415 | 1.529415 | 1.534415 | 1.532415 | 1.531415 | 1.530415 | Mon | 1.531415 | 1.535415 | 1.527415 | 0.008 | 1.46 | 1.6 | 1.532597 | 1.53 | 1.527205 | 1.58 | 1.48
2020-10-03 | 14:00 |  | 2020/10/3 14:00 | 1.52637 | 1.53337 | 1.53137 | 1.52537 | 1.52737 | 1.53237 | 1.53037 | 1.52937 | 1.52837 | Mon | 1.52937 | 1.53337 | 1.52537 | 0.008 | 1.46 | 1.6 | 1.532597 | 1.53 | 1.527205 | 1.58 | 1.48
2020-10-03 | 16:00 |  | 2020/10/3 16:00 | 1.520287 | 1.527287 | 1.525287 | 1.519287 | 1.521287 | 1.526287 | 1.524287 | 1.523287 | 1.522287 | Mon | 1.523287 | 1.527287 | 1.519287 | 0.008 | 1.46 | 1.6 | 1.532597 | 1.53 | 1.527205 | 1.58 | 1.48
2020-10-04 | 8:00 | 20201004B | 2020/10/4 8:00 | 1.525 | 1.532 | 1.53 | 1.524 | 1.526 | 1.531 | 1.529 | 1.528 | 1.527 | Tue | 1.528 | 1.532 | 1.524 | 0.008 | 1.46 | 1.6 | 1.532597 | 1.53 | 1.527205 | 1.58 | 1.48
2020-10-04 | 10:00 |  | 2020/10/4 10:00 | 1.530245 | 1.537245 | 1.535245 | 1.529245 | 1.531245 | 1.536245 | 1.534245 | 1.533245 | 1.532245 | Tue | 1.533245 | 1.537245 | 1.529245 | 0.008 | 1.46 | 1.6 | 1.532597 | 1.53 | 1.527205 | 1.58 | 1.48
2020-10-04 | 12:00 |  | 2020/10/4 12:00 | 1.533634 | 1.540634 | 1.538634 | 1.532634 | 1.534634 | 1.539634 | 1.537634 | 1.536634 | 1.535634 | Tue | 1.536634 | 1.540634 | 1.532634 | 0.008 | 1.46 | 1.6 | 1.532597 | 1.53 | 1.527205 | 1.58 | 1.48
2020-10-04 | 14:00 |  | 2020/10/4 14:00 | 1.534544 | 1.541544 | 1.539544 | 1.533544 | 1.535544 | 1.540544 | 1.538544 | 1.537544 | 1.536544 | Tue | 1.537544 | 1.541544 | 1.533544 | 0.008 | 1.46 | 1.6 | 1.532597 | 1.53 | 1.527205 | 1.58 | 1.48
2020-10-04 | 16:00 |  | 2020/10/4 16:00 | 1.521752 | 1.528752 | 1.526752 | 1.520752 | 1.522752 | 1.527752 | 1.525752 | 1.524752 | 1.523752 | Tue | 1.524752 | 1.528752 | 1.520752 | 0.008 | 1.46 | 1.6 | 1.532597 | 1.53 | 1.527205 | 1.58 | 1.48
2020-10-05 | 8:00 | 20201005B | 2020/10/5 8:00 | 1.532978 | 1.539978 | 1.537978 | 1.531978 | 1.533978 | 1.538978 | 1.536978 | 1.535978 | 1.534978 | Wed | 1.535978 | 1.539978 | 1.531978 | 0.008 | 1.46 | 1.6 | 1.532597 | 1.53 | 1.527205 | 1.58 | 1.48
2020-10-05 | 10:00 |  | 2020/10/5 10:00 | 1.524845 | 1.531845 | 1.529845 | 1.523845 | 1.525845 | 1.530845 | 1.528845 | 1.527845 | 1.526845 | Wed | 1.527845 | 1.531845 | 1.523845 | 0.008 | 1.46 | 1.6 | 1.532597 | 1.53 | 1.527205 | 1.58 | 1.48
2020-10-05 | 12:00 |  | 2020/10/5 12:00 | 1.531436 | 1.538436 | 1.536436 | 1.530436 | 1.532436 | 1.537436 | 1.535436 | 1.534436 | 1.533436 | Wed | 1.534436 | 1.538436 | 1.530436 | 0.008 | 1.46 | 1.6 | 1.532597 | 1.53 | 1.527205 | 1.58 | 1.48
2020-10-05 | 14:00 |  | 2020/10/5 14:00 | 1.513989 | 1.520989 | 1.518989 | 1.512989 | 1.514989 | 1.519989 | 1.517989 | 1.516989 | 1.515989 | Wed | 1.516989 | 1.520989 | 1.512989 | 0.008 | 1.46 | 1.6 | 1.532597 | 1.53 | 1.527205 | 1.58 | 1.48
2020-10-05 | 16:00 |  | 2020/10/5 16:00 | 1.526216 | 1.533216 | 1.531216 | 1.525216 | 1.527216 | 1.532216 | 1.530216 | 1.529216 | 1.528216 | Wed | 1.529216 | 1.533216 | 1.525216 | 0.008 | 1.46 | 1.6 | 1.532597 | 1.53 | 1.527205 | 1.58 | 1.48
2020-10-06 | 8:00 | 20201006B | 2020/10/6 8:00 | 1.539959 | 1.546959 | 1.544959 | 1.538959 | 1.540959 | 1.545959 | 1.543959 | 1.542959 | 1.541959 | Thu | 1.542959 | 1.546959 | 1.538959 | 0.008 | 1.46 | 1.6 | 1.532597 | 1.53 | 1.527205 | 1.58 | 1.48
2020-10-06 | 10:00 |  | 2020/10/6 10:00 | 1.530089 | 1.537089 | 1.535089 | 1.529089 | 1.531089 | 1.536089 | 1.534089 | 1.533089 | 1.532089 | Thu | 1.533089 | 1.537089 | 1.529089 | 0.008 | 1.46 | 1.6 | 1.532597 | 1.53 | 1.527205 | 1.58 | 1.48
2020-10-06 | 12:00 |  | 2020/10/6 12:00 | 1.522463 | 1.529463 | 1.527463 | 1.521463 | 1.523463 | 1.528463 | 1.526463 | 1.525463 | 1.524463 | Thu | 1.525463 | 1.529463 | 1.521463 | 0.008 | 1.46 | 1.6 | 1.532597 | 1.53 | 1.527205 | 1.58 | 1.48
2020-10-06 | 14:00 |  | 2020/10/6 14:00 | 1.528442 | 1.535442 | 1.533442 | 1.527442 | 1.529442 | 1.534442 | 1.532442 | 1.531442 | 1.530442 | Thu | 1.531442 | 1.535442 | 1.527442 | 0.008 | 1.46 | 1.6 | 1.532597 | 1.53 | 1.527205 | 1.58 | 1.48
2020-10-06 | 16:00 |  | 2020/10/6 16:00 | 1.521039 | 1.528039 | 1.526039 | 1.520039 | 1.522039 | 1.527039 | 1.525039 | 1.524039 | 1.523039 | Thu | 1.524039 | 1.528039 | 1.520039 | 0.008 | 1.46 | 1.6 | 1.532597 | 1.53 | 1.527205 | 1.58 | 1.48
2020-10-07 | 8:00 | 20201007B | 2020/10/7 8:00 | 1.53495 | 1.54195 | 1.53995 | 1.53395 | 1.53595 | 1.54095 | 1.53895 | 1.53795 | 1.53695 | Fri | 1.53795 | 1.54195 | 1.53395 | 0.008 | 1.46 | 1.6 | 1.532597 | 1.53 | 1.527205 | 1.58 | 1.48
2020-10-07 | 10:00 |  | 2020/10/7 10:00 | 1.525389 | 1.532389 | 1.530389 | 1.524389 | 1.526389 | 1.531389 | 1.529389 | 1.528389 | 1.527389 | Fri | 1.528389 | 1.532389 | 1.524389 | 0.008 | 1.46 | 1.6 | 1.532597 | 1.53 | 1.527205 | 1.58 | 1.48
2020-10-07 | 12:00 |  | 2020/10/7 12:00 | 1.525952 | 1.532952 | 1.530952 | 1.524952 | 1.526952 | 1.531952 | 1.529952 | 1.528952 | 1.527952 | Fri | 1.528952 | 1.532952 | 1.524952 | 0.008 | 1.46 | 1.6 | 1.532597 | 1.53 | 1.527205 | 1.58 | 1.48
2020-10-07 | 14:00 |  | 2020/10/7 14:00 | 1.522101 | 1.529101 | 1.527101 | 1.521101 | 1.523101 | 1.528101 | 1.526101 | 1.525101 | 1.524101 | Fri | 1.525101 | 1.529101 | 1.521101 | 0.008 | 1.46 | 1.6 | 1.532597 | 1.53 | 1.527205 | 1.58 | 1.48
2020-10-07 | 16:00 |  | 2020/10/7 16:00 | 1.531784 | 1.538784 | 1.536784 | 1.530784 | 1.532784 | 1.537784 | 1.535784 | 1.534784 | 1.533784 | Fri | 1.534784 | 1.538784 | 1.530784 | 0.008 | 1.46 | 1.6 | 1.532597 | 1.53 | 1.527205 | 1.58 | 1.48
2020-10-08 | 8:00 | 20201008B | 2020/10/8 8:00 | 1.555 | 1.562 | 1.56 | 1.554 | 1.556 | 1.561 | 1.559 | 1.558 | 1.557 | Mon | 1.558 | 1.562 | 1.554 | 0.008 | 1.46 | 1.6 | 1.532597 | 1.53 | 1.527205 | 1.58 | 1.48
2020-10-08 | 10:00 |  | 2020/10/8 10:00 | 1.528 | 1.535 | 1.533 | 1.527 | 1.529 | 1.534 | 1.532 | 1.531 | 1.53 | Mon | 1.531 | 1.535 | 1.527 | 0.008 | 1.46 | 1.6 | 1.532597 | 1.53 | 1.527205 | 1.58 | 1.48
2020-10-08 | 12:00 |  | 2020/10/8 12:00 | 1.528 | 1.535 | 1.533 | 1.527 | 1.529 | 1.534 | 1.532 | 1.531 | 1.53 | Mon | 1.531 | 1.535 | 1.527 | 0.008 | 1.46 | 1.6 | 1.532597 | 1.53 | 1.527205 | 1.58 | 1.48
2020-10-08 | 14:00 |  | 2020/10/8 14:00 | 1.513474 | 1.520474 | 1.518474 | 1.512474 | 1.514474 | 1.519474 | 1.517474 | 1.516474 | 1.515474 | Mon | 1.516474 | 1.520474 | 1.512474 | 0.008 | 1.46 | 1.6 | 1.532597 | 1.53 | 1.527205 | 1.58 | 1.48
2020-10-08 | 16:00 |  | 2020/10/8 16:00 | 1.529347 | 1.536347 | 1.534347 | 1.528347 | 1.530347 | 1.535347 | 1.533347 | 1.532347 | 1.531347 | Mon | 1.532347 | 1.536347 | 1.528347 | 0.008 | 1.46 | 1.6 | 1.532597 | 1.53 | 1.527205 | 1.58 | 1.48
2020-10-09 | 8:00 | 20201009B | 2020/10/9 8:00 | 1.523881 | 1.530881 | 1.528881 | 1.522881 | 1.524881 | 1.529881 | 1.527881 | 1.526881 | 1.525881 | Tue | 1.526881 | 1.530881 | 1.522881 | 0.008 | 1.46 | 1.6 | 1.532597 | 1.53 | 1.527205 | 1.58 | 1.48
2020-10-09 | 10:00 |  | 2020/10/9 10:00 | 1.520648 | 1.527648 | 1.525648 | 1.519648 | 1.521648 | 1.526648 | 1.524648 | 1.523648 | 1.522648 | Tue | 1.523648 | 1.527648 | 1.519648 | 0.008 | 1.46 | 1.6 | 1.532597 | 1.53 | 1.527205 | 1.58 | 1.48
2020-10-09 | 12:00 |  | 2020/10/9 12:00 | 1.527 | 1.534 | 1.532 | 1.526 | 1.528 | 1.533 | 1.531 | 1.53 | 1.529 | Tue | 1.53 | 1.534 | 1.526 | 0.008 | 1.46 | 1.6 | 1.532597 | 1.53 | 1.527205 | 1.58 | 1.48
2020-10-09 | 14:00 |  | 2020/10/9 14:00 | 1.530149 | 1.537149 | 1.535149 | 1.529149 | 1.531149 | 1.536149 | 1.534149 | 1.533149 | 1.532149 | Tue | 1.533149 | 1.537149 | 1.529149 | 0.008 | 1.46 | 1.6 | 1.532597 | 1.53 | 1.527205 | 1.58 | 1.48
2020-10-09 | 16:00 |  | 2020/10/9 16:00 | 1.524973 | 1.531973 | 1.529973 | 1.523973 | 1.525973 | 1.530973 | 1.528973 | 1.527973 | 1.526973 | Tue | 1.527973 | 1.531973 | 1.523973 | 0.008 | 1.46 | 1.6 | 1.532597 | 1.53 | 1.527205 | 1.58 | 1.48
2020-10-10 | 8:00 | 20201010B | 2020/10/10 8:00 | 1.513661 | 1.520661 | 1.518661 | 1.512661 | 1.514661 | 1.519661 | 1.517661 | 1.516661 | 1.515661 | Wed | 1.516661 | 1.520661 | 1.512661 | 0.008 | 1.46 | 1.6 | 1.532597 | 1.53 | 1.527205 | 1.58 | 1.48
2020-10-10 | 10:00 |  | 2020/10/10 10:00 | 1.513423 | 1.520423 | 1.518423 | 1.512423 | 1.514423 | 1.519423 | 1.517423 | 1.516423 | 1.515423 | Wed | 1.516423 | 1.520423 | 1.512423 | 0.008 | 1.46 | 1.6 | 1.532597 | 1.53 | 1.527205 | 1.58 | 1.48
2020-10-10 | 12:00 |  | 2020/10/10 12:00 | 1.530364 | 1.537364 | 1.535364 | 1.529364 | 1.531364 | 1.536364 | 1.534364 | 1.533364 | 1.532364 | Wed | 1.533364 | 1.537364 | 1.529364 | 0.008 | 1.46 | 1.6 | 1.532597 | 1.53 | 1.527205 | 1.58 | 1.48
2020-10-10 | 14:00 |  | 2020/10/10 14:00 | 1.530364 | 1.537364 | 1.535364 | 1.529364 | 1.531364 | 1.536364 | 1.534364 | 1.533364 | 1.532364 | Wed | 1.533364 | 1.537364 | 1.529364 | 0.008 | 1.46 | 1.6 | 1.532597 | 1.53 | 1.527205 | 1.58 | 1.48
2020-10-10 | 16:00 |  | 2020/10/10 16:00 | 1.521411 | 1.528411 | 1.526411 | 1.520411 | 1.522411 | 1.527411 | 1.525411 | 1.524411 | 1.523411 | Wed | 1.524411 | 1.528411 | 1.520411 | 0.008 | 1.46 | 1.6 | 1.532597 | 1.53 | 1.527205 | 1.58 | 1.48
2020-10-11 | 8:00 | 20201011A | 2020/10/11 8:00 | 1.533771 | 1.540771 | 1.538771 | 1.532771 | 1.534771 | 1.539771 | 1.537771 | 1.536771 | 1.535771 | Thu | 1.536771 | 1.540771 | 1.532771 | 0.008 | 1.46 | 1.6 | 1.532597 | 1.53 | 1.527205 | 1.58 | 1.48
2020-10-11 | 10:00 |  | 2020/10/11 10:00 | 1.533395 | 1.540395 | 1.538395 | 1.532395 | 1.534395 | 1.539395 | 1.537395 | 1.536395 | 1.535395 | Thu | 1.536395 | 1.540395 | 1.532395 | 0.008 | 1.46 | 1.6 | 1.532597 | 1.53 | 1.527205 | 1.58 | 1.48
2020-10-11 | 12:00 |  | 2020/10/11 12:00 | 1.530947 | 1.537947 | 1.535947 | 1.529947 | 1.531947 | 1.536947 | 1.534947 | 1.533947 | 1.532947 | Thu | 1.533947 | 1.537947 | 1.529947 | 0.008 | 1.46 | 1.6 | 1.532597 | 1.53 | 1.527205 | 1.58 | 1.48
2020-10-11 | 14:00 |  | 2020/10/11 14:00 | 1.534472 | 1.541472 | 1.539472 | 1.533472 | 1.535472 | 1.540472 | 1.538472 | 1.537472 | 1.536472 | Thu | 1.537472 | 1.541472 | 1.533472 | 0.008 | 1.46 | 1.6 | 1.532597 | 1.53 | 1.527205 | 1.58 | 1.48
2020-10-11 | 16:00 |  | 2020/10/11 16:00 | 1.534472 | 1.541472 | 1.539472 | 1.533472 | 1.535472 | 1.540472 | 1.538472 | 1.537472 | 1.536472 | Thu | 1.537472 | 1.541472 | 1.533472 | 0.008 | 1.46 | 1.6 | 1.532597 | 1.53 | 1.527205 | 1.58 | 1.48
2020-10-12 | 8:00 | 20201012B | 2020/10/12 8:00 | 1.528614 | 1.535614 | 1.533614 | 1.527614 | 1.529614 | 1.534614 | 1.532614 | 1.531614 | 1.530614 | Fri | 1.531614 | 1.535614 | 1.527614 | 0.008 | 1.46 | 1.6 | 1.532597 | 1.53 | 1.527205 | 1.58 | 1.48
2020-10-12 | 10:00 |  | 2020/10/12 10:00 | 1.528614 | 1.535614 | 1.533614 | 1.527614 | 1.529614 | 1.534614 | 1.532614 | 1.531614 | 1.530614 | Fri | 1.531614 | 1.535614 | 1.527614 | 0.008 | 1.46 | 1.6 | 1.532597 | 1.53 | 1.527205 | 1.58 | 1.48
2020-10-12 | 12:00 |  | 2020/10/12 12:00 | 1.529873 | 1.536873 | 1.534873 | 1.528873 | 1.530873 | 1.535873 | 1.533873 | 1.532873 | 1.531873 | Fri | 1.532873 | 1.536873 | 1.528873 | 0.008 | 1.46 | 1.6 | 1.532597 | 1.53 | 1.527205 | 1.58 | 1.48
2020-10-12 | 14:00 |  | 2020/10/12 14:00 | 1.530703 | 1.537703 | 1.535703 | 1.529703 | 1.531703 | 1.536703 | 1.534703 | 1.533703 | 1.532703 | Fri | 1.533703 | 1.537703 | 1.529703 | 0.008 | 1.46 | 1.6 | 1.532597 | 1.53 | 1.527205 | 1.58 | 1.48
2020-10-12 | 16:00 |  | 2020/10/12 16:00 | 1.530202 | 1.537202 | 1.535202 | 1.529202 | 1.531202 | 1.536202 | 1.534202 | 1.533202 | 1.532202 | Fri | 1.533202 | 1.537202 | 1.529202 | 0.008 | 1.46 | 1.6 | 1.532597 | 1.53 | 1.527205 | 1.58 | 1.48
2020-10-13 | 8:00 | 202010013B | 2020/10/13 8:00 | 1.554 | 1.561 | 1.559 | 1.553 | 1.555 | 1.56 | 1.558 | 1.557 | 1.556 | Mon | 1.557 | 1.561 | 1.553 | 0.008 | 1.46 | 1.6 | 1.532597 | 1.53 | 1.527205 | 1.58 | 1.48
2020-10-13 | 10:00 |  | 2020/10/13 10:00 | 1.529528 | 1.536528 | 1.534528 | 1.528528 | 1.530528 | 1.535528 | 1.533528 | 1.532528 | 1.531528 | Mon | 1.532528 | 1.536528 | 1.528528 | 0.008 | 1.46 | 1.6 | 1.532597 | 1.53 | 1.527205 | 1.58 | 1.48
2020-10-13 | 12:00 |  | 2020/10/13 12:00 | 1.525029 | 1.532029 | 1.530029 | 1.524029 | 1.526029 | 1.531029 | 1.529029 | 1.528029 | 1.527029 | Mon | 1.528029 | 1.532029 | 1.524029 | 0.008 | 1.46 | 1.6 | 1.532597 | 1.53 | 1.527205 | 1.58 | 1.48
2020-10-13 | 14:00 |  | 2020/10/13 14:00 | 1.514488 | 1.521488 | 1.519488 | 1.513488 | 1.515488 | 1.520488 | 1.518488 | 1.517488 | 1.516488 | Mon | 1.517488 | 1.521488 | 1.513488 | 0.008 | 1.46 | 1.6 | 1.532597 | 1.53 | 1.527205 | 1.58 | 1.48
2020-10-13 | 16:00 |  | 2020/10/13 16:00 | 1.526999 | 1.533999 | 1.531999 | 1.525999 | 1.527999 | 1.532999 | 1.530999 | 1.529999 | 1.528999 | Mon | 1.529999 | 1.533999 | 1.525999 | 0.008 | 1.46 | 1.6 | 1.532597 | 1.53 | 1.527205 | 1.58 | 1.48
2020-10-14 | 8:00 | 202010014B | 2020/10/14 8:00 | 1.537633 | 1.544633 | 1.542633 | 1.536633 | 1.538633 | 1.543633 | 1.541633 | 1.540633 | 1.539633 | Tue | 1.540633 | 1.544633 | 1.536633 | 0.008 | 1.46 | 1.6 | 1.532597 | 1.53 | 1.527205 | 1.58 | 1.48
2020-10-14 | 10:00 |  | 2020/10/14 10:00 | 1.53519 | 1.54219 | 1.54019 | 1.53419 | 1.53619 | 1.54119 | 1.53919 | 1.53819 | 1.53719 | Tue | 1.53819 | 1.54219 | 1.53419 | 0.008 | 1.46 | 1.6 | 1.532597 | 1.53 | 1.527205 | 1.58 | 1.48
2020-10-14 | 12:00 |  | 2020/10/14 12:00 | 1.527 | 1.534 | 1.532 | 1.526 | 1.528 | 1.533 | 1.531 | 1.53 | 1.529 | Tue | 1.53 | 1.534 | 1.526 | 0.008 | 1.46 | 1.6 | 1.532597 | 1.53 | 1.527205 | 1.58 | 1.48
2020-10-14 | 14:00 |  | 2020/10/14 14:00 | 1.535972 | 1.542972 | 1.540972 | 1.534972 | 1.536972 | 1.541972 | 1.539972 | 1.538972 | 1.537972 | Tue | 1.538972 | 1.542972 | 1.534972 | 0.008 | 1.46 | 1.6 | 1.532597 | 1.53 | 1.527205 | 1.58 | 1.48
2020-10-14 | 16:00 |  | 2020/10/14 16:00 | 1.525762 | 1.532762 | 1.530762 | 1.524762 | 1.526762 | 1.531762 | 1.529762 | 1.528762 | 1.527762 | Tue | 1.528762 | 1.532762 | 1.524762 | 0.008 | 1.46 | 1.6 | 1.532597 | 1.53 | 1.527205 | 1.58 | 1.48
2020-10-15 | 8:00 | 202010015B | 2020/10/15 8:00 | 1.535129 | 1.542129 | 1.540129 | 1.534129 | 1.536129 | 1.541129 | 1.539129 | 1.538129 | 1.537129 | Wed | 1.538129 | 1.542129 | 1.534129 | 0.008 | 1.46 | 1.6 | 1.532597 | 1.53 | 1.527205 | 1.58 | 1.48
2020-10-15 | 10:00 |  | 2020/10/15 10:00 | 1.533817 | 1.540817 | 1.538817 | 1.532817 | 1.534817 | 1.539817 | 1.537817 | 1.536817 | 1.535817 | Wed | 1.536817 | 1.540817 | 1.532817 | 0.008 | 1.46 | 1.6 | 1.532597 | 1.53 | 1.527205 | 1.58 | 1.48
2020-10-15 | 12:00 |  | 2020/10/15 12:00 | 1.522401 | 1.529401 | 1.527401 | 1.521401 | 1.523401 | 1.528401 | 1.526401 | 1.525401 | 1.524401 | Wed | 1.525401 | 1.529401 | 1.521401 | 0.008 | 1.46 | 1.6 | 1.532597 | 1.53 | 1.527205 | 1.58 | 1.48
2020-10-15 | 14:00 |  | 2020/10/15 14:00 | 1.526692 | 1.533692 | 1.531692 | 1.525692 | 1.527692 | 1.532692 | 1.530692 | 1.529692 | 1.528692 | Wed | 1.529692 | 1.533692 | 1.525692 | 0.008 | 1.46 | 1.6 | 1.532597 | 1.53 | 1.527205 | 1.58 | 1.48
2020-10-15 | 16:00 |  | 2020/10/15 16:00 | 1.520058 | 1.527058 | 1.525058 | 1.519058 | 1.521058 | 1.526058 | 1.524058 | 1.523058 | 1.522058 | Wed | 1.523058 | 1.527058 | 1.519058 | 0.008 | 1.46 | 1.6 | 1.532597 | 1.53 | 1.527205 | 1.58 | 1.48
2020-10-16 | 8:00 | 202010016B | 2020/10/16 8:00 | 1.539561 | 1.546561 | 1.544561 | 1.538561 | 1.540561 | 1.545561 | 1.543561 | 1.542561 | 1.541561 | Thu | 1.542561 | 1.546561 | 1.538561 | 0.008 | 1.46 | 1.6 | 1.532597 | 1.53 | 1.527205 | 1.58 | 1.48
2020-10-16 | 10:00 |  | 2020/10/16 10:00 | 1.529606 | 1.536606 | 1.534606 | 1.528606 | 1.530606 | 1.535606 | 1.533606 | 1.532606 | 1.531606 | Thu | 1.532606 | 1.536606 | 1.528606 | 0.008 | 1.46 | 1.6 | 1.532597 | 1.53 | 1.527205 | 1.58 | 1.48
2020-10-16 | 12:00 |  | 2020/10/16 12:00 | 1.52225 | 1.52925 | 1.52725 | 1.52125 | 1.52325 | 1.52825 | 1.52625 | 1.52525 | 1.52425 | Thu | 1.52525 | 1.52925 | 1.52125 | 0.008 | 1.46 | 1.6 | 1.532597 | 1.53 | 1.527205 | 1.58 | 1.48
2020-10-16 | 14:00 |  | 2020/10/16 14:00 | 1.511342 | 1.518342 | 1.516342 | 1.510342 | 1.512342 | 1.517342 | 1.515342 | 1.514342 | 1.513342 | Thu | 1.514342 | 1.518342 | 1.510342 | 0.008 | 1.46 | 1.6 | 1.532597 | 1.53 | 1.527205 | 1.58 | 1.48
2020-10-16 | 16:00 |  | 2020/10/16 16:00 | 1.520156 | 1.527156 | 1.525156 | 1.519156 | 1.521156 | 1.526156 | 1.524156 | 1.523156 | 1.522156 | Thu | 1.523156 | 1.527156 | 1.519156 | 0.008 | 1.46 | 1.6 | 1.532597 | 1.53 | 1.527205 | 1.58 | 1.48
2020-10-17 | 8:00 | 202010017B | 2020/10/17 8:00 | 1.5293 | 1.5363 | 1.5343 | 1.5283 | 1.5303 | 1.5353 | 1.5333 | 1.5323 | 1.5313 | Fri | 1.5323 | 1.5363 | 1.5283 | 0.008 | 1.46 | 1.6 | 1.532597 | 1.53 | 1.527205 | 1.58 | 1.48
2020-10-17 | 10:00 |  | 2020/10/17 10:00 | 1.521628 | 1.528628 | 1.526628 | 1.520628 | 1.522628 | 1.527628 | 1.525628 | 1.524628 | 1.523628 | Fri | 1.524628 | 1.528628 | 1.520628 | 0.008 | 1.46 | 1.6 | 1.532597 | 1.53 | 1.527205 | 1.58 | 1.48
2020-10-17 | 12:00 |  | 2020/10/17 12:00 | 1.52461 | 1.53161 | 1.52961 | 1.52361 | 1.52561 | 1.53061 | 1.52861 | 1.52761 | 1.52661 | Fri | 1.52761 | 1.53161 | 1.52361 | 0.008 | 1.46 | 1.6 | 1.532597 | 1.53 | 1.527205 | 1.58 | 1.48
2020-10-17 | 14:00 |  | 2020/10/17 14:00 | 1.526628 | 1.533628 | 1.531628 | 1.525628 | 1.527628 | 1.532628 | 1.530628 | 1.529628 | 1.528628 | Fri | 1.529628 | 1.533628 | 1.525628 | 0.008 | 1.46 | 1.6 | 1.532597 | 1.53 | 1.527205 | 1.58 | 1.48
2020-10-17 | 16:00 |  | 2020/10/17 16:00 | 1.523519 | 1.530519 | 1.528519 | 1.522519 | 1.524519 | 1.529519 | 1.527519 | 1.526519 | 1.525519 | Fri | 1.526519 | 1.530519 | 1.522519 | 0.008 | 1.46 | 1.6 | 1.532597 | 1.53 | 1.527205 | 1.58 | 1.48
2020-10-18 | 8:00 | 202010018B | 2020/10/18 8:00 | 1.553 | 1.56 | 1.558 | 1.552 | 1.554 | 1.559 | 1.557 | 1.556 | 1.555 | Mon | 1.556 | 1.56 | 1.552 | 0.008 | 1.46 | 1.6 | 1.532597 | 1.53 | 1.527205 | 1.58 | 1.48
2020-10-18 | 10:00 |  | 2020/10/18 10:00 | 1.526 | 1.533 | 1.531 | 1.525 | 1.527 | 1.532 | 1.53 | 1.529 | 1.528 | Mon | 1.529 | 1.533 | 1.525 | 0.008 | 1.46 | 1.6 | 1.532597 | 1.53 | 1.527205 | 1.58 | 1.48
2020-10-18 | 12:00 |  | 2020/10/18 12:00 | 1.526 | 1.533 | 1.531 | 1.525 | 1.527 | 1.532 | 1.53 | 1.529 | 1.528 | Mon | 1.529 | 1.533 | 1.525 | 0.008 | 1.46 | 1.6 | 1.532597 | 1.53 | 1.527205 | 1.58 | 1.48
2020-10-18 | 14:00 |  | 2020/10/18 14:00 | 1.52639 | 1.53339 | 1.53139 | 1.52539 | 1.52739 | 1.53239 | 1.53039 | 1.52939 | 1.52839 | Mon | 1.52939 | 1.53339 | 1.52539 | 0.008 | 1.46 | 1.6 | 1.532597 | 1.53 | 1.527205 | 1.58 | 1.48
2020-10-18 | 16:00 |  | 2020/10/18 16:00 | 1.52423 | 1.53123 | 1.52923 | 1.52323 | 1.52523 | 1.53023 | 1.52823 | 1.52723 | 1.52623 | Mon | 1.52723 | 1.53123 | 1.52323 | 0.008 | 1.46 | 1.6 | 1.532597 | 1.53 | 1.527205 | 1.58 | 1.48
2020-10-19 | 8:00 | 202010019B | 2020/10/19 8:00 | 1.533043 | 1.540043 | 1.538043 | 1.532043 | 1.534043 | 1.539043 | 1.537043 | 1.536043 | 1.535043 | Tue | 1.536043 | 1.540043 | 1.532043 | 0.008 | 1.46 | 1.6 | 1.532597 | 1.53 | 1.527205 | 1.58 | 1.48
2020-10-19 | 10:00 |  | 2020/10/19 10:00 | 1.529224 | 1.536224 | 1.534224 | 1.528224 | 1.530224 | 1.535224 | 1.533224 | 1.532224 | 1.531224 | Tue | 1.532224 | 1.536224 | 1.528224 | 0.008 | 1.46 | 1.6 | 1.532597 | 1.53 | 1.527205 | 1.58 | 1.48
2020-10-19 | 12:00 |  | 2020/10/19 12:00 | 1.512904 | 1.519904 | 1.517904 | 1.511904 | 1.513904 | 1.518904 | 1.516904 | 1.515904 | 1.514904 | Tue | 1.515904 | 1.519904 | 1.511904 | 0.008 | 1.46 | 1.6 | 1.532597 | 1.53 | 1.527205 | 1.58 | 1.48
2020-10-19 | 14:00 |  | 2020/10/19 14:00 | 1.514307 | 1.521307 | 1.519307 | 1.513307 | 1.515307 | 1.520307 | 1.518307 | 1.517307 | 1.516307 | Tue | 1.517307 | 1.521307 | 1.513307 | 0.008 | 1.46 | 1.6 | 1.532597 | 1.53 | 1.527205 | 1.58 | 1.48
2020-10-19 | 16:00 |  | 2020/10/19 16:00 | 1.526866 | 1.533866 | 1.531866 | 1.525866 | 1.527866 | 1.532866 | 1.530866 | 1.529866 | 1.528866 | Tue | 1.529866 | 1.533866 | 1.525866 | 0.008 | 1.46 | 1.6 | 1.532597 | 1.53 | 1.527205 | 1.58 | 1.48
2020-10-20 | 8:00 | 202010020B | 2020/10/20 8:00 | 1.520457 | 1.527457 | 1.525457 | 1.519457 | 1.521457 | 1.526457 | 1.524457 | 1.523457 | 1.522457 | Wed | 1.523457 | 1.527457 | 1.519457 | 0.008 | 1.46 | 1.6 | 1.532597 | 1.53 | 1.527205 | 1.58 | 1.48
2020-10-20 | 10:00 |  | 2020/10/20 10:00 | 1.520215 | 1.527215 | 1.525215 | 1.519215 | 1.521215 | 1.526215 | 1.524215 | 1.523215 | 1.522215 | Wed | 1.523215 | 1.527215 | 1.519215 | 0.008 | 1.46 | 1.6 | 1.532597 | 1.53 | 1.527205 | 1.58 | 1.48
2020-10-20 | 12:00 |  | 2020/10/20 12:00 | 1.523237 | 1.530237 | 1.528237 | 1.522237 | 1.524237 | 1.529237 | 1.527237 | 1.526237 | 1.525237 | Wed | 1.526237 | 1.530237 | 1.522237 | 0.008 | 1.46 | 1.6 | 1.532597 | 1.53 | 1.527205 | 1.58 | 1.48
2020-10-20 | 14:00 |  | 2020/10/20 14:00 | 1.538278 | 1.545278 | 1.543278 | 1.537278 | 1.539278 | 1.544278 | 1.542278 | 1.541278 | 1.540278 | Wed | 1.541278 | 1.545278 | 1.537278 | 0.008 | 1.46 | 1.6 | 1.532597 | 1.53 | 1.527205 | 1.58 | 1.48
2020-10-20 | 16:00 |  | 2020/10/20 16:00 | 1.523717 | 1.530717 | 1.528717 | 1.522717 | 1.524717 | 1.529717 | 1.527717 | 1.526717 | 1.525717 | Wed | 1.526717 | 1.530717 | 1.522717 | 0.008 | 1.46 | 1.6 | 1.532597 | 1.53 | 1.527205 | 1.58 | 1.48
2020-10-21 | 8:00 | 202010021B | 2020/10/21 8:00 | 1.524332 | 1.531332 | 1.529332 | 1.523332 | 1.525332 | 1.530332 | 1.528332 | 1.527332 | 1.526332 | Thu | 1.527332 | 1.531332 | 1.523332 | 0.008 | 1.46 | 1.6 | 1.532597 | 1.53 | 1.527205 | 1.58 | 1.48
2020-10-21 | 10:00 |  | 2020/10/21 10:00 | 1.527 | 1.534 | 1.532 | 1.526 | 1.528 | 1.533 | 1.531 | 1.53 | 1.529 | Thu | 1.53 | 1.534 | 1.526 | 0.008 | 1.46 | 1.6 | 1.532597 | 1.53 | 1.527205 | 1.58 | 1.48
2020-10-21 | 12:00 |  | 2020/10/21 12:00 | 1.532258 | 1.539258 | 1.537258 | 1.531258 | 1.533258 | 1.538258 | 1.536258 | 1.535258 | 1.534258 | Thu | 1.535258 | 1.539258 | 1.531258 | 0.008 | 1.46 | 1.6 | 1.532597 | 1.53 | 1.527205 | 1.58 | 1.48
2020-10-21 | 14:00 |  | 2020/10/21 14:00 | 1.533413 | 1.540413 | 1.538413 | 1.532413 | 1.534413 | 1.539413 | 1.537413 | 1.536413 | 1.535413 | Thu | 1.536413 | 1.540413 | 1.532413 | 0.008 | 1.46 | 1.6 | 1.532597 | 1.53 | 1.527205 | 1.58 | 1.48
2020-10-21 | 16:00 |  | 2020/10/21 16:00 | 1.514262 | 1.521262 | 1.519262 | 1.513262 | 1.515262 | 1.520262 | 1.518262 | 1.517262 | 1.516262 | Thu | 1.517262 | 1.521262 | 1.513262 | 0.008 | 1.46 | 1.6 | 1.532597 | 1.53 | 1.527205 | 1.58 | 1.48
2020-10-22 | 8:00 | 202010022B | 2020/10/22 8:00 | 1.523774 | 1.530774 | 1.528774 | 1.522774 | 1.524774 | 1.529774 | 1.527774 | 1.526774 | 1.525774 | Fri | 1.526774 | 1.530774 | 1.522774 | 0.008 | 1.46 | 1.6 | 1.532597 | 1.53 | 1.527205 | 1.58 | 1.48
2020-10-22 | 10:00 |  | 2020/10/22 10:00 | 1.526 | 1.533 | 1.531 | 1.525 | 1.527 | 1.532 | 1.53 | 1.529 | 1.528 | Fri | 1.529 | 1.533 | 1.525 | 0.008 | 1.46 | 1.6 | 1.532597 | 1.53 | 1.527205 | 1.58 | 1.48
2020-10-22 | 12:00 |  | 2020/10/22 12:00 | 1.533738 | 1.540738 | 1.538738 | 1.532738 | 1.534738 | 1.539738 | 1.537738 | 1.536738 | 1.535738 | Fri | 1.536738 | 1.540738 | 1.532738 | 0.008 | 1.46 | 1.6 | 1.532597 | 1.53 | 1.527205 | 1.58 | 1.48
2020-10-22 | 14:00 |  | 2020/10/22 14:00 | 1.532865 | 1.539865 | 1.537865 | 1.531865 | 1.533865 | 1.538865 | 1.536865 | 1.535865 | 1.534865 | Fri | 1.535865 | 1.539865 | 1.531865 | 0.008 | 1.46 | 1.6 | 1.532597 | 1.53 | 1.527205 | 1.58 | 1.48
2020-10-22 | 16:00 |  | 2020/10/22 16:00 | 1.526278 | 1.533278 | 1.531278 | 1.525278 | 1.527278 | 1.532278 | 1.530278 | 1.529278 | 1.528278 | Fri | 1.529278 | 1.533278 | 1.525278 | 0.008 | 1.46 | 1.6 | 1.532597 | 1.53 | 1.527205 | 1.58 | 1.48
2020-10-23 | 8:00 | 202010023B | 2020/10/23 8:00 | 1.551 | 1.558 | 1.556 | 1.55 | 1.552 | 1.557 | 1.555 | 1.554 | 1.553 | Mon | 1.554 | 1.558 | 1.55 | 0.008 | 1.46 | 1.6 | 1.532597 | 1.53 | 1.527205 | 1.58 | 1.48
2020-10-23 | 10:00 |  | 2020/10/23 10:00 | 1.527891 | 1.534891 | 1.532891 | 1.526891 | 1.528891 | 1.533891 | 1.531891 | 1.530891 | 1.529891 | Mon | 1.530891 | 1.534891 | 1.526891 | 0.008 | 1.46 | 1.6 | 1.532597 | 1.53 | 1.527205 | 1.58 | 1.48
2020-10-23 | 12:00 |  | 2020/10/23 12:00 | 1.523588 | 1.530588 | 1.528588 | 1.522588 | 1.524588 | 1.529588 | 1.527588 | 1.526588 | 1.525588 | Mon | 1.526588 | 1.530588 | 1.522588 | 0.008 | 1.46 | 1.6 | 1.532597 | 1.53 | 1.527205 | 1.58 | 1.48
2020-10-23 | 14:00 |  | 2020/10/23 14:00 | 1.526 | 1.533 | 1.531 | 1.525 | 1.527 | 1.532 | 1.53 | 1.529 | 1.528 | Mon | 1.529 | 1.533 | 1.525 | 0.008 | 1.46 | 1.6 | 1.532597 | 1.53 | 1.527205 | 1.58 | 1.48
2020-10-23 | 16:00 |  | 2020/10/23 16:00 | 1.532115 | 1.539115 | 1.537115 | 1.531115 | 1.533115 | 1.538115 | 1.536115 | 1.535115 | 1.534115 | Mon | 1.535115 | 1.539115 | 1.531115 | 0.008 | 1.46 | 1.6 | 1.532597 | 1.53 | 1.527205 | 1.58 | 1.48
2020-10-24 | 8:00 | 202010024B | 2020/10/24 8:00 | 1.514904 | 1.521904 | 1.519904 | 1.513904 | 1.515904 | 1.520904 | 1.518904 | 1.517904 | 1.516904 | Tue | 1.517904 | 1.521904 | 1.513904 | 0.008 | 1.46 | 1.6 | 1.532597 | 1.53 | 1.527205 | 1.58 | 1.48
2020-10-24 | 10:00 |  | 2020/10/24 10:00 | 1.511448 | 1.518448 | 1.516448 | 1.510448 | 1.512448 | 1.517448 | 1.515448 | 1.514448 | 1.513448 | Tue | 1.514448 | 1.518448 | 1.510448 | 0.008 | 1.46 | 1.6 | 1.532597 | 1.53 | 1.527205 | 1.58 | 1.48
2020-10-24 | 12:00 |  | 2020/10/24 12:00 | 1.526 | 1.533 | 1.531 | 1.525 | 1.527 | 1.532 | 1.53 | 1.529 | 1.528 | Tue | 1.529 | 1.533 | 1.525 | 0.008 | 1.46 | 1.6 | 1.532597 | 1.53 | 1.527205 | 1.58 | 1.48
2020-10-24 | 14:00 |  | 2020/10/24 14:00 | 1.527967 | 1.534967 | 1.532967 | 1.526967 | 1.528967 | 1.533967 | 1.531967 | 1.530967 | 1.529967 | Tue | 1.530967 | 1.534967 | 1.526967 | 0.008 | 1.46 | 1.6 | 1.532597 | 1.53 | 1.527205 | 1.58 | 1.48
2020-10-24 | 16:00 |  | 2020/10/24 16:00 | 1.520343 | 1.527343 | 1.525343 | 1.519343 | 1.521343 | 1.526343 | 1.524343 | 1.523343 | 1.522343 | Tue | 1.523343 | 1.527343 | 1.519343 | 0.008 | 1.46 | 1.6 | 1.532597 | 1.53 | 1.527205 | 1.58 | 1.48
2020-10-25 | 8:00 | 202010025B | 2020/10/25 8:00 | 1.526963 | 1.533963 | 1.531963 | 1.525963 | 1.527963 | 1.532963 | 1.530963 | 1.529963 | 1.528963 | Wed | 1.529963 | 1.533963 | 1.525963 | 0.008 | 1.46 | 1.6 | 1.532597 | 1.53 | 1.527205 | 1.58 | 1.48
2020-10-25 | 10:00 |  | 2020/10/25 10:00 | 1.522025 | 1.529025 | 1.527025 | 1.521025 | 1.523025 | 1.528025 | 1.526025 | 1.525025 | 1.524025 | Wed | 1.525025 | 1.529025 | 1.521025 | 0.008 | 1.46 | 1.6 | 1.532597 | 1.53 | 1.527205 | 1.58 | 1.48
2020-10-25 | 12:00 |  | 2020/10/25 12:00 | 1.535698 | 1.542698 | 1.540698 | 1.534698 | 1.536698 | 1.541698 | 1.539698 | 1.538698 | 1.537698 | Wed | 1.538698 | 1.542698 | 1.534698 | 0.008 | 1.46 | 1.6 | 1.532597 | 1.53 | 1.527205 | 1.58 | 1.48
2020-10-25 | 14:00 |  | 2020/10/25 14:00 | 1.518664 | 1.525664 | 1.523664 | 1.517664 | 1.519664 | 1.524664 | 1.522664 | 1.521664 | 1.520664 | Wed | 1.521664 | 1.525664 | 1.517664 | 0.008 | 1.46 | 1.6 | 1.532597 | 1.53 | 1.527205 | 1.58 | 1.48
2020-10-25 | 16:00 |  | 2020/10/25 16:00 | 1.517237 | 1.524237 | 1.522237 | 1.516237 | 1.518237 | 1.523237 | 1.521237 | 1.520237 | 1.519237 | Wed | 1.520237 | 1.524237 | 1.516237 | 0.008 | 1.46 | 1.6 | 1.532597 | 1.53 | 1.527205 | 1.58 | 1.48
2020-10-26 | 8:00 | 202010026B | 2020/10/26 8:00 | 1.521919 | 1.528919 | 1.526919 | 1.520919 | 1.522919 | 1.527919 | 1.525919 | 1.524919 | 1.523919 | Thu | 1.524919 | 1.528919 | 1.520919 | 0.008 | 1.46 | 1.6 | 1.532597 | 1.53 | 1.527205 | 1.58 | 1.48
2020-10-26 | 10:00 |  | 2020/10/26 10:00 | 1.521126 | 1.528126 | 1.526126 | 1.520126 | 1.522126 | 1.527126 | 1.525126 | 1.524126 | 1.523126 | Thu | 1.524126 | 1.528126 | 1.520126 | 0.008 | 1.46 | 1.6 | 1.532597 | 1.53 | 1.527205 | 1.58 | 1.48
2020-10-26 | 12:00 |  | 2020/10/26 12:00 | 1.502937 | 1.509937 | 1.507937 | 1.501937 | 1.503937 | 1.508937 | 1.506937 | 1.505937 | 1.504937 | Thu | 1.505937 | 1.509937 | 1.501937 | 0.008 | 1.46 | 1.6 | 1.532597 | 1.53 | 1.527205 | 1.58 | 1.48
2020-10-26 | 14:00 |  | 2020/10/26 14:00 | 1.515 | 1.522 | 1.52 | 1.514 | 1.516 | 1.521 | 1.519 | 1.518 | 1.517 | Thu | 1.518 | 1.522 | 1.514 | 0.008 | 1.46 | 1.6 | 1.532597 | 1.53 | 1.527205 | 1.58 | 1.48
2020-10-26 | 16:00 |  | 2020/10/26 16:00 | 1.515 | 1.522 | 1.52 | 1.514 | 1.516 | 1.521 | 1.519 | 1.518 | 1.517 | Thu | 1.518 | 1.522 | 1.514 | 0.008 | 1.46 | 1.6 | 1.532597 | 1.53 | 1.527205 | 1.58 | 1.48
2020-10-27 | 8:00 | 202010027B | 2020/10/27 8:00 | 1.522738 | 1.529738 | 1.527738 | 1.521738 | 1.523738 | 1.528738 | 1.526738 | 1.525738 | 1.524738 | Fri | 1.525738 | 1.529738 | 1.521738 | 0.008 | 1.46 | 1.6 | 1.532597 | 1.53 | 1.527205 | 1.58 | 1.48
2020-10-27 | 10:00 |  | 2020/10/27 10:00 | 1.516349 | 1.523349 | 1.521349 | 1.515349 | 1.517349 | 1.522349 | 1.520349 | 1.519349 | 1.518349 | Fri | 1.519349 | 1.523349 | 1.515349 | 0.008 | 1.46 | 1.6 | 1.532597 | 1.53 | 1.527205 | 1.58 | 1.48
2020-10-27 | 12:00 |  | 2020/10/27 12:00 | 1.535 | 1.542 | 1.54 | 1.534 | 1.536 | 1.541 | 1.539 | 1.538 | 1.537 | Fri | 1.538 | 1.542 | 1.534 | 0.008 | 1.46 | 1.6 | 1.532597 | 1.53 | 1.527205 | 1.58 | 1.48
2020-10-27 | 14:00 |  | 2020/10/27 14:00 | 1.516321 | 1.523321 | 1.521321 | 1.515321 | 1.517321 | 1.522321 | 1.520321 | 1.519321 | 1.518321 | Fri | 1.519321 | 1.523321 | 1.515321 | 0.008 | 1.46 | 1.6 | 1.532597 | 1.53 | 1.527205 | 1.58 | 1.48
2020-10-27 | 16:00 |  | 2020/10/27 16:00 | 1.510986 | 1.517986 | 1.515986 | 1.509986 | 1.511986 | 1.516986 | 1.514986 | 1.513986 | 1.512986 | Fri | 1.513986 | 1.517986 | 1.509986 | 0.008 | 1.46 | 1.6 | 1.532597 | 1.53 | 1.527205 | 1.58 | 1.48
2020-10-28 | 8:00 | 202010028B | 2020/10/28 8:00 | 1.55 | 1.557 | 1.555 | 1.549 | 1.551 | 1.556 | 1.554 | 1.553 | 1.552 | Mon | 1.553 | 1.557 | 1.549 | 0.008 | 1.46 | 1.6 | 1.532597 | 1.53 | 1.527205 | 1.58 | 1.48
2020-10-28 | 10:00 |  | 2020/10/28 10:00 | 1.523579 | 1.530579 | 1.528579 | 1.522579 | 1.524579 | 1.529579 | 1.527579 | 1.526579 | 1.525579 | Mon | 1.526579 | 1.530579 | 1.522579 | 0.008 | 1.46 | 1.6 | 1.532597 | 1.53 | 1.527205 | 1.58 | 1.48
2020-10-28 | 12:00 |  | 2020/10/28 12:00 | 1.524393 | 1.531393 | 1.529393 | 1.523393 | 1.525393 | 1.530393 | 1.528393 | 1.527393 | 1.526393 | Mon | 1.527393 | 1.531393 | 1.523393 | 0.008 | 1.46 | 1.6 | 1.532597 | 1.53 | 1.527205 | 1.58 | 1.48
2020-10-28 | 14:00 |  | 2020/10/28 14:00 | 1.511652 | 1.518652 | 1.516652 | 1.510652 | 1.512652 | 1.517652 | 1.515652 | 1.514652 | 1.513652 | Mon | 1.514652 | 1.518652 | 1.510652 | 0.008 | 1.46 | 1.6 | 1.532597 | 1.53 | 1.527205 | 1.58 | 1.48
2020-10-28 | 16:00 |  | 2020/10/28 16:00 | 1.535 | 1.542 | 1.54 | 1.534 | 1.536 | 1.541 | 1.539 | 1.538 | 1.537 | Mon | 1.538 | 1.542 | 1.534 | 0.008 | 1.46 | 1.6 | 1.532597 | 1.53 | 1.527205 | 1.58 | 1.48
2020-10-29 | 8:00 | 202010029B | 2020/10/29 8:00 | 1.528498 | 1.535498 | 1.533498 | 1.527498 | 1.529498 | 1.534498 | 1.532498 | 1.531498 | 1.530498 | Tue | 1.531498 | 1.535498 | 1.527498 | 0.008 | 1.46 | 1.6 | 1.532597 | 1.53 | 1.527205 | 1.58 | 1.48
2020-10-29 | 10:00 |  | 2020/10/29 10:00 | 1.520622 | 1.527622 | 1.525622 | 1.519622 | 1.521622 | 1.526622 | 1.524622 | 1.523622 | 1.522622 | Tue | 1.523622 | 1.527622 | 1.519622 | 0.008 | 1.46 | 1.6 | 1.532597 | 1.53 | 1.527205 | 1.58 | 1.48
2020-10-29 | 12:00 |  | 2020/10/29 12:00 | 1.525721 | 1.532721 | 1.530721 | 1.524721 | 1.526721 | 1.531721 | 1.529721 | 1.528721 | 1.527721 | Tue | 1.528721 | 1.532721 | 1.524721 | 0.008 | 1.46 | 1.6 | 1.532597 | 1.53 | 1.527205 | 1.58 | 1.48
2020-10-29 | 14:00 |  | 2020/10/29 14:00 | 1.519607 | 1.526607 | 1.524607 | 1.518607 | 1.520607 | 1.525607 | 1.523607 | 1.522607 | 1.521607 | Tue | 1.522607 | 1.526607 | 1.518607 | 0.008 | 1.46 | 1.6 | 1.532597 | 1.53 | 1.527205 | 1.58 | 1.48
2020-10-29 | 16:00 |  | 2020/10/29 16:00 | 1.525649 | 1.532649 | 1.530649 | 1.524649 | 1.526649 | 1.531649 | 1.529649 | 1.528649 | 1.527649 | Tue | 1.528649 | 1.532649 | 1.524649 | 0.008 | 1.46 | 1.6 | 1.532597 | 1.53 | 1.527205 | 1.58 | 1.48
2020-10-30 | 8:00 | 202010030B | 2020/10/30 8:00 | 1.517896 | 1.524896 | 1.522896 | 1.516896 | 1.518896 | 1.523896 | 1.521896 | 1.520896 | 1.519896 | Wed | 1.520896 | 1.524896 | 1.516896 | 0.008 | 1.46 | 1.6 | 1.532597 | 1.53 | 1.527205 | 1.58 | 1.48
2020-10-30 | 10:00 |  | 2020/10/30 10:00 | 1.515488 | 1.522488 | 1.520488 | 1.514488 | 1.516488 | 1.521488 | 1.519488 | 1.518488 | 1.517488 | Wed | 1.518488 | 1.522488 | 1.514488 | 0.008 | 1.46 | 1.6 | 1.532597 | 1.53 | 1.527205 | 1.58 | 1.48
2020-10-30 | 12:00 |  | 2020/10/30 12:00 | 1.515 | 1.522 | 1.52 | 1.514 | 1.516 | 1.521 | 1.519 | 1.518 | 1.517 | Wed | 1.518 | 1.522 | 1.514 | 0.008 | 1.46 | 1.6 | 1.532597 | 1.53 | 1.527205 | 1.58 | 1.48
2020-10-30 | 14:00 |  | 2020/10/30 14:00 | 1.520041 | 1.527041 | 1.525041 | 1.519041 | 1.521041 | 1.526041 | 1.524041 | 1.523041 | 1.522041 | Wed | 1.523041 | 1.527041 | 1.519041 | 0.008 | 1.46 | 1.6 | 1.532597 | 1.53 | 1.527205 | 1.58 | 1.48
2020-10-30 | 16:00 |  | 2020/10/30 16:00 | 1.518686 | 1.525686 | 1.523686 | 1.517686 | 1.519686 | 1.524686 | 1.522686 | 1.521686 | 1.520686 | Wed | 1.521686 | 1.525686 | 1.517686 | 0.008 | 1.46 | 1.6 | 1.532597 | 1.53 | 1.527205 | 1.58 | 1.48
2020-11-01 | 8:00 | 20201101B | 2020/11/1 8:00 | 1.510295 | 1.517295 | 1.515295 | 1.509295 | 1.511295 | 1.516295 | 1.514295 | 1.513295 | 1.512295 | Thu | 1.513295 | 1.517295 | 1.509295 | 0.008 | 1.46 | 1.6 | 1.532597 | 1.53 | 1.527205 | 1.58 | 1.48
2020-11-01 | 10:00 |  | 2020/11/1 10:00 | 1.535 | 1.542 | 1.54 | 1.534 | 1.536 | 1.541 | 1.539 | 1.538 | 1.537 | Thu | 1.538 | 1.542 | 1.534 | 0.008 | 1.46 | 1.6 | 1.532597 | 1.53 | 1.527205 | 1.58 | 1.48
2020-11-01 | 12:00 |  | 2020/11/1 12:00 | 1.535 | 1.542 | 1.54 | 1.534 | 1.536 | 1.541 | 1.539 | 1.538 | 1.537 | Thu | 1.538 | 1.542 | 1.534 | 0.008 | 1.46 | 1.6 | 1.532597 | 1.53 | 1.527205 | 1.58 | 1.48
2020-11-01 | 14:00 |  | 2020/11/1 14:00 | 1.520755 | 1.527755 | 1.525755 | 1.519755 | 1.521755 | 1.526755 | 1.524755 | 1.523755 | 1.522755 | Thu | 1.523755 | 1.527755 | 1.519755 | 0.008 | 1.46 | 1.6 | 1.532597 | 1.53 | 1.527205 | 1.58 | 1.48
2020-11-01 | 16:00 |  | 2020/11/1 16:00 | 1.519794 | 1.526794 | 1.524794 | 1.518794 | 1.520794 | 1.525794 | 1.523794 | 1.522794 | 1.521794 | Thu | 1.522794 | 1.526794 | 1.518794 | 0.008 | 1.46 | 1.6 | 1.532597 | 1.53 | 1.527205 | 1.58 | 1.48
2020-11-02 | 8:00 | 20201102B | 2020/11/2 8:00 | 1.533936 | 1.540936 | 1.538936 | 1.532936 | 1.534936 | 1.539936 | 1.537936 | 1.536936 | 1.535936 | Fri | 1.536936 | 1.540936 | 1.532936 | 0.008 | 1.46 | 1.6 | 1.532597 | 1.53 | 1.527205 | 1.58 | 1.48
2020-11-02 | 10:00 |  | 2020/11/2 10:00 | 1.525465 | 1.532465 | 1.530465 | 1.524465 | 1.526465 | 1.531465 | 1.529465 | 1.528465 | 1.527465 | Fri | 1.528465 | 1.532465 | 1.524465 | 0.008 | 1.46 | 1.6 | 1.532597 | 1.53 | 1.527205 | 1.58 | 1.48
2020-11-02 | 12:00 |  | 2020/11/2 12:00 | 1.504964 | 1.511964 | 1.509964 | 1.503964 | 1.505964 | 1.510964 | 1.508964 | 1.507964 | 1.506964 | Fri | 1.507964 | 1.511964 | 1.503964 | 0.008 | 1.46 | 1.6 | 1.532597 | 1.53 | 1.527205 | 1.58 | 1.48
2020-11-02 | 14:00 |  | 2020/11/2 14:00 | 1.510934 | 1.517934 | 1.515934 | 1.509934 | 1.511934 | 1.516934 | 1.514934 | 1.513934 | 1.512934 | Fri | 1.513934 | 1.517934 | 1.509934 | 0.008 | 1.46 | 1.6 | 1.532597 | 1.53 | 1.527205 | 1.58 | 1.48
2020-11-02 | 16:00 |  | 2020/11/2 16:00 | 1.510129 | 1.517129 | 1.515129 | 1.509129 | 1.511129 | 1.516129 | 1.514129 | 1.513129 | 1.512129 | Fri | 1.513129 | 1.517129 | 1.509129 | 0.008 | 1.46 | 1.6 | 1.532597 | 1.53 | 1.527205 | 1.58 | 1.48
2020-11-03 | 8:00 | 20201103B | 2020/11/3 8:00 | 1.545 | 1.552 | 1.55 | 1.544 | 1.546 | 1.551 | 1.549 | 1.548 | 1.547 | Mon | 1.548 | 1.552 | 1.544 | 0.008 | 1.46 | 1.6 | 1.532597 | 1.53 | 1.527205 | 1.58 | 1.48
2020-11-03 | 10:00 |  | 2020/11/3 10:00 | 1.510307 | 1.517307 | 1.515307 | 1.509307 | 1.511307 | 1.516307 | 1.514307 | 1.513307 | 1.512307 | Mon | 1.513307 | 1.517307 | 1.509307 | 0.008 | 1.46 | 1.6 | 1.532597 | 1.53 | 1.527205 | 1.58 | 1.48
2020-11-03 | 12:00 |  | 2020/11/3 12:00 | 1.524814 | 1.531814 | 1.529814 | 1.523814 | 1.525814 | 1.530814 | 1.528814 | 1.527814 | 1.526814 | Mon | 1.527814 | 1.531814 | 1.523814 | 0.008 | 1.46 | 1.6 | 1.532597 | 1.53 | 1.527205 | 1.58 | 1.48
2020-11-03 | 14:00 |  | 2020/11/3 14:00 | 1.503669 | 1.510669 | 1.508669 | 1.502669 | 1.504669 | 1.509669 | 1.507669 | 1.506669 | 1.505669 | Mon | 1.506669 | 1.510669 | 1.502669 | 0.008 | 1.46 | 1.6 | 1.532597 | 1.53 | 1.527205 | 1.58 | 1.48
2020-11-03 | 16:00 |  | 2020/11/3 16:00 | 1.526341 | 1.533341 | 1.531341 | 1.525341 | 1.527341 | 1.532341 | 1.530341 | 1.529341 | 1.528341 | Mon | 1.529341 | 1.533341 | 1.525341 | 0.008 | 1.46 | 1.6 | 1.532597 | 1.53 | 1.527205 | 1.58 | 1.48
2020-11-04 | 8:00 | 20201104B | 2020/11/4 8:00 | 1.523524 | 1.530524 | 1.528524 | 1.522524 | 1.524524 | 1.529524 | 1.527524 | 1.526524 | 1.525524 | Tue | 1.526524 | 1.530524 | 1.522524 | 0.008 | 1.46 | 1.6 | 1.532597 | 1.53 | 1.527205 | 1.58 | 1.48
2020-11-04 | 10:00 |  | 2020/11/4 10:00 | 1.52137 | 1.52837 | 1.52637 | 1.52037 | 1.52237 | 1.52737 | 1.52537 | 1.52437 | 1.52337 | Tue | 1.52437 | 1.52837 | 1.52037 | 0.008 | 1.46 | 1.6 | 1.532597 | 1.53 | 1.527205 | 1.58 | 1.48
2020-11-04 | 12:00 |  | 2020/11/4 12:00 | 1.515 | 1.522 | 1.52 | 1.514 | 1.516 | 1.521 | 1.519 | 1.518 | 1.517 | Tue | 1.518 | 1.522 | 1.514 | 0.008 | 1.46 | 1.6 | 1.532597 | 1.53 | 1.527205 | 1.58 | 1.48
2020-11-04 | 14:00 |  | 2020/11/4 14:00 | 1.513023 | 1.520023 | 1.518023 | 1.512023 | 1.514023 | 1.519023 | 1.517023 | 1.516023 | 1.515023 | Tue | 1.516023 | 1.520023 | 1.512023 | 0.008 | 1.46 | 1.6 | 1.532597 | 1.53 | 1.527205 | 1.58 | 1.48
2020-11-04 | 16:00 |  | 2020/11/4 16:00 | 1.515 | 1.522 | 1.52 | 1.514 | 1.516 | 1.521 | 1.519 | 1.518 | 1.517 | Tue | 1.518 | 1.522 | 1.514 | 0.008 | 1.46 | 1.6 | 1.532597 | 1.53 | 1.527205 | 1.58 | 1.48
2020-11-05 | 8:00 | 20201105B | 2020/11/5 8:00 | 1.525083 | 1.532083 | 1.530083 | 1.524083 | 1.526083 | 1.531083 | 1.529083 | 1.528083 | 1.527083 | Wed | 1.528083 | 1.532083 | 1.524083 | 0.008 | 1.46 | 1.6 | 1.532597 | 1.53 | 1.527205 | 1.58 | 1.48
2020-11-05 | 10:00 |  | 2020/11/5 10:00 | 1.522832 | 1.529832 | 1.527832 | 1.521832 | 1.523832 | 1.528832 | 1.526832 | 1.525832 | 1.524832 | Wed | 1.525832 | 1.529832 | 1.521832 | 0.008 | 1.46 | 1.6 | 1.532597 | 1.53 | 1.527205 | 1.58 | 1.48
2020-11-05 | 12:00 |  | 2020/11/5 12:00 | 1.504589 | 1.511589 | 1.509589 | 1.503589 | 1.505589 | 1.510589 | 1.508589 | 1.507589 | 1.506589 | Wed | 1.507589 | 1.511589 | 1.503589 | 0.008 | 1.46 | 1.6 | 1.532597 | 1.53 | 1.527205 | 1.58 | 1.48
2020-11-05 | 14:00 |  | 2020/11/5 14:00 | 1.515 | 1.522 | 1.52 | 1.514 | 1.516 | 1.521 | 1.519 | 1.518 | 1.517 | Wed | 1.518 | 1.522 | 1.514 | 0.008 | 1.46 | 1.6 | 1.532597 | 1.53 | 1.527205 | 1.58 | 1.48
2020-11-05 | 16:00 |  | 2020/11/5 16:00 | 1.514583 | 1.521583 | 1.519583 | 1.513583 | 1.515583 | 1.520583 | 1.518583 | 1.517583 | 1.516583 | Wed | 1.517583 | 1.521583 | 1.513583 | 0.008 | 1.46 | 1.6 | 1.532597 | 1.53 | 1.527205 | 1.58 | 1.48
2020-11-06 | 8:00 | 20201106B | 2020/11/6 8:00 | 1.529923 | 1.536923 | 1.534923 | 1.528923 | 1.530923 | 1.535923 | 1.533923 | 1.532923 | 1.531923 | Thu | 1.532923 | 1.536923 | 1.528923 | 0.008 | 1.46 | 1.6 | 1.532597 | 1.53 | 1.527205 | 1.58 | 1.48
2020-11-06 | 10:00 |  | 2020/11/6 10:00 | 1.526332 | 1.533332 | 1.531332 | 1.525332 | 1.527332 | 1.532332 | 1.530332 | 1.529332 | 1.528332 | Thu | 1.529332 | 1.533332 | 1.525332 | 0.008 | 1.46 | 1.6 | 1.532597 | 1.53 | 1.527205 | 1.58 | 1.48
2020-11-06 | 12:00 |  | 2020/11/6 12:00 | 1.518478 | 1.525478 | 1.523478 | 1.517478 | 1.519478 | 1.524478 | 1.522478 | 1.521478 | 1.520478 | Thu | 1.521478 | 1.525478 | 1.517478 | 0.008 | 1.46 | 1.6 | 1.532597 | 1.53 | 1.527205 | 1.58 | 1.48
2020-11-06 | 14:00 |  | 2020/11/6 14:00 | 1.511872 | 1.518872 | 1.516872 | 1.510872 | 1.512872 | 1.517872 | 1.515872 | 1.514872 | 1.513872 | Thu | 1.514872 | 1.518872 | 1.510872 | 0.008 | 1.46 | 1.6 | 1.532597 | 1.53 | 1.527205 | 1.58 | 1.48
2020-11-06 | 16:00 |  | 2020/11/6 16:00 | 1.517634 | 1.524634 | 1.522634 | 1.516634 | 1.518634 | 1.523634 | 1.521634 | 1.520634 | 1.519634 | Thu | 1.520634 | 1.524634 | 1.516634 | 0.008 | 1.46 | 1.6 | 1.532597 | 1.53 | 1.527205 | 1.58 | 1.48
2020-11-07 | 8:00 | 20201107B | 2020/11/7 8:00 | 1.526482 | 1.533482 | 1.531482 | 1.525482 | 1.527482 | 1.532482 | 1.530482 | 1.529482 | 1.528482 | Fri | 1.529482 | 1.533482 | 1.525482 | 0.008 | 1.46 | 1.6 | 1.532597 | 1.53 | 1.527205 | 1.58 | 1.48
2020-11-07 | 10:00 |  | 2020/11/7 10:00 | 1.525304 | 1.532304 | 1.530304 | 1.524304 | 1.526304 | 1.531304 | 1.529304 | 1.528304 | 1.527304 | Fri | 1.528304 | 1.532304 | 1.524304 | 0.008 | 1.46 | 1.6 | 1.532597 | 1.53 | 1.527205 | 1.58 | 1.48
2020-11-07 | 12:00 |  | 2020/11/7 12:00 | 1.514828 | 1.521828 | 1.519828 | 1.513828 | 1.515828 | 1.520828 | 1.518828 | 1.517828 | 1.516828 | Fri | 1.517828 | 1.521828 | 1.513828 | 0.008 | 1.46 | 1.6 | 1.532597 | 1.53 | 1.527205 | 1.58 | 1.48
2020-11-07 | 14:00 |  | 2020/11/7 14:00 | 1.519377 | 1.526377 | 1.524377 | 1.518377 | 1.520377 | 1.525377 | 1.523377 | 1.522377 | 1.521377 | Fri | 1.522377 | 1.526377 | 1.518377 | 0.008 | 1.46 | 1.6 | 1.532597 | 1.53 | 1.527205 | 1.58 | 1.48
2020-11-07 | 16:00 |  | 2020/11/7 16:00 | 1.515523 | 1.522523 | 1.520523 | 1.514523 | 1.516523 | 1.521523 | 1.519523 | 1.518523 | 1.517523 | Fri | 1.518523 | 1.522523 | 1.514523 | 0.008 | 1.46 | 1.6 | 1.532597 | 1.53 | 1.527205 | 1.58 | 1.48
2020-11-08 | 8:00 | 20201108B | 2020/11/8 8:00 | 1.546 | 1.553 | 1.551 | 1.545 | 1.547 | 1.552 | 1.55 | 1.549 | 1.548 | Mon | 1.549 | 1.553 | 1.545 | 0.008 | 1.46 | 1.6 | 1.532597 | 1.53 | 1.527205 | 1.58 | 1.48
2020-11-08 | 10:00 |  | 2020/11/8 10:00 | 1.519762 | 1.526762 | 1.524762 | 1.518762 | 1.520762 | 1.525762 | 1.523762 | 1.522762 | 1.521762 | Mon | 1.522762 | 1.526762 | 1.518762 | 0.008 | 1.46 | 1.6 | 1.532597 | 1.53 | 1.527205 | 1.58 | 1.48
2020-11-08 | 12:00 |  | 2020/11/8 12:00 | 1.504684 | 1.511684 | 1.509684 | 1.503684 | 1.505684 | 1.510684 | 1.508684 | 1.507684 | 1.506684 | Mon | 1.507684 | 1.511684 | 1.503684 | 0.008 | 1.46 | 1.6 | 1.532597 | 1.53 | 1.527205 | 1.58 | 1.48
2020-11-08 | 14:00 |  | 2020/11/8 14:00 | 1.515 | 1.522 | 1.52 | 1.514 | 1.516 | 1.521 | 1.519 | 1.518 | 1.517 | Mon | 1.518 | 1.522 | 1.514 | 0.008 | 1.46 | 1.6 | 1.532597 | 1.53 | 1.527205 | 1.58 | 1.48
2020-11-08 | 16:00 |  | 2020/11/8 16:00 | 1.515 | 1.522 | 1.52 | 1.514 | 1.516 | 1.521 | 1.519 | 1.518 | 1.517 | Mon | 1.518 | 1.522 | 1.514 | 0.008 | 1.46 | 1.6 | 1.532597 | 1.53 | 1.527205 | 1.58 | 1.48
2020-11-09 | 8:00 | 20201109B | 2020/11/9 8:00 | 1.524715 | 1.531715 | 1.529715 | 1.523715 | 1.525715 | 1.530715 | 1.528715 | 1.527715 | 1.526715 | Tue | 1.527715 | 1.531715 | 1.523715 | 0.008 | 1.46 | 1.6 | 1.532597 | 1.53 | 1.527205 | 1.58 | 1.48
2020-11-09 | 10:00 |  | 2020/11/9 10:00 | 1.519368 | 1.526368 | 1.524368 | 1.518368 | 1.520368 | 1.525368 | 1.523368 | 1.522368 | 1.521368 | Tue | 1.522368 | 1.526368 | 1.518368 | 0.008 | 1.46 | 1.6 | 1.532597 | 1.53 | 1.527205 | 1.58 | 1.48
2020-11-09 | 12:00 |  | 2020/11/9 12:00 | 1.518801 | 1.525801 | 1.523801 | 1.517801 | 1.519801 | 1.524801 | 1.522801 | 1.521801 | 1.520801 | Tue | 1.521801 | 1.525801 | 1.517801 | 0.008 | 1.46 | 1.6 | 1.532597 | 1.53 | 1.527205 | 1.58 | 1.48
2020-11-09 | 14:00 |  | 2020/11/9 14:00 | 1.527223 | 1.534223 | 1.532223 | 1.526223 | 1.528223 | 1.533223 | 1.531223 | 1.530223 | 1.529223 | Tue | 1.530223 | 1.534223 | 1.526223 | 0.008 | 1.46 | 1.6 | 1.532597 | 1.53 | 1.527205 | 1.58 | 1.48
2020-11-09 | 16:00 |  | 2020/11/9 16:00 | 1.510609 | 1.517609 | 1.515609 | 1.509609 | 1.511609 | 1.516609 | 1.514609 | 1.513609 | 1.512609 | Tue | 1.513609 | 1.517609 | 1.509609 | 0.008 | 1.46 | 1.6 | 1.532597 | 1.53 | 1.527205 | 1.58 | 1.48
2020-11-10 | 8:00 | 20201110B | 2020/11/10 8:00 | 1.515 | 1.522 | 1.52 | 1.514 | 1.516 | 1.521 | 1.519 | 1.518 | 1.517 | Wed | 1.518 | 1.522 | 1.514 | 0.008 | 1.46 | 1.6 | 1.532597 | 1.53 | 1.527205 | 1.58 | 1.48
2020-11-10 | 10:00 |  | 2020/11/10 10:00 | 1.515 | 1.522 | 1.52 | 1.514 | 1.516 | 1.521 | 1.519 | 1.518 | 1.517 | Wed | 1.518 | 1.522 | 1.514 | 0.008 | 1.46 | 1.6 | 1.532597 | 1.53 | 1.527205 | 1.58 | 1.48
2020-11-10 | 12:00 |  | 2020/11/10 12:00 | 1.516499 | 1.523499 | 1.521499 | 1.515499 | 1.517499 | 1.522499 | 1.520499 | 1.519499 | 1.518499 | Wed | 1.519499 | 1.523499 | 1.515499 | 0.008 | 1.46 | 1.6 | 1.532597 | 1.53 | 1.527205 | 1.58 | 1.48
2020-11-10 | 14:00 |  | 2020/11/10 14:00 | 1.52669 | 1.53369 | 1.53169 | 1.52569 | 1.52769 | 1.53269 | 1.53069 | 1.52969 | 1.52869 | Wed | 1.52969 | 1.53369 | 1.52569 | 0.008 | 1.46 | 1.6 | 1.532597 | 1.53 | 1.527205 | 1.58 | 1.48
2020-11-10 | 16:00 |  | 2020/11/10 16:00 | 1.525088 | 1.532088 | 1.530088 | 1.524088 | 1.526088 | 1.531088 | 1.529088 | 1.528088 | 1.527088 | Wed | 1.528088 | 1.532088 | 1.524088 | 0.008 | 1.46 | 1.6 | 1.532597 | 1.53 | 1.527205 | 1.58 | 1.48
2020-11-11 | 8:00 | 20201111A | 2020/11/11 8:00 | 1.523755 | 1.530755 | 1.528755 | 1.522755 | 1.524755 | 1.529755 | 1.527755 | 1.526755 | 1.525755 | Thu | 1.526755 | 1.530755 | 1.522755 | 0.008 | 1.46 | 1.6 | 1.532597 | 1.53 | 1.527205 | 1.58 | 1.48
2020-11-11 | 10:00 |  | 2020/11/11 10:00 | 1.522092 | 1.529092 | 1.527092 | 1.521092 | 1.523092 | 1.528092 | 1.526092 | 1.525092 | 1.524092 | Thu | 1.525092 | 1.529092 | 1.521092 | 0.008 | 1.46 | 1.6 | 1.532597 | 1.53 | 1.527205 | 1.58 | 1.48
2020-11-11 | 12:00 |  | 2020/11/11 12:00 | 1.513158 | 1.520158 | 1.518158 | 1.512158 | 1.514158 | 1.519158 | 1.517158 | 1.516158 | 1.515158 | Thu | 1.516158 | 1.520158 | 1.512158 | 0.008 | 1.46 | 1.6 | 1.532597 | 1.53 | 1.527205 | 1.58 | 1.48
2020-11-11 | 14:00 |  | 2020/11/11 14:00 | 1.511046 | 1.518046 | 1.516046 | 1.510046 | 1.512046 | 1.517046 | 1.515046 | 1.514046 | 1.513046 | Thu | 1.514046 | 1.518046 | 1.510046 | 0.008 | 1.46 | 1.6 | 1.532597 | 1.53 | 1.527205 | 1.58 | 1.48
2020-11-11 | 16:00 |  | 2020/11/11 16:00 | 1.519138 | 1.526138 | 1.524138 | 1.518138 | 1.520138 | 1.525138 | 1.523138 | 1.522138 | 1.521138 | Thu | 1.522138 | 1.526138 | 1.518138 | 0.008 | 1.46 | 1.6 | 1.532597 | 1.53 | 1.527205 | 1.58 | 1.48
2020-11-12 | 8:00 | 20201112B | 2020/11/12 8:00 | 1.517306 | 1.524306 | 1.522306 | 1.516306 | 1.518306 | 1.523306 | 1.521306 | 1.520306 | 1.519306 | Fri | 1.520306 | 1.524306 | 1.516306 | 0.008 | 1.46 | 1.6 | 1.532597 | 1.53 | 1.527205 | 1.58 | 1.48
2020-11-12 | 10:00 |  | 2020/11/12 10:00 | 1.514021 | 1.521021 | 1.519021 | 1.513021 | 1.515021 | 1.520021 | 1.518021 | 1.517021 | 1.516021 | Fri | 1.517021 | 1.521021 | 1.513021 | 0.008 | 1.46 | 1.6 | 1.532597 | 1.53 | 1.527205 | 1.58 | 1.48
2020-11-12 | 12:00 |  | 2020/11/12 12:00 | 1.504989 | 1.511989 | 1.509989 | 1.503989 | 1.505989 | 1.510989 | 1.508989 | 1.507989 | 1.506989 | Fri | 1.507989 | 1.511989 | 1.503989 | 0.008 | 1.46 | 1.6 | 1.532597 | 1.53 | 1.527205 | 1.58 | 1.48
2020-11-12 | 14:00 |  | 2020/11/12 14:00 | 1.522295 | 1.529295 | 1.527295 | 1.521295 | 1.523295 | 1.528295 | 1.526295 | 1.525295 | 1.524295 | Fri | 1.525295 | 1.529295 | 1.521295 | 0.008 | 1.46 | 1.6 | 1.532597 | 1.53 | 1.527205 | 1.58 | 1.48
2020-11-12 | 16:00 |  | 2020/11/12 16:00 | 1.513943 | 1.520943 | 1.518943 | 1.512943 | 1.514943 | 1.519943 | 1.517943 | 1.516943 | 1.515943 | Fri | 1.516943 | 1.520943 | 1.512943 | 0.008 | 1.46 | 1.6 | 1.532597 | 1.53 | 1.527205 | 1.58 | 1.48
2020-11-13 | 8:00 | 202011013B | 2020/11/13 8:00 | 1.547 | 1.554 | 1.552 | 1.546 | 1.548 | 1.553 | 1.551 | 1.55 | 1.549 | Mon | 1.55 | 1.554 | 1.546 | 0.008 | 1.46 | 1.6 | 1.532597 | 1.53 | 1.527205 | 1.58 | 1.48
2020-11-13 | 10:00 |  | 2020/11/13 10:00 | 1.515 | 1.522 | 1.52 | 1.514 | 1.516 | 1.521 | 1.519 | 1.518 | 1.517 | Mon | 1.518 | 1.522 | 1.514 | 0.008 | 1.46 | 1.6 | 1.532597 | 1.53 | 1.527205 | 1.58 | 1.48
2020-11-13 | 12:00 |  | 2020/11/13 12:00 | 1.527629 | 1.534629 | 1.532629 | 1.526629 | 1.528629 | 1.533629 | 1.531629 | 1.530629 | 1.529629 | Mon | 1.530629 | 1.534629 | 1.526629 | 0.008 | 1.46 | 1.6 | 1.532597 | 1.53 | 1.527205 | 1.58 | 1.48
2020-11-13 | 14:00 |  | 2020/11/13 14:00 | 1.510485 | 1.517485 | 1.515485 | 1.509485 | 1.511485 | 1.516485 | 1.514485 | 1.513485 | 1.512485 | Mon | 1.513485 | 1.517485 | 1.509485 | 0.008 | 1.46 | 1.6 | 1.532597 | 1.53 | 1.527205 | 1.58 | 1.48
2020-11-13 | 16:00 |  | 2020/11/13 16:00 | 1.515 | 1.522 | 1.52 | 1.514 | 1.516 | 1.521 | 1.519 | 1.518 | 1.517 | Mon | 1.518 | 1.522 | 1.514 | 0.008 | 1.46 | 1.6 | 1.532597 | 1.53 | 1.527205 | 1.58 | 1.48
2020-11-14 | 8:00 | 202011014B | 2020/11/14 8:00 | 1.522042 | 1.529042 | 1.527042 | 1.521042 | 1.523042 | 1.528042 | 1.526042 | 1.525042 | 1.524042 | Tue | 1.525042 | 1.529042 | 1.521042 | 0.008 | 1.46 | 1.6 | 1.532597 | 1.53 | 1.527205 | 1.58 | 1.48
2020-11-14 | 10:00 |  | 2020/11/14 10:00 | 1.516022 | 1.523022 | 1.521022 | 1.515022 | 1.517022 | 1.522022 | 1.520022 | 1.519022 | 1.518022 | Tue | 1.519022 | 1.523022 | 1.515022 | 0.008 | 1.46 | 1.6 | 1.532597 | 1.53 | 1.527205 | 1.58 | 1.48
2020-11-14 | 12:00 |  | 2020/11/14 12:00 | 1.525169 | 1.532169 | 1.530169 | 1.524169 | 1.526169 | 1.531169 | 1.529169 | 1.528169 | 1.527169 | Tue | 1.528169 | 1.532169 | 1.524169 | 0.008 | 1.46 | 1.6 | 1.532597 | 1.53 | 1.527205 | 1.58 | 1.48
2020-11-14 | 14:00 |  | 2020/11/14 14:00 | 1.516419 | 1.523419 | 1.521419 | 1.515419 | 1.517419 | 1.522419 | 1.520419 | 1.519419 | 1.518419 | Tue | 1.519419 | 1.523419 | 1.515419 | 0.008 | 1.46 | 1.6 | 1.532597 | 1.53 | 1.527205 | 1.58 | 1.48
2020-11-14 | 16:00 |  | 2020/11/14 16:00 | 1.51097 | 1.51797 | 1.51597 | 1.50997 | 1.51197 | 1.51697 | 1.51497 | 1.51397 | 1.51297 | Tue | 1.51397 | 1.51797 | 1.50997 | 0.008 | 1.46 | 1.6 | 1.532597 | 1.53 | 1.527205 | 1.58 | 1.48
2020-11-15 | 8:00 | 202011015B | 2020/11/15 8:00 | 1.518158 | 1.525158 | 1.523158 | 1.517158 | 1.519158 | 1.524158 | 1.522158 | 1.521158 | 1.520158 | Wed | 1.521158 | 1.525158 | 1.517158 | 0.008 | 1.46 | 1.6 | 1.532597 | 1.53 | 1.527205 | 1.58 | 1.48
2020-11-15 | 10:00 |  | 2020/11/15 10:00 | 1.514259 | 1.521259 | 1.519259 | 1.513259 | 1.515259 | 1.520259 | 1.518259 | 1.517259 | 1.516259 | Wed | 1.517259 | 1.521259 | 1.513259 | 0.008 | 1.46 | 1.6 | 1.532597 | 1.53 | 1.527205 | 1.58 | 1.48
2020-11-15 | 12:00 |  | 2020/11/15 12:00 | 1.515 | 1.522 | 1.52 | 1.514 | 1.516 | 1.521 | 1.519 | 1.518 | 1.517 | Wed | 1.518 | 1.522 | 1.514 | 0.008 | 1.46 | 1.6 | 1.532597 | 1.53 | 1.527205 | 1.58 | 1.48
2020-11-15 | 14:00 |  | 2020/11/15 14:00 | 1.515027 | 1.522027 | 1.520027 | 1.514027 | 1.516027 | 1.521027 | 1.519027 | 1.518027 | 1.517027 | Wed | 1.518027 | 1.522027 | 1.514027 | 0.008 | 1.46 | 1.6 | 1.532597 | 1.53 | 1.527205 | 1.58 | 1.48
2020-11-15 | 16:00 |  | 2020/11/15 16:00 | 1.518529 | 1.525529 | 1.523529 | 1.517529 | 1.519529 | 1.524529 | 1.522529 | 1.521529 | 1.520529 | Wed | 1.521529 | 1.525529 | 1.517529 | 0.008 | 1.46 | 1.6 | 1.532597 | 1.53 | 1.527205 | 1.58 | 1.48
2020-11-16 | 8:00 | 202011016B | 2020/11/16 8:00 | 1.533561 | 1.540561 | 1.538561 | 1.532561 | 1.534561 | 1.539561 | 1.537561 | 1.536561 | 1.535561 | Thu | 1.536561 | 1.540561 | 1.532561 | 0.008 | 1.46 | 1.6 | 1.532597 | 1.53 | 1.527205 | 1.58 | 1.48
2020-11-16 | 10:00 |  | 2020/11/16 10:00 | 1.525252 | 1.532252 | 1.530252 | 1.524252 | 1.526252 | 1.531252 | 1.529252 | 1.528252 | 1.527252 | Thu | 1.528252 | 1.532252 | 1.524252 | 0.008 | 1.46 | 1.6 | 1.532597 | 1.53 | 1.527205 | 1.58 | 1.48
2020-11-16 | 12:00 |  | 2020/11/16 12:00 | 1.515 | 1.522 | 1.52 | 1.514 | 1.516 | 1.521 | 1.519 | 1.518 | 1.517 | Thu | 1.518 | 1.522 | 1.514 | 0.008 | 1.46 | 1.6 | 1.532597 | 1.53 | 1.527205 | 1.58 | 1.48
2020-11-16 | 14:00 |  | 2020/11/16 14:00 | 1.518022 | 1.525022 | 1.523022 | 1.517022 | 1.519022 | 1.524022 | 1.522022 | 1.521022 | 1.520022 | Thu | 1.521022 | 1.525022 | 1.517022 | 0.008 | 1.46 | 1.6 | 1.532597 | 1.53 | 1.527205 | 1.58 | 1.48
2020-11-16 | 16:00 |  | 2020/11/16 16:00 | 1.515832 | 1.522832 | 1.520832 | 1.514832 | 1.516832 | 1.521832 | 1.519832 | 1.518832 | 1.517832 | Thu | 1.518832 | 1.522832 | 1.514832 | 0.008 | 1.46 | 1.6 | 1.532597 | 1.53 | 1.527205 | 1.58 | 1.48
2020-11-17 | 8:00 | 202011017B | 2020/11/17 8:00 | 1.517106 | 1.524106 | 1.522106 | 1.516106 | 1.518106 | 1.523106 | 1.521106 | 1.520106 | 1.519106 | Fri | 1.520106 | 1.524106 | 1.516106 | 0.008 | 1.46 | 1.6 | 1.532597 | 1.53 | 1.527205 | 1.58 | 1.48
2020-11-17 | 10:00 |  | 2020/11/17 10:00 | 1.514101 | 1.521101 | 1.519101 | 1.513101 | 1.515101 | 1.520101 | 1.518101 | 1.517101 | 1.516101 | Fri | 1.517101 | 1.521101 | 1.513101 | 0.008 | 1.46 | 1.6 | 1.532597 | 1.53 | 1.527205 | 1.58 | 1.48
2020-11-17 | 12:00 |  | 2020/11/17 12:00 | 1.521022 | 1.528022 | 1.526022 | 1.520022 | 1.522022 | 1.527022 | 1.525022 | 1.524022 | 1.523022 | Fri | 1.524022 | 1.528022 | 1.520022 | 0.008 | 1.46 | 1.6 | 1.532597 | 1.53 | 1.527205 | 1.58 | 1.48
2020-11-17 | 14:00 |  | 2020/11/17 14:00 | 1.51479 | 1.52179 | 1.51979 | 1.51379 | 1.51579 | 1.52079 | 1.51879 | 1.51779 | 1.51679 | Fri | 1.51779 | 1.52179 | 1.51379 | 0.008 | 1.46 | 1.6 | 1.532597 | 1.53 | 1.527205 | 1.58 | 1.48
2020-11-17 | 16:00 |  | 2020/11/17 16:00 | 1.512951 | 1.519951 | 1.517951 | 1.511951 | 1.513951 | 1.518951 | 1.516951 | 1.515951 | 1.514951 | Fri | 1.515951 | 1.519951 | 1.511951 | 0.008 | 1.46 | 1.6 | 1.532597 | 1.53 | 1.527205 | 1.58 | 1.48
2020-11-18 | 8:00 | 202011018B | 2020/11/18 8:00 | 1.545 | 1.552 | 1.55 | 1.544 | 1.546 | 1.551 | 1.549 | 1.548 | 1.547 | Mon | 1.548 | 1.552 | 1.544 | 0.008 | 1.46 | 1.6 | 1.532597 | 1.53 | 1.527205 | 1.58 | 1.48
2020-11-18 | 10:00 |  | 2020/11/18 10:00 | 1.51641 | 1.52341 | 1.52141 | 1.51541 | 1.51741 | 1.52241 | 1.52041 | 1.51941 | 1.51841 | Mon | 1.51941 | 1.52341 | 1.51541 | 0.008 | 1.46 | 1.6 | 1.532597 | 1.53 | 1.527205 | 1.58 | 1.48
2020-11-18 | 12:00 |  | 2020/11/18 12:00 | 1.504854 | 1.511854 | 1.509854 | 1.503854 | 1.505854 | 1.510854 | 1.508854 | 1.507854 | 1.506854 | Mon | 1.507854 | 1.511854 | 1.503854 | 0.008 | 1.46 | 1.6 | 1.532597 | 1.53 | 1.527205 | 1.58 | 1.48
2020-11-18 | 14:00 |  | 2020/11/18 14:00 | 1.526214 | 1.533214 | 1.531214 | 1.525214 | 1.527214 | 1.532214 | 1.530214 | 1.529214 | 1.528214 | Mon | 1.529214 | 1.533214 | 1.525214 | 0.008 | 1.46 | 1.6 | 1.532597 | 1.53 | 1.527205 | 1.58 | 1.48
2020-11-18 | 16:00 |  | 2020/11/18 16:00 | 1.524198 | 1.531198 | 1.529198 | 1.523198 | 1.525198 | 1.530198 | 1.528198 | 1.527198 | 1.526198 | Mon | 1.527198 | 1.531198 | 1.523198 | 0.008 | 1.46 | 1.6 | 1.532597 | 1.53 | 1.527205 | 1.58 | 1.48
2020-11-19 | 8:00 | 202011019B | 2020/11/19 8:00 | 1.531355 | 1.538355 | 1.536355 | 1.530355 | 1.532355 | 1.537355 | 1.535355 | 1.534355 | 1.533355 | Tue | 1.534355 | 1.538355 | 1.530355 | 0.008 | 1.46 | 1.6 | 1.532597 | 1.53 | 1.527205 | 1.58 | 1.48
2020-11-19 | 10:00 |  | 2020/11/19 10:00 | 1.523113 | 1.530113 | 1.528113 | 1.522113 | 1.524113 | 1.529113 | 1.527113 | 1.526113 | 1.525113 | Tue | 1.526113 | 1.530113 | 1.522113 | 0.008 | 1.46 | 1.6 | 1.532597 | 1.53 | 1.527205 | 1.58 | 1.48
2020-11-19 | 12:00 |  | 2020/11/19 12:00 | 1.511365 | 1.518365 | 1.516365 | 1.510365 | 1.512365 | 1.517365 | 1.515365 | 1.514365 | 1.513365 | Tue | 1.514365 | 1.518365 | 1.510365 | 0.008 | 1.46 | 1.6 | 1.532597 | 1.53 | 1.527205 | 1.58 | 1.48
2020-11-19 | 14:00 |  | 2020/11/19 14:00 | 1.51256 | 1.51956 | 1.51756 | 1.51156 | 1.51356 | 1.51856 | 1.51656 | 1.51556 | 1.51456 | Tue | 1.51556 | 1.51956 | 1.51156 | 0.008 | 1.46 | 1.6 | 1.532597 | 1.53 | 1.527205 | 1.58 | 1.48
2020-11-19 | 16:00 |  | 2020/11/19 16:00 | 1.519865 | 1.526865 | 1.524865 | 1.518865 | 1.520865 | 1.525865 | 1.523865 | 1.522865 | 1.521865 | Tue | 1.522865 | 1.526865 | 1.518865 | 0.008 | 1.46 | 1.6 | 1.532597 | 1.53 | 1.527205 | 1.58 | 1.48
2020-11-20 | 8:00 | 202011020B | 2020/11/20 8:00 | 1.519028 | 1.526028 | 1.524028 | 1.518028 | 1.520028 | 1.525028 | 1.523028 | 1.522028 | 1.521028 | Wed | 1.522028 | 1.526028 | 1.518028 | 0.008 | 1.46 | 1.6 | 1.532597 | 1.53 | 1.527205 | 1.58 | 1.48
2020-11-20 | 10:00 |  | 2020/11/20 10:00 | 1.518385 | 1.525385 | 1.523385 | 1.517385 | 1.519385 | 1.524385 | 1.522385 | 1.521385 | 1.520385 | Wed | 1.521385 | 1.525385 | 1.517385 | 0.008 | 1.46 | 1.6 | 1.532597 | 1.53 | 1.527205 | 1.58 | 1.48
2020-11-20 | 12:00 |  | 2020/11/20 12:00 | 1.517593 | 1.524593 | 1.522593 | 1.516593 | 1.518593 | 1.523593 | 1.521593 | 1.520593 | 1.519593 | Wed | 1.520593 | 1.524593 | 1.516593 | 0.008 | 1.46 | 1.6 | 1.532597 | 1.53 | 1.527205 | 1.58 | 1.48
2020-11-20 | 14:00 |  | 2020/11/20 14:00 | 1.515 | 1.522 | 1.52 | 1.514 | 1.516 | 1.521 | 1.519 | 1.518 | 1.517 | Wed | 1.518 | 1.522 | 1.514 | 0.008 | 1.46 | 1.6 | 1.532597 | 1.53 | 1.527205 | 1.58 | 1.48
2020-11-20 | 16:00 |  | 2020/11/20 16:00 | 1.519552 | 1.526552 | 1.524552 | 1.518552 | 1.520552 | 1.525552 | 1.523552 | 1.522552 | 1.521552 | Wed | 1.522552 | 1.526552 | 1.518552 | 0.008 | 1.46 | 1.6 | 1.532597 | 1.53 | 1.527205 | 1.58 | 1.48
2020-11-21 | 8:00 | 202011021B | 2020/11/21 8:00 | 1.519657 | 1.526657 | 1.524657 | 1.518657 | 1.520657 | 1.525657 | 1.523657 | 1.522657 | 1.521657 | Thu | 1.522657 | 1.526657 | 1.518657 | 0.008 | 1.46 | 1.6 | 1.532597 | 1.53 | 1.527205 | 1.58 | 1.48
2020-11-21 | 10:00 |  | 2020/11/21 10:00 | 1.512051 | 1.519051 | 1.517051 | 1.511051 | 1.513051 | 1.518051 | 1.516051 | 1.515051 | 1.514051 | Thu | 1.515051 | 1.519051 | 1.511051 | 0.008 | 1.46 | 1.6 | 1.532597 | 1.53 | 1.527205 | 1.58 | 1.48
2020-11-21 | 12:00 |  | 2020/11/21 12:00 | 1.513765 | 1.520765 | 1.518765 | 1.512765 | 1.514765 | 1.519765 | 1.517765 | 1.516765 | 1.515765 | Thu | 1.516765 | 1.520765 | 1.512765 | 0.008 | 1.46 | 1.6 | 1.532597 | 1.53 | 1.527205 | 1.58 | 1.48
2020-11-21 | 14:00 |  | 2020/11/21 14:00 | 1.516333 | 1.523333 | 1.521333 | 1.515333 | 1.517333 | 1.522333 | 1.520333 | 1.519333 | 1.518333 | Thu | 1.519333 | 1.523333 | 1.515333 | 0.008 | 1.46 | 1.6 | 1.532597 | 1.53 | 1.527205 | 1.58 | 1.48
2020-11-21 | 16:00 |  | 2020/11/21 16:00 | 1.515985 | 1.522985 | 1.520985 | 1.514985 | 1.516985 | 1.521985 | 1.519985 | 1.518985 | 1.517985 | Thu | 1.518985 | 1.522985 | 1.514985 | 0.008 | 1.46 | 1.6 | 1.532597 | 1.53 | 1.527205 | 1.58 | 1.48
2020-11-22 | 8:00 | 202011022B | 2020/11/22 8:00 | 1.516741 | 1.523741 | 1.521741 | 1.515741 | 1.517741 | 1.522741 | 1.520741 | 1.519741 | 1.518741 | Fri | 1.519741 | 1.523741 | 1.515741 | 0.008 | 1.46 | 1.6 | 1.532597 | 1.53 | 1.527205 | 1.58 | 1.48
2020-11-22 | 10:00 |  | 2020/11/22 10:00 | 1.510383 | 1.517383 | 1.515383 | 1.509383 | 1.511383 | 1.516383 | 1.514383 | 1.513383 | 1.512383 | Fri | 1.513383 | 1.517383 | 1.509383 | 0.008 | 1.46 | 1.6 | 1.532597 | 1.53 | 1.527205 | 1.58 | 1.48
2020-11-22 | 12:00 |  | 2020/11/22 12:00 | 1.515608 | 1.522608 | 1.520608 | 1.514608 | 1.516608 | 1.521608 | 1.519608 | 1.518608 | 1.517608 | Fri | 1.518608 | 1.522608 | 1.514608 | 0.008 | 1.46 | 1.6 | 1.532597 | 1.53 | 1.527205 | 1.58 | 1.48
2020-11-22 | 14:00 |  | 2020/11/22 14:00 | 1.523511 | 1.530511 | 1.528511 | 1.522511 | 1.524511 | 1.529511 | 1.527511 | 1.526511 | 1.525511 | Fri | 1.526511 | 1.530511 | 1.522511 | 0.008 | 1.46 | 1.6 | 1.532597 | 1.53 | 1.527205 | 1.58 | 1.48
2020-11-22 | 16:00 |  | 2020/11/22 16:00 | 1.515 | 1.522 | 1.52 | 1.514 | 1.516 | 1.521 | 1.519 | 1.518 | 1.517 | Fri | 1.518 | 1.522 | 1.514 | 0.008 | 1.46 | 1.6 | 1.532597 | 1.53 | 1.527205 | 1.58 | 1.48
2020-11-23 | 8:00 | 202011023B | 2020/11/23 8:00 | 1.543 | 1.55 | 1.548 | 1.542 | 1.544 | 1.549 | 1.547 | 1.546 | 1.545 | Mon | 1.546 | 1.55 | 1.542 | 0.008 | 1.46 | 1.6 | 1.532597 | 1.53 | 1.527205 | 1.58 | 1.48
2020-11-23 | 10:00 |  | 2020/11/23 10:00 | 1.517844 | 1.524844 | 1.522844 | 1.516844 | 1.518844 | 1.523844 | 1.521844 | 1.520844 | 1.519844 | Mon | 1.520844 | 1.524844 | 1.516844 | 0.008 | 1.46 | 1.6 | 1.532597 | 1.53 | 1.527205 | 1.58 | 1.48
2020-11-23 | 12:00 |  | 2020/11/23 12:00 | 1.51797 | 1.52497 | 1.52297 | 1.51697 | 1.51897 | 1.52397 | 1.52197 | 1.52097 | 1.51997 | Mon | 1.52097 | 1.52497 | 1.51697 | 0.008 | 1.46 | 1.6 | 1.532597 | 1.53 | 1.527205 | 1.58 | 1.48
2020-11-23 | 14:00 |  | 2020/11/23 14:00 | 1.512242 | 1.519242 | 1.517242 | 1.511242 | 1.513242 | 1.518242 | 1.516242 | 1.515242 | 1.514242 | Mon | 1.515242 | 1.519242 | 1.511242 | 0.008 | 1.46 | 1.6 | 1.532597 | 1.53 | 1.527205 | 1.58 | 1.48
2020-11-23 | 16:00 |  | 2020/11/23 16:00 | 1.515 | 1.522 | 1.52 | 1.514 | 1.516 | 1.521 | 1.519 | 1.518 | 1.517 | Mon | 1.518 | 1.522 | 1.514 | 0.008 | 1.46 | 1.6 | 1.532597 | 1.53 | 1.527205 | 1.58 | 1.48
2020-11-24 | 8:00 | 202011024B | 2020/11/24 8:00 | 1.511754 | 1.518754 | 1.516754 | 1.510754 | 1.512754 | 1.517754 | 1.515754 | 1.514754 | 1.513754 | Tue | 1.514754 | 1.518754 | 1.510754 | 0.008 | 1.46 | 1.6 | 1.532597 | 1.53 | 1.527205 | 1.58 | 1.48
2020-11-24 | 10:00 |  | 2020/11/24 10:00 | 1.510811 | 1.517811 | 1.515811 | 1.509811 | 1.511811 | 1.516811 | 1.514811 | 1.513811 | 1.512811 | Tue | 1.513811 | 1.517811 | 1.509811 | 0.008 | 1.46 | 1.6 | 1.532597 | 1.53 | 1.527205 | 1.58 | 1.48
2020-11-24 | 12:00 |  | 2020/11/24 12:00 | 1.518569 | 1.525569 | 1.523569 | 1.517569 | 1.519569 | 1.524569 | 1.522569 | 1.521569 | 1.520569 | Tue | 1.521569 | 1.525569 | 1.517569 | 0.008 | 1.46 | 1.6 | 1.532597 | 1.53 | 1.527205 | 1.58 | 1.48
2020-11-24 | 14:00 |  | 2020/11/24 14:00 | 1.515 | 1.522 | 1.52 | 1.514 | 1.516 | 1.521 | 1.519 | 1.518 | 1.517 | Tue | 1.518 | 1.522 | 1.514 | 0.008 | 1.46 | 1.6 | 1.532597 | 1.53 | 1.527205 | 1.58 | 1.48
2020-11-24 | 16:00 |  | 2020/11/24 16:00 | 1.502538 | 1.509538 | 1.507538 | 1.501538 | 1.503538 | 1.508538 | 1.506538 | 1.505538 | 1.504538 | Tue | 1.505538 | 1.509538 | 1.501538 | 0.008 | 1.46 | 1.6 | 1.532597 | 1.53 | 1.527205 | 1.58 | 1.48
2020-11-25 | 8:00 | 202011025B | 2020/11/25 8:00 | 1.512083 | 1.519083 | 1.517083 | 1.511083 | 1.513083 | 1.518083 | 1.516083 | 1.515083 | 1.514083 | Wed | 1.515083 | 1.519083 | 1.511083 | 0.008 | 1.46 | 1.6 | 1.532597 | 1.53 | 1.527205 | 1.58 | 1.48
2020-11-25 | 10:00 |  | 2020/11/25 10:00 | 1.515 | 1.522 | 1.52 | 1.514 | 1.516 | 1.521 | 1.519 | 1.518 | 1.517 | Wed | 1.518 | 1.522 | 1.514 | 0.008 | 1.46 | 1.6 | 1.532597 | 1.53 | 1.527205 | 1.58 | 1.48
2020-11-25 | 12:00 |  | 2020/11/25 12:00 | 1.50146 | 1.50846 | 1.50646 | 1.50046 | 1.50246 | 1.50746 | 1.50546 | 1.50446 | 1.50346 | Wed | 1.50446 | 1.50846 | 1.50046 | 0.008 | 1.46 | 1.6 | 1.532597 | 1.53 | 1.527205 | 1.58 | 1.48
2020-11-25 | 14:00 |  | 2020/11/25 14:00 | 1.51481 | 1.52181 | 1.51981 | 1.51381 | 1.51581 | 1.52081 | 1.51881 | 1.51781 | 1.51681 | Wed | 1.51781 | 1.52181 | 1.51381 | 0.008 | 1.46 | 1.6 | 1.532597 | 1.53 | 1.527205 | 1.58 | 1.48
2020-11-25 | 16:00 |  | 2020/11/25 16:00 | 1.515 | 1.522 | 1.52 | 1.514 | 1.516 | 1.521 | 1.519 | 1.518 | 1.517 | Wed | 1.518 | 1.522 | 1.514 | 0.008 | 1.46 | 1.6 | 1.532597 | 1.53 | 1.527205 | 1.58 | 1.48
2020-11-26 | 8:00 | 202011026B | 2020/11/26 8:00 | 1.515 | 1.522 | 1.52 | 1.514 | 1.516 | 1.521 | 1.519 | 1.518 | 1.517 | Thu | 1.518 | 1.522 | 1.514 | 0.008 | 1.46 | 1.6 | 1.532597 | 1.53 | 1.527205 | 1.58 | 1.48
2020-11-26 | 10:00 |  | 2020/11/26 10:00 | 1.515 | 1.522 | 1.52 | 1.514 | 1.516 | 1.521 | 1.519 | 1.518 | 1.517 | Thu | 1.518 | 1.522 | 1.514 | 0.008 | 1.46 | 1.6 | 1.532597 | 1.53 | 1.527205 | 1.58 | 1.48
2020-11-26 | 12:00 |  | 2020/11/26 12:00 | 1.515613 | 1.522613 | 1.520613 | 1.514613 | 1.516613 | 1.521613 | 1.519613 | 1.518613 | 1.517613 | Thu | 1.518613 | 1.522613 | 1.514613 | 0.008 | 1.46 | 1.6 | 1.532597 | 1.53 | 1.527205 | 1.58 | 1.48
2020-11-26 | 14:00 |  | 2020/11/26 14:00 | 1.502693 | 1.509693 | 1.507693 | 1.501693 | 1.503693 | 1.508693 | 1.506693 | 1.505693 | 1.504693 | Thu | 1.505693 | 1.509693 | 1.501693 | 0.008 | 1.46 | 1.6 | 1.532597 | 1.53 | 1.527205 | 1.58 | 1.48
2020-11-26 | 16:00 |  | 2020/11/26 16:00 | 1.502885 | 1.509885 | 1.507885 | 1.501885 | 1.503885 | 1.508885 | 1.506885 | 1.505885 | 1.504885 | Thu | 1.505885 | 1.509885 | 1.501885 | 0.008 | 1.46 | 1.6 | 1.532597 | 1.53 | 1.527205 | 1.58 | 1.48
2020-11-27 | 8:00 | 202011027B | 2020/11/27 8:00 | 1.51112 | 1.51812 | 1.51612 | 1.51012 | 1.51212 | 1.51712 | 1.51512 | 1.51412 | 1.51312 | Fri | 1.51412 | 1.51812 | 1.51012 | 0.008 | 1.46 | 1.6 | 1.532597 | 1.53 | 1.527205 | 1.58 | 1.48
2020-11-27 | 10:00 |  | 2020/11/27 10:00 | 1.515 | 1.522 | 1.52 | 1.514 | 1.516 | 1.521 | 1.519 | 1.518 | 1.517 | Fri | 1.518 | 1.522 | 1.514 | 0.008 | 1.46 | 1.6 | 1.532597 | 1.53 | 1.527205 | 1.58 | 1.48
2020-11-27 | 12:00 |  | 2020/11/27 12:00 | 1.518339 | 1.525339 | 1.523339 | 1.517339 | 1.519339 | 1.524339 | 1.522339 | 1.521339 | 1.520339 | Fri | 1.521339 | 1.525339 | 1.517339 | 0.008 | 1.46 | 1.6 | 1.532597 | 1.53 | 1.527205 | 1.58 | 1.48
2020-11-27 | 14:00 |  | 2020/11/27 14:00 | 1.515 | 1.522 | 1.52 | 1.514 | 1.516 | 1.521 | 1.519 | 1.518 | 1.517 | Fri | 1.518 | 1.522 | 1.514 | 0.008 | 1.46 | 1.6 | 1.532597 | 1.53 | 1.527205 | 1.58 | 1.48
2020-11-27 | 16:00 |  | 2020/11/27 16:00 | 1.515 | 1.522 | 1.52 | 1.514 | 1.516 | 1.521 | 1.519 | 1.518 | 1.517 | Fri | 1.518 | 1.522 | 1.514 | 0.008 | 1.46 | 1.6 | 1.532597 | 1.53 | 1.527205 | 1.58 | 1.48
2020-11-28 | 8:00 | 202011028B | 2020/11/28 8:00 | 1.54 | 1.547 | 1.545 | 1.539 | 1.541 | 1.546 | 1.544 | 1.543 | 1.542 | Mon | 1.543 | 1.547 | 1.539 | 0.008 | 1.46 | 1.6 | 1.532597 | 1.53 | 1.527205 | 1.58 | 1.48
2020-11-28 | 10:00 |  | 2020/11/28 10:00 | 1.515522 | 1.522522 | 1.520522 | 1.514522 | 1.516522 | 1.521522 | 1.519522 | 1.518522 | 1.517522 | Mon | 1.518522 | 1.522522 | 1.514522 | 0.008 | 1.46 | 1.6 | 1.532597 | 1.53 | 1.527205 | 1.58 | 1.48
2020-11-28 | 12:00 |  | 2020/11/28 12:00 | 1.518739 | 1.525739 | 1.523739 | 1.517739 | 1.519739 | 1.524739 | 1.522739 | 1.521739 | 1.520739 | Mon | 1.521739 | 1.525739 | 1.517739 | 0.008 | 1.46 | 1.6 | 1.532597 | 1.53 | 1.527205 | 1.58 | 1.48
2020-11-28 | 14:00 |  | 2020/11/28 14:00 | 1.515 | 1.522 | 1.52 | 1.514 | 1.516 | 1.521 | 1.519 | 1.518 | 1.517 | Mon | 1.518 | 1.522 | 1.514 | 0.008 | 1.46 | 1.6 | 1.532597 | 1.53 | 1.527205 | 1.58 | 1.48
2020-11-28 | 16:00 |  | 2020/11/28 16:00 | 1.500119 | 1.507119 | 1.505119 | 1.499119 | 1.501119 | 1.506119 | 1.504119 | 1.503119 | 1.502119 | Mon | 1.503119 | 1.507119 | 1.499119 | 0.008 | 1.46 | 1.6 | 1.532597 | 1.53 | 1.527205 | 1.58 | 1.48
2020-11-29 | 8:00 | 202011029B | 2020/11/29 8:00 | 1.513721 | 1.520721 | 1.518721 | 1.512721 | 1.514721 | 1.519721 | 1.517721 | 1.516721 | 1.515721 | Tue | 1.516721 | 1.520721 | 1.512721 | 0.008 | 1.46 | 1.6 | 1.532597 | 1.53 | 1.527205 | 1.58 | 1.48
2020-11-29 | 10:00 |  | 2020/11/29 10:00 | 1.511448 | 1.518448 | 1.516448 | 1.510448 | 1.512448 | 1.517448 | 1.515448 | 1.514448 | 1.513448 | Tue | 1.514448 | 1.518448 | 1.510448 | 0.008 | 1.46 | 1.6 | 1.532597 | 1.53 | 1.527205 | 1.58 | 1.48
2020-11-29 | 12:00 |  | 2020/11/29 12:00 | 1.515 | 1.522 | 1.52 | 1.514 | 1.516 | 1.521 | 1.519 | 1.518 | 1.517 | Tue | 1.518 | 1.522 | 1.514 | 0.008 | 1.46 | 1.6 | 1.532597 | 1.53 | 1.527205 | 1.58 | 1.48
2020-11-29 | 14:00 |  | 2020/11/29 14:00 | 1.512485 | 1.519485 | 1.517485 | 1.511485 | 1.513485 | 1.518485 | 1.516485 | 1.515485 | 1.514485 | Tue | 1.515485 | 1.519485 | 1.511485 | 0.008 | 1.46 | 1.6 | 1.532597 | 1.53 | 1.527205 | 1.58 | 1.48
2020-11-29 | 16:00 |  | 2020/11/29 16:00 | 1.504973 | 1.511973 | 1.509973 | 1.503973 | 1.505973 | 1.510973 | 1.508973 | 1.507973 | 1.506973 | Tue | 1.507973 | 1.511973 | 1.503973 | 0.008 | 1.46 | 1.6 | 1.532597 | 1.53 | 1.527205 | 1.58 | 1.48
2020-11-30 | 8:00 | 202011030B | 2020/11/30 8:00 | 1.517051 | 1.524051 | 1.522051 | 1.516051 | 1.518051 | 1.523051 | 1.521051 | 1.520051 | 1.519051 | Wed | 1.520051 | 1.524051 | 1.516051 | 0.008 | 1.46 | 1.6 | 1.532597 | 1.53 | 1.527205 | 1.58 | 1.48
2020-11-30 | 10:00 |  | 2020/11/30 10:00 | 1.515 | 1.522 | 1.52 | 1.514 | 1.516 | 1.521 | 1.519 | 1.518 | 1.517 | Wed | 1.518 | 1.522 | 1.514 | 0.008 | 1.46 | 1.6 | 1.532597 | 1.53 | 1.527205 | 1.58 | 1.48
2020-11-30 | 12:00 |  | 2020/11/30 12:00 | 1.519807 | 1.526807 | 1.524807 | 1.518807 | 1.520807 | 1.525807 | 1.523807 | 1.522807 | 1.521807 | Wed | 1.522807 | 1.526807 | 1.518807 | 0.008 | 1.46 | 1.6 | 1.532597 | 1.53 | 1.527205 | 1.58 | 1.48
2020-11-30 | 14:00 |  | 2020/11/30 14:00 | 1.51695 | 1.52395 | 1.52195 | 1.51595 | 1.51795 | 1.52295 | 1.52095 | 1.51995 | 1.51895 | Wed | 1.51995 | 1.52395 | 1.51595 | 0.008 | 1.46 | 1.6 | 1.532597 | 1.53 | 1.527205 | 1.58 | 1.48
2020-11-30 | 16:00 |  | 2020/11/30 16:00 | 1.515 | 1.522 | 1.52 | 1.514 | 1.516 | 1.521 | 1.519 | 1.518 | 1.517 | Wed | 1.518 | 1.522 | 1.514 | 0.008 | 1.46 | 1.6 | 1.532597 | 1.53 | 1.527205 | 1.58 | 1.48
2020-12-01 | 8:00 | 20201201B | 2020/12/1 8:00 | 1.495 | 1.502 | 1.5 | 1.494 | 1.496 | 1.501 | 1.499 | 1.498 | 1.497 | Thu | 1.498 | 1.502 | 1.494 | 0.008 | 1.46 | 1.6 | 1.532597 | 1.53 | 1.527205 | 1.58 | 1.48
2020-12-01 | 10:00 |  | 2020/12/1 10:00 | 1.495 | 1.502 | 1.5 | 1.494 | 1.496 | 1.501 | 1.499 | 1.498 | 1.497 | Thu | 1.498 | 1.502 | 1.494 | 0.008 | 1.46 | 1.6 | 1.532597 | 1.53 | 1.527205 | 1.58 | 1.48
2020-12-01 | 12:00 |  | 2020/12/1 12:00 | 1.495 | 1.502 | 1.5 | 1.494 | 1.496 | 1.501 | 1.499 | 1.498 | 1.497 | Thu | 1.498 | 1.502 | 1.494 | 0.008 | 1.46 | 1.6 | 1.532597 | 1.53 | 1.527205 | 1.58 | 1.48
2020-12-01 | 14:00 |  | 2020/12/1 14:00 | 1.504391 | 1.511391 | 1.509391 | 1.503391 | 1.505391 | 1.510391 | 1.508391 | 1.507391 | 1.506391 | Thu | 1.507391 | 1.511391 | 1.503391 | 0.008 | 1.46 | 1.6 | 1.532597 | 1.53 | 1.527205 | 1.58 | 1.48
2020-12-01 | 16:00 |  | 2020/12/1 16:00 | 1.504603 | 1.511603 | 1.509603 | 1.503603 | 1.505603 | 1.510603 | 1.508603 | 1.507603 | 1.506603 | Thu | 1.507603 | 1.511603 | 1.503603 | 0.008 | 1.46 | 1.6 | 1.532597 | 1.53 | 1.527205 | 1.58 | 1.48
2020-12-02 | 8:00 | 20201202B | 2020/12/2 8:00 | 1.524875 | 1.531875 | 1.529875 | 1.523875 | 1.525875 | 1.530875 | 1.528875 | 1.527875 | 1.526875 | Fri | 1.527875 | 1.531875 | 1.523875 | 0.008 | 1.46 | 1.6 | 1.532597 | 1.53 | 1.527205 | 1.58 | 1.48
2020-12-02 | 10:00 |  | 2020/12/2 10:00 | 1.495 | 1.502 | 1.5 | 1.494 | 1.496 | 1.501 | 1.499 | 1.498 | 1.497 | Fri | 1.498 | 1.502 | 1.494 | 0.008 | 1.46 | 1.6 | 1.532597 | 1.53 | 1.527205 | 1.58 | 1.48
2020-12-02 | 12:00 |  | 2020/12/2 12:00 | 1.500538 | 1.507538 | 1.505538 | 1.499538 | 1.501538 | 1.506538 | 1.504538 | 1.503538 | 1.502538 | Fri | 1.503538 | 1.507538 | 1.499538 | 0.008 | 1.46 | 1.6 | 1.532597 | 1.53 | 1.527205 | 1.58 | 1.48
2020-12-02 | 14:00 |  | 2020/12/2 14:00 | 1.495 | 1.502 | 1.5 | 1.494 | 1.496 | 1.501 | 1.499 | 1.498 | 1.497 | Fri | 1.498 | 1.502 | 1.494 | 0.008 | 1.46 | 1.6 | 1.532597 | 1.53 | 1.527205 | 1.58 | 1.48
2020-12-02 | 16:00 |  | 2020/12/2 16:00 | 1.50036 | 1.50736 | 1.50536 | 1.49936 | 1.50136 | 1.50636 | 1.50436 | 1.50336 | 1.50236 | Fri | 1.50336 | 1.50736 | 1.49936 | 0.008 | 1.46 | 1.6 | 1.532597 | 1.53 | 1.527205 | 1.58 | 1.48
2020-12-03 | 8:00 | 20201203B | 2020/12/3 8:00 | 1.53 | 1.537 | 1.535 | 1.529 | 1.531 | 1.536 | 1.534 | 1.533 | 1.532 | Mon | 1.533 | 1.537 | 1.529 | 0.008 | 1.46 | 1.6 | 1.532597 | 1.53 | 1.527205 | 1.58 | 1.48
2020-12-03 | 10:00 |  | 2020/12/3 10:00 | 1.501 | 1.508 | 1.506 | 1.5 | 1.502 | 1.507 | 1.505 | 1.504 | 1.503 | Mon | 1.504 | 1.508 | 1.5 | 0.008 | 1.46 | 1.6 | 1.532597 | 1.53 | 1.527205 | 1.58 | 1.48
2020-12-03 | 12:00 |  | 2020/12/3 12:00 | 1.511 | 1.518 | 1.516 | 1.51 | 1.512 | 1.517 | 1.515 | 1.514 | 1.513 | Mon | 1.514 | 1.518 | 1.51 | 0.008 | 1.46 | 1.6 | 1.532597 | 1.53 | 1.527205 | 1.58 | 1.48
2020-12-03 | 14:00 |  | 2020/12/3 14:00 | 1.512 | 1.519 | 1.517 | 1.511 | 1.513 | 1.518 | 1.516 | 1.515 | 1.514 | Mon | 1.515 | 1.519 | 1.511 | 0.008 | 1.46 | 1.6 | 1.532597 | 1.53 | 1.527205 | 1.58 | 1.48
2020-12-03 | 16:00 |  | 2020/12/3 16:00 | 1.513 | 1.52 | 1.518 | 1.512 | 1.514 | 1.519 | 1.517 | 1.516 | 1.515 | Mon | 1.516 | 1.52 | 1.512 | 0.008 | 1.46 | 1.6 | 1.532597 | 1.53 | 1.527205 | 1.58 | 1.48
2020-12-04 | 8:00 | 20201204B | 2020/12/4 8:00 | 1.512 | 1.519 | 1.517 | 1.511 | 1.513 | 1.518 | 1.516 | 1.515 | 1.514 | Tue | 1.515 | 1.519 | 1.511 | 0.008 | 1.46 | 1.6 | 1.532597 | 1.53 | 1.527205 | 1.58 | 1.48
2020-12-04 | 10:00 |  | 2020/12/4 10:00 | 1.511 | 1.518 | 1.516 | 1.51 | 1.512 | 1.517 | 1.515 | 1.514 | 1.513 | Tue | 1.514 | 1.518 | 1.51 | 0.008 | 1.46 | 1.6 | 1.532597 | 1.53 | 1.527205 | 1.58 | 1.48
2020-12-04 | 12:00 |  | 2020/12/4 12:00 | 1.512131 | 1.519131 | 1.517131 | 1.511131 | 1.513131 | 1.518131 | 1.516131 | 1.515131 | 1.514131 | Tue | 1.515131 | 1.519131 | 1.511131 | 0.008 | 1.46 | 1.6 | 1.532597 | 1.53 | 1.527205 | 1.58 | 1.48
2020-12-04 | 14:00 |  | 2020/12/4 14:00 | 1.510987 | 1.517987 | 1.515987 | 1.509987 | 1.511987 | 1.516987 | 1.514987 | 1.513987 | 1.512987 | Tue | 1.513987 | 1.517987 | 1.509987 | 0.008 | 1.46 | 1.6 | 1.532597 | 1.53 | 1.527205 | 1.58 | 1.48
2020-12-04 | 16:00 |  | 2020/12/4 16:00 | 1.512 | 1.519 | 1.517 | 1.511 | 1.513 | 1.518 | 1.516 | 1.515 | 1.514 | Tue | 1.515 | 1.519 | 1.511 | 0.008 | 1.46 | 1.6 | 1.532597 | 1.53 | 1.527205 | 1.58 | 1.48
2020-12-05 | 8:00 | 20201205B | 2020/12/5 8:00 | 1.515 | 1.522 | 1.52 | 1.514 | 1.516 | 1.521 | 1.519 | 1.518 | 1.517 | Wed | 1.518 | 1.522 | 1.514 | 0.008 | 1.46 | 1.6 | 1.532597 | 1.53 | 1.527205 | 1.58 | 1.48
2020-12-05 | 10:00 |  | 2020/12/5 10:00 | 1.505 | 1.512 | 1.51 | 1.504 | 1.506 | 1.511 | 1.509 | 1.508 | 1.507 | Wed | 1.508 | 1.512 | 1.504 | 0.008 | 1.46 | 1.6 | 1.532597 | 1.53 | 1.527205 | 1.58 | 1.48
2020-12-05 | 12:00 |  | 2020/12/5 12:00 | 1.513 | 1.52 | 1.518 | 1.512 | 1.514 | 1.519 | 1.517 | 1.516 | 1.515 | Wed | 1.516 | 1.52 | 1.512 | 0.008 | 1.46 | 1.6 | 1.532597 | 1.53 | 1.527205 | 1.58 | 1.48
2020-12-05 | 14:00 |  | 2020/12/5 14:00 | 1.501682 | 1.508682 | 1.506682 | 1.500682 | 1.502682 | 1.507682 | 1.505682 | 1.504682 | 1.503682 | Wed | 1.504682 | 1.508682 | 1.500682 | 0.008 | 1.46 | 1.6 | 1.532597 | 1.53 | 1.527205 | 1.58 | 1.48
2020-12-05 | 16:00 |  | 2020/12/5 16:00 | 1.502366 | 1.509366 | 1.507366 | 1.501366 | 1.503366 | 1.508366 | 1.506366 | 1.505366 | 1.504366 | Wed | 1.505366 | 1.509366 | 1.501366 | 0.008 | 1.46 | 1.6 | 1.532597 | 1.53 | 1.527205 | 1.58 | 1.48
2020-12-06 | 8:00 | 20201206B | 2020/12/6 8:00 | 1.510448 | 1.517448 | 1.515448 | 1.509448 | 1.511448 | 1.516448 | 1.514448 | 1.513448 | 1.512448 | Thu | 1.513448 | 1.517448 | 1.509448 | 0.008 | 1.46 | 1.6 | 1.532597 | 1.53 | 1.527205 | 1.58 | 1.48
2020-12-06 | 10:00 |  | 2020/12/6 10:00 | 1.500685 | 1.507685 | 1.505685 | 1.499685 | 1.501685 | 1.506685 | 1.504685 | 1.503685 | 1.502685 | Thu | 1.503685 | 1.507685 | 1.499685 | 0.008 | 1.46 | 1.6 | 1.532597 | 1.53 | 1.527205 | 1.58 | 1.48
2020-12-06 | 12:00 |  | 2020/12/6 12:00 | 1.502063 | 1.509063 | 1.507063 | 1.501063 | 1.503063 | 1.508063 | 1.506063 | 1.505063 | 1.504063 | Thu | 1.505063 | 1.509063 | 1.501063 | 0.008 | 1.46 | 1.6 | 1.532597 | 1.53 | 1.527205 | 1.58 | 1.48
2020-12-06 | 14:00 |  | 2020/12/6 14:00 | 1.512 | 1.519 | 1.517 | 1.511 | 1.513 | 1.518 | 1.516 | 1.515 | 1.514 | Thu | 1.515 | 1.519 | 1.511 | 0.008 | 1.46 | 1.6 | 1.532597 | 1.53 | 1.527205 | 1.58 | 1.48
2020-12-06 | 16:00 |  | 2020/12/6 16:00 | 1.513 | 1.52 | 1.518 | 1.512 | 1.514 | 1.519 | 1.517 | 1.516 | 1.515 | Thu | 1.516 | 1.52 | 1.512 | 0.008 | 1.46 | 1.6 | 1.532597 | 1.53 | 1.527205 | 1.58 | 1.48
2020-12-07 | 8:00 | 20201207B | 2020/12/7 8:00 | 1.515 | 1.522 | 1.52 | 1.514 | 1.516 | 1.521 | 1.519 | 1.518 | 1.517 | Fri | 1.518 | 1.522 | 1.514 | 0.008 | 1.46 | 1.6 | 1.532597 | 1.53 | 1.527205 | 1.58 | 1.48
2020-12-07 | 10:00 |  | 2020/12/7 10:00 | 1.512 | 1.519 | 1.517 | 1.511 | 1.513 | 1.518 | 1.516 | 1.515 | 1.514 | Fri | 1.515 | 1.519 | 1.511 | 0.008 | 1.46 | 1.6 | 1.532597 | 1.53 | 1.527205 | 1.58 | 1.48
2020-12-07 | 12:00 |  | 2020/12/7 12:00 | 1.522 | 1.529 | 1.527 | 1.521 | 1.523 | 1.528 | 1.526 | 1.525 | 1.524 | Fri | 1.525 | 1.529 | 1.521 | 0.008 | 1.46 | 1.6 | 1.532597 | 1.53 | 1.527205 | 1.58 | 1.48
2020-12-07 | 14:00 |  | 2020/12/7 14:00 | 1.524 | 1.531 | 1.529 | 1.523 | 1.525 | 1.53 | 1.528 | 1.527 | 1.526 | Fri | 1.527 | 1.531 | 1.523 | 0.008 | 1.46 | 1.6 | 1.532597 | 1.53 | 1.527205 | 1.58 | 1.48
2020-12-07 | 16:00 |  | 2020/12/7 16:00 | 1.523 | 1.53 | 1.528 | 1.522 | 1.524 | 1.529 | 1.527 | 1.526 | 1.525 | Fri | 1.526 | 1.53 | 1.522 | 0.008 | 1.46 | 1.6 | 1.532597 | 1.53 | 1.527205 | 1.58 | 1.48
2020-12-08 | 8:00 | 20201208B | 2020/12/8 8:00 | 1.53 | 1.537 | 1.535 | 1.529 | 1.531 | 1.536 | 1.534 | 1.533 | 1.532 | Mon | 1.533 | 1.537 | 1.529 | 0.008 | 1.46 | 1.6 | 1.532597 | 1.53 | 1.527205 | 1.58 | 1.48
2020-12-08 | 10:00 |  | 2020/12/8 10:00 | 1.51 | 1.517 | 1.515 | 1.509 | 1.511 | 1.516 | 1.514 | 1.513 | 1.512 | Mon | 1.513 | 1.517 | 1.509 | 0.008 | 1.46 | 1.6 | 1.532597 | 1.53 | 1.527205 | 1.58 | 1.48
2020-12-08 | 12:00 |  | 2020/12/8 12:00 | 1.512 | 1.519 | 1.517 | 1.511 | 1.513 | 1.518 | 1.516 | 1.515 | 1.514 | Mon | 1.515 | 1.519 | 1.511 | 0.008 | 1.46 | 1.6 | 1.532597 | 1.53 | 1.527205 | 1.58 | 1.48
2020-12-08 | 14:00 |  | 2020/12/8 14:00 | 1.515 | 1.522 | 1.52 | 1.514 | 1.516 | 1.521 | 1.519 | 1.518 | 1.517 | Mon | 1.518 | 1.522 | 1.514 | 0.008 | 1.46 | 1.6 | 1.532597 | 1.53 | 1.527205 | 1.58 | 1.48
2020-12-08 | 16:00 |  | 2020/12/8 16:00 | 1.51 | 1.517 | 1.515 | 1.509 | 1.511 | 1.516 | 1.514 | 1.513 | 1.512 | Mon | 1.513 | 1.517 | 1.509 | 0.008 | 1.46 | 1.6 | 1.532597 | 1.53 | 1.527205 | 1.58 | 1.48
2020-12-09 | 8:00 | 20201209B | 2020/12/9 8:00 | 1.515 | 1.522 | 1.52 | 1.514 | 1.516 | 1.521 | 1.519 | 1.518 | 1.517 | Tue | 1.518 | 1.522 | 1.514 | 0.008 | 1.46 | 1.6 | 1.532597 | 1.53 | 1.527205 | 1.58 | 1.48
2020-12-09 | 10:00 |  | 2020/12/9 10:00 | 1.513 | 1.52 | 1.518 | 1.512 | 1.514 | 1.519 | 1.517 | 1.516 | 1.515 | Tue | 1.516 | 1.52 | 1.512 | 0.008 | 1.46 | 1.6 | 1.532597 | 1.53 | 1.527205 | 1.58 | 1.48
2020-12-09 | 12:00 |  | 2020/12/9 12:00 | 1.512872 | 1.519872 | 1.517872 | 1.511872 | 1.513872 | 1.518872 | 1.516872 | 1.515872 | 1.514872 | Tue | 1.515872 | 1.519872 | 1.511872 | 0.008 | 1.46 | 1.6 | 1.532597 | 1.53 | 1.527205 | 1.58 | 1.48
2020-12-09 | 14:00 |  | 2020/12/9 14:00 | 1.513 | 1.52 | 1.518 | 1.512 | 1.514 | 1.519 | 1.517 | 1.516 | 1.515 | Tue | 1.516 | 1.52 | 1.512 | 0.008 | 1.46 | 1.6 | 1.532597 | 1.53 | 1.527205 | 1.58 | 1.48
2020-12-09 | 16:00 |  | 2020/12/9 16:00 | 1.513603 | 1.520603 | 1.518603 | 1.512603 | 1.514603 | 1.519603 | 1.517603 | 1.516603 | 1.515603 | Tue | 1.516603 | 1.520603 | 1.512603 | 0.008 | 1.46 | 1.6 | 1.532597 | 1.53 | 1.527205 | 1.58 | 1.48
2020-12-10 | 8:00 | 20201210B | 2020/12/10 8:00 | 1.515 | 1.522 | 1.52 | 1.514 | 1.516 | 1.521 | 1.519 | 1.518 | 1.517 | Wed | 1.518 | 1.522 | 1.514 | 0.008 | 1.46 | 1.6 | 1.532597 | 1.53 | 1.527205 | 1.58 | 1.48
2020-12-10 | 10:00 |  | 2020/12/10 10:00 | 1.511 | 1.518 | 1.516 | 1.51 | 1.512 | 1.517 | 1.515 | 1.514 | 1.513 | Wed | 1.514 | 1.518 | 1.51 | 0.008 | 1.46 | 1.6 | 1.532597 | 1.53 | 1.527205 | 1.58 | 1.48
2020-12-10 | 12:00 |  | 2020/12/10 12:00 | 1.51 | 1.517 | 1.515 | 1.509 | 1.511 | 1.516 | 1.514 | 1.513 | 1.512 | Wed | 1.513 | 1.517 | 1.509 | 0.008 | 1.46 | 1.6 | 1.532597 | 1.53 | 1.527205 | 1.58 | 1.48
2020-12-10 | 14:00 |  | 2020/12/10 14:00 | 1.511 | 1.518 | 1.516 | 1.51 | 1.512 | 1.517 | 1.515 | 1.514 | 1.513 | Wed | 1.514 | 1.518 | 1.51 | 0.008 | 1.46 | 1.6 | 1.532597 | 1.53 | 1.527205 | 1.58 | 1.48
2020-12-10 | 16:00 |  | 2020/12/10 16:00 | 1.51 | 1.517 | 1.515 | 1.509 | 1.511 | 1.516 | 1.514 | 1.513 | 1.512 | Wed | 1.513 | 1.517 | 1.509 | 0.008 | 1.46 | 1.6 | 1.532597 | 1.53 | 1.527205 | 1.58 | 1.48
2020-12-11 | 8:00 | 20201211A | 2020/12/11 8:00 | 1.515 | 1.522 | 1.52 | 1.514 | 1.516 | 1.521 | 1.519 | 1.518 | 1.517 | Thu | 1.518 | 1.522 | 1.514 | 0.008 | 1.46 | 1.6 | 1.532597 | 1.53 | 1.527205 | 1.58 | 1.48
2020-12-11 | 10:00 |  | 2020/12/11 10:00 | 1.5 | 1.507 | 1.505 | 1.499 | 1.501 | 1.506 | 1.504 | 1.503 | 1.502 | Thu | 1.503 | 1.507 | 1.499 | 0.008 | 1.46 | 1.6 | 1.532597 | 1.53 | 1.527205 | 1.58 | 1.48
2020-12-11 | 12:00 |  | 2020/12/11 12:00 | 1.509 | 1.516 | 1.514 | 1.508 | 1.51 | 1.515 | 1.513 | 1.512 | 1.511 | Thu | 1.512 | 1.516 | 1.508 | 0.008 | 1.46 | 1.6 | 1.532597 | 1.53 | 1.527205 | 1.58 | 1.48
2020-12-11 | 14:00 |  | 2020/12/11 14:00 | 1.525 | 1.532 | 1.53 | 1.524 | 1.526 | 1.531 | 1.529 | 1.528 | 1.527 | Thu | 1.528 | 1.532 | 1.524 | 0.008 | 1.46 | 1.6 | 1.532597 | 1.53 | 1.527205 | 1.58 | 1.48
2020-12-11 | 16:00 |  | 2020/12/11 16:00 | 1.525 | 1.532 | 1.53 | 1.524 | 1.526 | 1.531 | 1.529 | 1.528 | 1.527 | Thu | 1.528 | 1.532 | 1.524 | 0.008 | 1.46 | 1.6 | 1.532597 | 1.53 | 1.527205 | 1.58 | 1.48
2020-12-12 | 8:00 | 20201212B | 2020/12/12 8:00 | 1.515 | 1.522 | 1.52 | 1.514 | 1.516 | 1.521 | 1.519 | 1.518 | 1.517 | Fri | 1.518 | 1.522 | 1.514 | 0.008 | 1.46 | 1.6 | 1.532597 | 1.53 | 1.527205 | 1.58 | 1.48
2020-12-12 | 10:00 |  | 2020/12/12 10:00 | 1.500219 | 1.507219 | 1.505219 | 1.499219 | 1.501219 | 1.506219 | 1.504219 | 1.503219 | 1.502219 | Fri | 1.503219 | 1.507219 | 1.499219 | 0.008 | 1.46 | 1.6 | 1.532597 | 1.53 | 1.527205 | 1.58 | 1.48
2020-12-12 | 12:00 |  | 2020/12/12 12:00 | 1.514556 | 1.521556 | 1.519556 | 1.513556 | 1.515556 | 1.520556 | 1.518556 | 1.517556 | 1.516556 | Fri | 1.517556 | 1.521556 | 1.513556 | 0.008 | 1.46 | 1.6 | 1.532597 | 1.53 | 1.527205 | 1.58 | 1.48
2020-12-12 | 14:00 |  | 2020/12/12 14:00 | 1.5 | 1.507 | 1.505 | 1.499 | 1.501 | 1.506 | 1.504 | 1.503 | 1.502 | Fri | 1.503 | 1.507 | 1.499 | 0.008 | 1.46 | 1.6 | 1.532597 | 1.53 | 1.527205 | 1.58 | 1.48
2020-12-12 | 16:00 |  | 2020/12/12 16:00 | 1.525 | 1.532 | 1.53 | 1.524 | 1.526 | 1.531 | 1.529 | 1.528 | 1.527 | Fri | 1.528 | 1.532 | 1.524 | 0.008 | 1.46 | 1.6 | 1.532597 | 1.53 | 1.527205 | 1.58 | 1.48
2020-12-13 | 8:00 | 202012013B | 2020/12/13 8:00 | 1.534 | 1.541 | 1.539 | 1.533 | 1.535 | 1.54 | 1.538 | 1.537 | 1.536 | Mon | 1.537 | 1.541 | 1.533 | 0.008 | 1.46 | 1.6 | 1.532597 | 1.53 | 1.527205 | 1.58 | 1.48
2020-12-13 | 10:00 |  | 2020/12/13 10:00 | 1.51 | 1.517 | 1.515 | 1.509 | 1.511 | 1.516 | 1.514 | 1.513 | 1.512 | Mon | 1.513 | 1.517 | 1.509 | 0.008 | 1.46 | 1.6 | 1.532597 | 1.53 | 1.527205 | 1.58 | 1.48
2020-12-13 | 12:00 |  | 2020/12/13 12:00 | 1.509 | 1.516 | 1.514 | 1.508 | 1.51 | 1.515 | 1.513 | 1.512 | 1.511 | Mon | 1.512 | 1.516 | 1.508 | 0.008 | 1.46 | 1.6 | 1.532597 | 1.53 | 1.527205 | 1.58 | 1.48
2020-12-13 | 14:00 |  | 2020/12/13 14:00 | 1.508 | 1.515 | 1.513 | 1.507 | 1.509 | 1.514 | 1.512 | 1.511 | 1.51 | Mon | 1.511 | 1.515 | 1.507 | 0.008 | 1.46 | 1.6 | 1.532597 | 1.53 | 1.527205 | 1.58 | 1.48
2020-12-13 | 16:00 |  | 2020/12/13 16:00 | 1.525 | 1.532 | 1.53 | 1.524 | 1.526 | 1.531 | 1.529 | 1.528 | 1.527 | Mon | 1.528 | 1.532 | 1.524 | 0.008 | 1.46 | 1.6 | 1.532597 | 1.53 | 1.527205 | 1.58 | 1.48
2020-12-14 | 8:00 | 202012014B | 2020/12/14 8:00 | 1.502536 | 1.509536 | 1.507536 | 1.501536 | 1.503536 | 1.508536 | 1.506536 | 1.505536 | 1.504536 | Tue | 1.505536 | 1.509536 | 1.501536 | 0.008 | 1.46 | 1.6 | 1.532597 | 1.53 | 1.527205 | 1.58 | 1.48
2020-12-14 | 10:00 |  | 2020/12/14 10:00 | 1.509 | 1.516 | 1.514 | 1.508 | 1.51 | 1.515 | 1.513 | 1.512 | 1.511 | Tue | 1.512 | 1.516 | 1.508 | 0.008 | 1.46 | 1.6 | 1.532597 | 1.53 | 1.527205 | 1.58 | 1.48
2020-12-14 | 12:00 |  | 2020/12/14 12:00 | 1.513742 | 1.520742 | 1.518742 | 1.512742 | 1.514742 | 1.519742 | 1.517742 | 1.516742 | 1.515742 | Tue | 1.516742 | 1.520742 | 1.512742 | 0.008 | 1.46 | 1.6 | 1.532597 | 1.53 | 1.527205 | 1.58 | 1.48
2020-12-14 | 14:00 |  | 2020/12/14 14:00 | 1.507 | 1.514 | 1.512 | 1.506 | 1.508 | 1.513 | 1.511 | 1.51 | 1.509 | Tue | 1.51 | 1.514 | 1.506 | 0.008 | 1.46 | 1.6 | 1.532597 | 1.53 | 1.527205 | 1.58 | 1.48
2020-12-14 | 16:00 |  | 2020/12/14 16:00 | 1.502192 | 1.509192 | 1.507192 | 1.501192 | 1.503192 | 1.508192 | 1.506192 | 1.505192 | 1.504192 | Tue | 1.505192 | 1.509192 | 1.501192 | 0.008 | 1.46 | 1.6 | 1.532597 | 1.53 | 1.527205 | 1.58 | 1.48
2020-12-15 | 8:00 | 202012015B | 2020/12/15 8:00 | 1.515 | 1.522 | 1.52 | 1.514 | 1.516 | 1.521 | 1.519 | 1.518 | 1.517 | Wed | 1.518 | 1.522 | 1.514 | 0.008 | 1.46 | 1.6 | 1.532597 | 1.53 | 1.527205 | 1.58 | 1.48
2020-12-15 | 10:00 |  | 2020/12/15 10:00 | 1.506 | 1.513 | 1.511 | 1.505 | 1.507 | 1.512 | 1.51 | 1.509 | 1.508 | Wed | 1.509 | 1.513 | 1.505 | 0.008 | 1.46 | 1.6 | 1.532597 | 1.53 | 1.527205 | 1.58 | 1.48
2020-12-15 | 12:00 |  | 2020/12/15 12:00 | 1.502287 | 1.509287 | 1.507287 | 1.501287 | 1.503287 | 1.508287 | 1.506287 | 1.505287 | 1.504287 | Wed | 1.505287 | 1.509287 | 1.501287 | 0.008 | 1.46 | 1.6 | 1.532597 | 1.53 | 1.527205 | 1.58 | 1.48
2020-12-15 | 14:00 |  | 2020/12/15 14:00 | 1.505 | 1.512 | 1.51 | 1.504 | 1.506 | 1.511 | 1.509 | 1.508 | 1.507 | Wed | 1.508 | 1.512 | 1.504 | 0.008 | 1.46 | 1.6 | 1.532597 | 1.53 | 1.527205 | 1.58 | 1.48
2020-12-15 | 16:00 |  | 2020/12/15 16:00 | 1.504 | 1.511 | 1.509 | 1.503 | 1.505 | 1.51 | 1.508 | 1.507 | 1.506 | Wed | 1.507 | 1.511 | 1.503 | 0.008 | 1.46 | 1.6 | 1.532597 | 1.53 | 1.527205 | 1.58 | 1.48
2020-12-16 | 8:00 | 202012020B | 2020/12/16 8:00 | 1.514946 | 1.521946 | 1.519946 | 1.513946 | 1.515946 | 1.520946 | 1.518946 | 1.517946 | 1.516946 | Thu | 1.517946 | 1.521946 | 1.513946 | 0.008 | 1.46 | 1.6 | 1.532597 | 1.53 | 1.527205 | 1.58 | 1.48
2020-12-16 | 10:00 |  | 2020/12/16 10:00 | 1.504948 | 1.511948 | 1.509948 | 1.503948 | 1.505948 | 1.510948 | 1.508948 | 1.507948 | 1.506948 | Thu | 1.507948 | 1.511948 | 1.503948 | 0.008 | 1.46 | 1.6 | 1.532597 | 1.53 | 1.527205 | 1.58 | 1.48
2020-12-16 | 12:00 |  | 2020/12/16 12:00 | 1.505517 | 1.512517 | 1.510517 | 1.504517 | 1.506517 | 1.511517 | 1.509517 | 1.508517 | 1.507517 | Thu | 1.508517 | 1.512517 | 1.504517 | 0.008 | 1.46 | 1.6 | 1.532597 | 1.53 | 1.527205 | 1.58 | 1.48
2020-12-16 | 14:00 |  | 2020/12/16 14:00 | 1.506 | 1.513 | 1.511 | 1.505 | 1.507 | 1.512 | 1.51 | 1.509 | 1.508 | Thu | 1.509 | 1.513 | 1.505 | 0.008 | 1.46 | 1.6 | 1.532597 | 1.53 | 1.527205 | 1.58 | 1.48
2020-12-16 | 16:00 |  | 2020/12/16 16:00 | 1.503524 | 1.510524 | 1.508524 | 1.502524 | 1.504524 | 1.509524 | 1.507524 | 1.506524 | 1.505524 | Thu | 1.506524 | 1.510524 | 1.502524 | 0.008 | 1.46 | 1.6 | 1.532597 | 1.53 | 1.527205 | 1.58 | 1.48
2020-12-17 | 8:00 | 202012017B | 2020/12/17 8:00 | 1.515128 | 1.522128 | 1.520128 | 1.514128 | 1.516128 | 1.521128 | 1.519128 | 1.518128 | 1.517128 | Fri | 1.518128 | 1.522128 | 1.514128 | 0.008 | 1.46 | 1.6 | 1.532597 | 1.53 | 1.527205 | 1.58 | 1.48
2020-12-17 | 10:00 |  | 2020/12/17 10:00 | 1.511629 | 1.518629 | 1.516629 | 1.510629 | 1.512629 | 1.517629 | 1.515629 | 1.514629 | 1.513629 | Fri | 1.514629 | 1.518629 | 1.510629 | 0.008 | 1.46 | 1.6 | 1.532597 | 1.53 | 1.527205 | 1.58 | 1.48
2020-12-17 | 12:00 |  | 2020/12/17 12:00 | 1.495 | 1.502 | 1.5 | 1.494 | 1.496 | 1.501 | 1.499 | 1.498 | 1.497 | Fri | 1.498 | 1.502 | 1.494 | 0.008 | 1.46 | 1.6 | 1.532597 | 1.53 | 1.527205 | 1.58 | 1.48
2020-12-17 | 14:00 |  | 2020/12/17 14:00 | 1.503879 | 1.510879 | 1.508879 | 1.502879 | 1.504879 | 1.509879 | 1.507879 | 1.506879 | 1.505879 | Fri | 1.506879 | 1.510879 | 1.502879 | 0.008 | 1.46 | 1.6 | 1.532597 | 1.53 | 1.527205 | 1.58 | 1.48
2020-12-17 | 16:00 |  | 2020/12/17 16:00 | 1.51388 | 1.52088 | 1.51888 | 1.51288 | 1.51488 | 1.51988 | 1.51788 | 1.51688 | 1.51588 | Fri | 1.51688 | 1.52088 | 1.51288 | 0.008 | 1.46 | 1.6 | 1.532597 | 1.53 | 1.527205 | 1.58 | 1.48
2020-12-18 | 8:00 | 202012018B | 2020/12/18 8:00 | 1.536 | 1.543 | 1.541 | 1.535 | 1.537 | 1.542 | 1.54 | 1.539 | 1.538 | Mon | 1.539 | 1.543 | 1.535 | 0.008 | 1.46 | 1.6 | 1.532597 | 1.53 | 1.527205 | 1.58 | 1.48
2020-12-18 | 10:00 |  | 2020/12/18 10:00 | 1.501944 | 1.508944 | 1.506944 | 1.500944 | 1.502944 | 1.507944 | 1.505944 | 1.504944 | 1.503944 | Mon | 1.504944 | 1.508944 | 1.500944 | 0.008 | 1.46 | 1.6 | 1.532597 | 1.53 | 1.527205 | 1.58 | 1.48
2020-12-18 | 12:00 |  | 2020/12/18 12:00 | 1.505103 | 1.512103 | 1.510103 | 1.504103 | 1.506103 | 1.511103 | 1.509103 | 1.508103 | 1.507103 | Mon | 1.508103 | 1.512103 | 1.504103 | 0.008 | 1.46 | 1.6 | 1.532597 | 1.53 | 1.527205 | 1.58 | 1.48
2020-12-18 | 14:00 |  | 2020/12/18 14:00 | 1.495 | 1.502 | 1.5 | 1.494 | 1.496 | 1.501 | 1.499 | 1.498 | 1.497 | Mon | 1.498 | 1.502 | 1.494 | 0.008 | 1.46 | 1.6 | 1.532597 | 1.53 | 1.527205 | 1.58 | 1.48
2020-12-18 | 16:00 |  | 2020/12/18 16:00 | 1.500718 | 1.507718 | 1.505718 | 1.499718 | 1.501718 | 1.506718 | 1.504718 | 1.503718 | 1.502718 | Mon | 1.503718 | 1.507718 | 1.499718 | 0.008 | 1.46 | 1.6 | 1.532597 | 1.53 | 1.527205 | 1.58 | 1.48
2020-12-19 | 8:00 | 202012019B | 2020/12/19 8:00 | 1.504114 | 1.511114 | 1.509114 | 1.503114 | 1.505114 | 1.510114 | 1.508114 | 1.507114 | 1.506114 | Tue | 1.507114 | 1.511114 | 1.503114 | 0.008 | 1.46 | 1.6 | 1.532597 | 1.53 | 1.527205 | 1.58 | 1.48
2020-12-19 | 10:00 |  | 2020/12/19 10:00 | 1.502424 | 1.509424 | 1.507424 | 1.501424 | 1.503424 | 1.508424 | 1.506424 | 1.505424 | 1.504424 | Tue | 1.505424 | 1.509424 | 1.501424 | 0.008 | 1.46 | 1.6 | 1.532597 | 1.53 | 1.527205 | 1.58 | 1.48
2020-12-19 | 12:00 |  | 2020/12/19 12:00 | 1.500106 | 1.507106 | 1.505106 | 1.499106 | 1.501106 | 1.506106 | 1.504106 | 1.503106 | 1.502106 | Tue | 1.503106 | 1.507106 | 1.499106 | 0.008 | 1.46 | 1.6 | 1.532597 | 1.53 | 1.527205 | 1.58 | 1.48
2020-12-19 | 14:00 |  | 2020/12/19 14:00 | 1.495 | 1.502 | 1.5 | 1.494 | 1.496 | 1.501 | 1.499 | 1.498 | 1.497 | Tue | 1.498 | 1.502 | 1.494 | 0.008 | 1.46 | 1.6 | 1.532597 | 1.53 | 1.527205 | 1.58 | 1.48
2020-12-19 | 16:00 |  | 2020/12/19 16:00 | 1.512712 | 1.519712 | 1.517712 | 1.511712 | 1.513712 | 1.518712 | 1.516712 | 1.515712 | 1.514712 | Tue | 1.515712 | 1.519712 | 1.511712 | 0.008 | 1.46 | 1.6 | 1.532597 | 1.53 | 1.527205 | 1.58 | 1.48
2020-12-20 | 8:00 | 202012020B | 2020/12/20 8:00 | 1.524678 | 1.531678 | 1.529678 | 1.523678 | 1.525678 | 1.530678 | 1.528678 | 1.527678 | 1.526678 | Wed | 1.527678 | 1.531678 | 1.523678 | 0.008 | 1.46 | 1.6 | 1.532597 | 1.53 | 1.527205 | 1.58 | 1.48
2020-12-20 | 10:00 |  | 2020/12/20 10:00 | 1.495 | 1.502 | 1.5 | 1.494 | 1.496 | 1.501 | 1.499 | 1.498 | 1.497 | Wed | 1.498 | 1.502 | 1.494 | 0.008 | 1.46 | 1.6 | 1.532597 | 1.53 | 1.527205 | 1.58 | 1.48
2020-12-20 | 12:00 |  | 2020/12/20 12:00 | 1.494046 | 1.501046 | 1.499046 | 1.493046 | 1.495046 | 1.500046 | 1.498046 | 1.497046 | 1.496046 | Wed | 1.497046 | 1.501046 | 1.493046 | 0.008 | 1.46 | 1.6 | 1.532597 | 1.53 | 1.527205 | 1.58 | 1.48
2020-12-20 | 14:00 |  | 2020/12/20 14:00 | 1.502915 | 1.509915 | 1.507915 | 1.501915 | 1.503915 | 1.508915 | 1.506915 | 1.505915 | 1.504915 | Wed | 1.505915 | 1.509915 | 1.501915 | 0.008 | 1.46 | 1.6 | 1.532597 | 1.53 | 1.527205 | 1.58 | 1.48
2020-12-20 | 16:00 |  | 2020/12/20 16:00 | 1.495 | 1.502 | 1.5 | 1.494 | 1.496 | 1.501 | 1.499 | 1.498 | 1.497 | Wed | 1.498 | 1.502 | 1.494 | 0.008 | 1.46 | 1.6 | 1.532597 | 1.53 | 1.527205 | 1.58 | 1.48
2020-12-21 | 8:00 | 202012021B | 2020/12/21 8:00 | 1.515 | 1.522 | 1.52 | 1.514 | 1.516 | 1.521 | 1.519 | 1.518 | 1.517 | Thu | 1.518 | 1.522 | 1.514 | 0.008 | 1.46 | 1.6 | 1.532597 | 1.53 | 1.527205 | 1.58 | 1.48
2020-12-21 | 10:00 |  | 2020/12/21 10:00 | 1.501109 | 1.508109 | 1.506109 | 1.500109 | 1.502109 | 1.507109 | 1.505109 | 1.504109 | 1.503109 | Thu | 1.504109 | 1.508109 | 1.500109 | 0.008 | 1.46 | 1.6 | 1.532597 | 1.53 | 1.527205 | 1.58 | 1.48
2020-12-21 | 12:00 |  | 2020/12/21 12:00 | 1.501 | 1.508 | 1.506 | 1.5 | 1.502 | 1.507 | 1.505 | 1.504 | 1.503 | Thu | 1.504 | 1.508 | 1.5 | 0.008 | 1.46 | 1.6 | 1.532597 | 1.53 | 1.527205 | 1.58 | 1.48
2020-12-21 | 14:00 |  | 2020/12/21 14:00 | 1.503 | 1.51 | 1.508 | 1.502 | 1.504 | 1.509 | 1.507 | 1.506 | 1.505 | Thu | 1.506 | 1.51 | 1.502 | 0.008 | 1.46 | 1.6 | 1.532597 | 1.53 | 1.527205 | 1.58 | 1.48
2020-12-21 | 16:00 |  | 2020/12/21 16:00 | 1.511002 | 1.518002 | 1.516002 | 1.510002 | 1.512002 | 1.517002 | 1.515002 | 1.514002 | 1.513002 | Thu | 1.514002 | 1.518002 | 1.510002 | 0.008 | 1.46 | 1.6 | 1.532597 | 1.53 | 1.527205 | 1.58 | 1.48
2020-12-22 | 8:00 | 202012022B | 2020/12/22 8:00 | 1.515 | 1.522 | 1.52 | 1.514 | 1.516 | 1.521 | 1.519 | 1.518 | 1.517 | Fri | 1.518 | 1.522 | 1.514 | 0.008 | 1.46 | 1.6 | 1.532597 | 1.53 | 1.527205 | 1.58 | 1.48
2020-12-22 | 10:00 |  | 2020/12/22 10:00 | 1.504 | 1.511 | 1.509 | 1.503 | 1.505 | 1.51 | 1.508 | 1.507 | 1.506 | Fri | 1.507 | 1.511 | 1.503 | 0.008 | 1.46 | 1.6 | 1.532597 | 1.53 | 1.527205 | 1.58 | 1.48
2020-12-22 | 12:00 |  | 2020/12/22 12:00 | 1.505176 | 1.512176 | 1.510176 | 1.504176 | 1.506176 | 1.511176 | 1.509176 | 1.508176 | 1.507176 | Fri | 1.508176 | 1.512176 | 1.504176 | 0.008 | 1.46 | 1.6 | 1.532597 | 1.53 | 1.527205 | 1.58 | 1.48
2020-12-22 | 14:00 |  | 2020/12/22 14:00 | 1.505 | 1.512 | 1.51 | 1.504 | 1.506 | 1.511 | 1.509 | 1.508 | 1.507 | Fri | 1.508 | 1.512 | 1.504 | 0.008 | 1.46 | 1.6 | 1.532597 | 1.53 | 1.527205 | 1.58 | 1.48
2020-12-22 | 16:00 |  | 2020/12/22 16:00 | 1.500164 | 1.507164 | 1.505164 | 1.499164 | 1.501164 | 1.506164 | 1.504164 | 1.503164 | 1.502164 | Fri | 1.503164 | 1.507164 | 1.499164 | 0.008 | 1.46 | 1.6 | 1.532597 | 1.53 | 1.527205 | 1.58 | 1.48
2020-12-23 | 8:00 | 202012023B | 2020/12/23 8:00 | 1.535 | 1.542 | 1.54 | 1.534 | 1.536 | 1.541 | 1.539 | 1.538 | 1.537 | Mon | 1.538 | 1.542 | 1.534 | 0.008 | 1.46 | 1.6 | 1.532597 | 1.53 | 1.527205 | 1.58 | 1.48
2020-12-23 | 10:00 |  | 2020/12/23 10:00 | 1.501 | 1.508 | 1.506 | 1.5 | 1.502 | 1.507 | 1.505 | 1.504 | 1.503 | Mon | 1.504 | 1.508 | 1.5 | 0.008 | 1.46 | 1.6 | 1.532597 | 1.53 | 1.527205 | 1.58 | 1.48
2020-12-23 | 12:00 |  | 2020/12/23 12:00 | 1.506 | 1.513 | 1.511 | 1.505 | 1.507 | 1.512 | 1.51 | 1.509 | 1.508 | Mon | 1.509 | 1.513 | 1.505 | 0.008 | 1.46 | 1.6 | 1.532597 | 1.53 | 1.527205 | 1.58 | 1.48
2020-12-23 | 14:00 |  | 2020/12/23 14:00 | 1.504473 | 1.511473 | 1.509473 | 1.503473 | 1.505473 | 1.510473 | 1.508473 | 1.507473 | 1.506473 | Mon | 1.507473 | 1.511473 | 1.503473 | 0.008 | 1.46 | 1.6 | 1.532597 | 1.53 | 1.527205 | 1.58 | 1.48
2020-12-23 | 16:00 |  | 2020/12/23 16:00 | 1.515218 | 1.522218 | 1.520218 | 1.514218 | 1.516218 | 1.521218 | 1.519218 | 1.518218 | 1.517218 | Mon | 1.518218 | 1.522218 | 1.514218 | 0.008 | 1.46 | 1.6 | 1.532597 | 1.53 | 1.527205 | 1.58 | 1.48
2020-12-24 | 8:00 | 202012024B | 2020/12/24 8:00 | 1.511189 | 1.518189 | 1.516189 | 1.510189 | 1.512189 | 1.517189 | 1.515189 | 1.514189 | 1.513189 | Tue | 1.514189 | 1.518189 | 1.510189 | 0.008 | 1.46 | 1.6 | 1.532597 | 1.53 | 1.527205 | 1.58 | 1.48
2020-12-24 | 10:00 |  | 2020/12/24 10:00 | 1.505521 | 1.512521 | 1.510521 | 1.504521 | 1.506521 | 1.511521 | 1.509521 | 1.508521 | 1.507521 | Tue | 1.508521 | 1.512521 | 1.504521 | 0.008 | 1.46 | 1.6 | 1.532597 | 1.53 | 1.527205 | 1.58 | 1.48
2020-12-24 | 12:00 |  | 2020/12/24 12:00 | 1.501 | 1.508 | 1.506 | 1.5 | 1.502 | 1.507 | 1.505 | 1.504 | 1.503 | Tue | 1.504 | 1.508 | 1.5 | 0.008 | 1.46 | 1.6 | 1.532597 | 1.53 | 1.527205 | 1.58 | 1.48
2020-12-24 | 14:00 |  | 2020/12/24 14:00 | 1.510089 | 1.517089 | 1.515089 | 1.509089 | 1.511089 | 1.516089 | 1.514089 | 1.513089 | 1.512089 | Tue | 1.513089 | 1.517089 | 1.509089 | 0.008 | 1.46 | 1.6 | 1.532597 | 1.53 | 1.527205 | 1.58 | 1.48
2020-12-24 | 16:00 |  | 2020/12/24 16:00 | 1.506 | 1.513 | 1.511 | 1.505 | 1.507 | 1.512 | 1.51 | 1.509 | 1.508 | Tue | 1.509 | 1.513 | 1.505 | 0.008 | 1.46 | 1.6 | 1.532597 | 1.53 | 1.527205 | 1.58 | 1.48
2020-12-25 | 8:00 | 202012025B | 2020/12/25 8:00 | 1.514491 | 1.521491 | 1.519491 | 1.513491 | 1.515491 | 1.520491 | 1.518491 | 1.517491 | 1.516491 | Wed | 1.517491 | 1.521491 | 1.513491 | 0.008 | 1.46 | 1.6 | 1.532597 | 1.53 | 1.527205 | 1.58 | 1.48
2020-12-25 | 10:00 |  | 2020/12/25 10:00 | 1.511012 | 1.518012 | 1.516012 | 1.510012 | 1.512012 | 1.517012 | 1.515012 | 1.514012 | 1.513012 | Wed | 1.514012 | 1.518012 | 1.510012 | 0.008 | 1.46 | 1.6 | 1.532597 | 1.53 | 1.527205 | 1.58 | 1.48
2020-12-25 | 12:00 |  | 2020/12/25 12:00 | 1.501571 | 1.508571 | 1.506571 | 1.500571 | 1.502571 | 1.507571 | 1.505571 | 1.504571 | 1.503571 | Wed | 1.504571 | 1.508571 | 1.500571 | 0.008 | 1.46 | 1.6 | 1.532597 | 1.53 | 1.527205 | 1.58 | 1.48
2020-12-25 | 14:00 |  | 2020/12/25 14:00 | 1.504 | 1.511 | 1.509 | 1.503 | 1.505 | 1.51 | 1.508 | 1.507 | 1.506 | Wed | 1.507 | 1.511 | 1.503 | 0.008 | 1.46 | 1.6 | 1.532597 | 1.53 | 1.527205 | 1.58 | 1.48
2020-12-25 | 16:00 |  | 2020/12/25 16:00 | 1.505827 | 1.512827 | 1.510827 | 1.504827 | 1.506827 | 1.511827 | 1.509827 | 1.508827 | 1.507827 | Wed | 1.508827 | 1.512827 | 1.504827 | 0.008 | 1.46 | 1.6 | 1.532597 | 1.53 | 1.527205 | 1.58 | 1.48
2020-12-26 | 8:00 | 202012026B | 2020/12/26 8:00 | 1.508771 | 1.515771 | 1.513771 | 1.507771 | 1.509771 | 1.514771 | 1.512771 | 1.511771 | 1.510771 | Thu | 1.511771 | 1.515771 | 1.507771 | 0.008 | 1.46 | 1.6 | 1.532597 | 1.53 | 1.527205 | 1.58 | 1.48
2020-12-26 | 10:00 |  | 2020/12/26 10:00 | 1.502208 | 1.509208 | 1.507208 | 1.501208 | 1.503208 | 1.508208 | 1.506208 | 1.505208 | 1.504208 | Thu | 1.505208 | 1.509208 | 1.501208 | 0.008 | 1.46 | 1.6 | 1.532597 | 1.53 | 1.527205 | 1.58 | 1.48
2020-12-26 | 12:00 |  | 2020/12/26 12:00 | 1.505 | 1.512 | 1.51 | 1.504 | 1.506 | 1.511 | 1.509 | 1.508 | 1.507 | Thu | 1.508 | 1.512 | 1.504 | 0.008 | 1.46 | 1.6 | 1.532597 | 1.53 | 1.527205 | 1.58 | 1.48
2020-12-26 | 14:00 |  | 2020/12/26 14:00 | 1.503 | 1.51 | 1.508 | 1.502 | 1.504 | 1.509 | 1.507 | 1.506 | 1.505 | Thu | 1.506 | 1.51 | 1.502 | 0.008 | 1.46 | 1.6 | 1.532597 | 1.53 | 1.527205 | 1.58 | 1.48
2020-12-26 | 16:00 |  | 2020/12/26 16:00 | 1.514318 | 1.521318 | 1.519318 | 1.513318 | 1.515318 | 1.520318 | 1.518318 | 1.517318 | 1.516318 | Thu | 1.517318 | 1.521318 | 1.513318 | 0.008 | 1.46 | 1.6 | 1.532597 | 1.53 | 1.527205 | 1.58 | 1.48
2020-12-27 | 8:00 | 202012027B | 2020/12/27 8:00 | 1.505757 | 1.512757 | 1.510757 | 1.504757 | 1.506757 | 1.511757 | 1.509757 | 1.508757 | 1.507757 | Fri | 1.508757 | 1.512757 | 1.504757 | 0.008 | 1.46 | 1.6 | 1.532597 | 1.53 | 1.527205 | 1.58 | 1.48
2020-12-27 | 10:00 |  | 2020/12/27 10:00 | 1.504 | 1.511 | 1.509 | 1.503 | 1.505 | 1.51 | 1.508 | 1.507 | 1.506 | Fri | 1.507 | 1.511 | 1.503 | 0.008 | 1.46 | 1.6 | 1.532597 | 1.53 | 1.527205 | 1.58 | 1.48
2020-12-27 | 12:00 |  | 2020/12/27 12:00 | 1.504147 | 1.511147 | 1.509147 | 1.503147 | 1.505147 | 1.510147 | 1.508147 | 1.507147 | 1.506147 | Fri | 1.507147 | 1.511147 | 1.503147 | 0.008 | 1.46 | 1.6 | 1.532597 | 1.53 | 1.527205 | 1.58 | 1.48
2020-12-27 | 14:00 |  | 2020/12/27 14:00 | 1.505 | 1.512 | 1.51 | 1.504 | 1.506 | 1.511 | 1.509 | 1.508 | 1.507 | Fri | 1.508 | 1.512 | 1.504 | 0.008 | 1.46 | 1.6 | 1.532597 | 1.53 | 1.527205 | 1.58 | 1.48
2020-12-27 | 16:00 |  | 2020/12/27 16:00 | 1.502872 | 1.509872 | 1.507872 | 1.501872 | 1.503872 | 1.508872 | 1.506872 | 1.505872 | 1.504872 | Fri | 1.505872 | 1.509872 | 1.501872 | 0.008 | 1.46 | 1.6 | 1.532597 | 1.53 | 1.527205 | 1.58 | 1.48
2021-01-06 | 8:00 | 20210106B | 2021/1/6 8:00 | 1.510834 | 1.517834 | 1.515834 | 1.509834 | 1.511834 | 1.516834 | 1.514834 | 1.513834 | 1.512834 | Thu | 1.513834 | 1.517834 | 1.509834 | 0.008 | 1.46 | 1.6 | 1.532597 | 1.53 | 1.527205 | 1.58 | 1.48
2021-01-06 | 10:00 |  | 2021/1/6 10:00 | 1.503406 | 1.510406 | 1.508406 | 1.502406 | 1.504406 | 1.509406 | 1.507406 | 1.506406 | 1.505406 | Thu | 1.506406 | 1.510406 | 1.502406 | 0.008 | 1.46 | 1.6 | 1.532597 | 1.53 | 1.527205 | 1.58 | 1.48
2021-01-06 | 12:00 |  | 2021/1/6 12:00 | 1.504936 | 1.511936 | 1.509936 | 1.503936 | 1.505936 | 1.510936 | 1.508936 | 1.507936 | 1.506936 | Thu | 1.507936 | 1.511936 | 1.503936 | 0.008 | 1.46 | 1.6 | 1.532597 | 1.53 | 1.527205 | 1.58 | 1.48
2021-01-06 | 14:00 |  | 2021/1/6 14:00 | 1.506 | 1.513 | 1.511 | 1.505 | 1.507 | 1.512 | 1.51 | 1.509 | 1.508 | Thu | 1.509 | 1.513 | 1.505 | 0.008 | 1.46 | 1.6 | 1.532597 | 1.53 | 1.527205 | 1.58 | 1.48
2021-01-06 | 16:00 |  | 2021/1/6 16:00 | 1.504 | 1.511 | 1.509 | 1.503 | 1.505 | 1.51 | 1.508 | 1.507 | 1.506 | Thu | 1.507 | 1.511 | 1.503 | 0.008 | 1.46 | 1.6 | 1.532597 | 1.53 | 1.527205 | 1.58 | 1.48
2021-01-07 | 8:00 | 20210107B | 2021/1/7 8:00 | 1.519868 | 1.526868 | 1.524868 | 1.518868 | 1.520868 | 1.525868 | 1.523868 | 1.522868 | 1.521868 | Fri | 1.522868 | 1.526868 | 1.518868 | 0.008 | 1.46 | 1.6 | 1.532597 | 1.53 | 1.527205 | 1.58 | 1.48
2021-01-07 | 10:00 |  | 2021/1/7 10:00 | 1.51227 | 1.51927 | 1.51727 | 1.51127 | 1.51327 | 1.51827 | 1.51627 | 1.51527 | 1.51427 | Fri | 1.51527 | 1.51927 | 1.51127 | 0.008 | 1.46 | 1.6 | 1.532597 | 1.53 | 1.527205 | 1.58 | 1.48
2021-01-07 | 12:00 |  | 2021/1/7 12:00 | 1.501 | 1.508 | 1.506 | 1.5 | 1.502 | 1.507 | 1.505 | 1.504 | 1.503 | Fri | 1.504 | 1.508 | 1.5 | 0.008 | 1.46 | 1.6 | 1.532597 | 1.53 | 1.527205 | 1.58 | 1.48
2021-01-07 | 14:00 |  | 2021/1/7 14:00 | 1.502 | 1.509 | 1.507 | 1.501 | 1.503 | 1.508 | 1.506 | 1.505 | 1.504 | Fri | 1.505 | 1.509 | 1.501 | 0.008 | 1.46 | 1.6 | 1.532597 | 1.53 | 1.527205 | 1.58 | 1.48
2021-01-07 | 16:00 |  | 2021/1/7 16:00 | 1.512558 | 1.519558 | 1.517558 | 1.511558 | 1.513558 | 1.518558 | 1.516558 | 1.515558 | 1.514558 | Fri | 1.515558 | 1.519558 | 1.511558 | 0.008 | 1.46 | 1.6 | 1.532597 | 1.53 | 1.527205 | 1.58 | 1.48
2021-01-08 | 8:00 | 20210108B | 2021/1/8 8:00 | 1.536 | 1.543 | 1.541 | 1.535 | 1.537 | 1.542 | 1.54 | 1.539 | 1.538 | Mon | 1.539 | 1.543 | 1.535 | 0.008 | 1.46 | 1.6 | 1.532597 | 1.53 | 1.527205 | 1.58 | 1.48
2021-01-08 | 10:00 |  | 2021/1/8 10:00 | 1.501801 | 1.508801 | 1.506801 | 1.500801 | 1.502801 | 1.507801 | 1.505801 | 1.504801 | 1.503801 | Mon | 1.504801 | 1.508801 | 1.500801 | 0.008 | 1.46 | 1.6 | 1.532597 | 1.53 | 1.527205 | 1.58 | 1.48
2021-01-08 | 12:00 |  | 2021/1/8 12:00 | 1.503 | 1.51 | 1.508 | 1.502 | 1.504 | 1.509 | 1.507 | 1.506 | 1.505 | Mon | 1.506 | 1.51 | 1.502 | 0.008 | 1.46 | 1.6 | 1.532597 | 1.53 | 1.527205 | 1.58 | 1.48
2021-01-08 | 14:00 |  | 2021/1/8 14:00 | 1.504 | 1.511 | 1.509 | 1.503 | 1.505 | 1.51 | 1.508 | 1.507 | 1.506 | Mon | 1.507 | 1.511 | 1.503 | 0.008 | 1.46 | 1.6 | 1.532597 | 1.53 | 1.527205 | 1.58 | 1.48
2021-01-08 | 16:00 |  | 2021/1/8 16:00 | 1.50749 | 1.51449 | 1.51249 | 1.50649 | 1.50849 | 1.51349 | 1.51149 | 1.51049 | 1.50949 | Mon | 1.51049 | 1.51449 | 1.50649 | 0.008 | 1.46 | 1.6 | 1.532597 | 1.53 | 1.527205 | 1.58 | 1.48
2021-01-09 | 8:00 | 20210109B | 2021/1/9 8:00 | 1.50237 | 1.50937 | 1.50737 | 1.50137 | 1.50337 | 1.50837 | 1.50637 | 1.50537 | 1.50437 | Tue | 1.50537 | 1.50937 | 1.50137 | 0.008 | 1.46 | 1.6 | 1.532597 | 1.53 | 1.527205 | 1.58 | 1.48
2021-01-09 | 10:00 |  | 2021/1/9 10:00 | 1.503 | 1.51 | 1.508 | 1.502 | 1.504 | 1.509 | 1.507 | 1.506 | 1.505 | Tue | 1.506 | 1.51 | 1.502 | 0.008 | 1.46 | 1.6 | 1.532597 | 1.53 | 1.527205 | 1.58 | 1.48
2021-01-09 | 12:00 |  | 2021/1/9 12:00 | 1.504 | 1.511 | 1.509 | 1.503 | 1.505 | 1.51 | 1.508 | 1.507 | 1.506 | Tue | 1.507 | 1.511 | 1.503 | 0.008 | 1.46 | 1.6 | 1.532597 | 1.53 | 1.527205 | 1.58 | 1.48
2021-01-09 | 14:00 |  | 2021/1/9 14:00 | 1.502 | 1.509 | 1.507 | 1.501 | 1.503 | 1.508 | 1.506 | 1.505 | 1.504 | Tue | 1.505 | 1.509 | 1.501 | 0.008 | 1.46 | 1.6 | 1.532597 | 1.53 | 1.527205 | 1.58 | 1.48
2021-01-09 | 16:00 |  | 2021/1/9 16:00 | 1.501 | 1.508 | 1.506 | 1.5 | 1.502 | 1.507 | 1.505 | 1.504 | 1.503 | Tue | 1.504 | 1.508 | 1.5 | 0.008 | 1.46 | 1.6 | 1.532597 | 1.53 | 1.527205 | 1.58 | 1.48
2021-01-10 | 8:00 | 20210110B | 2021/1/10 8:00 | 1.516697 | 1.523697 | 1.521697 | 1.515697 | 1.517697 | 1.522697 | 1.520697 | 1.519697 | 1.518697 | Wed | 1.519697 | 1.523697 | 1.515697 | 0.008 | 1.46 | 1.6 | 1.532597 | 1.53 | 1.527205 | 1.58 | 1.48
2021-01-10 | 10:00 |  | 2021/1/10 10:00 | 1.502 | 1.509 | 1.507 | 1.501 | 1.503 | 1.508 | 1.506 | 1.505 | 1.504 | Wed | 1.505 | 1.509 | 1.501 | 0.008 | 1.46 | 1.6 | 1.532597 | 1.53 | 1.527205 | 1.58 | 1.48
2021-01-10 | 12:00 |  | 2021/1/10 12:00 | 1.501 | 1.508 | 1.506 | 1.5 | 1.502 | 1.507 | 1.505 | 1.504 | 1.503 | Wed | 1.504 | 1.508 | 1.5 | 0.008 | 1.46 | 1.6 | 1.532597 | 1.53 | 1.527205 | 1.58 | 1.48
2021-01-10 | 14:00 |  | 2021/1/10 14:00 | 1.506 | 1.513 | 1.511 | 1.505 | 1.507 | 1.512 | 1.51 | 1.509 | 1.508 | Wed | 1.509 | 1.513 | 1.505 | 0.008 | 1.46 | 1.6 | 1.532597 | 1.53 | 1.527205 | 1.58 | 1.48
2021-01-10 | 16:00 |  | 2021/1/10 16:00 | 1.504 | 1.511 | 1.509 | 1.503 | 1.505 | 1.51 | 1.508 | 1.507 | 1.506 | Wed | 1.507 | 1.511 | 1.503 | 0.008 | 1.46 | 1.6 | 1.532597 | 1.53 | 1.527205 | 1.58 | 1.48
2021-01-11 | 8:00 | 20210111A | 2021/1/11 8:00 | 1.507149 | 1.514149 | 1.512149 | 1.506149 | 1.508149 | 1.513149 | 1.511149 | 1.510149 | 1.509149 | Thu | 1.510149 | 1.514149 | 1.506149 | 0.008 | 1.46 | 1.6 | 1.532597 | 1.53 | 1.527205 | 1.58 | 1.48
2021-01-11 | 10:00 |  | 2021/1/11 10:00 | 1.502773 | 1.509773 | 1.507773 | 1.501773 | 1.503773 | 1.508773 | 1.506773 | 1.505773 | 1.504773 | Thu | 1.505773 | 1.509773 | 1.501773 | 0.008 | 1.46 | 1.6 | 1.532597 | 1.53 | 1.527205 | 1.58 | 1.48
2021-01-11 | 12:00 |  | 2021/1/11 12:00 | 1.501 | 1.508 | 1.506 | 1.5 | 1.502 | 1.507 | 1.505 | 1.504 | 1.503 | Thu | 1.504 | 1.508 | 1.5 | 0.008 | 1.46 | 1.6 | 1.532597 | 1.53 | 1.527205 | 1.58 | 1.48
2021-01-11 | 14:00 |  | 2021/1/11 14:00 | 1.502 | 1.509 | 1.507 | 1.501 | 1.503 | 1.508 | 1.506 | 1.505 | 1.504 | Thu | 1.505 | 1.509 | 1.501 | 0.008 | 1.46 | 1.6 | 1.532597 | 1.53 | 1.527205 | 1.58 | 1.48
2021-01-11 | 16:00 |  | 2021/1/11 16:00 | 1.503 | 1.51 | 1.508 | 1.502 | 1.504 | 1.509 | 1.507 | 1.506 | 1.505 | Thu | 1.506 | 1.51 | 1.502 | 0.008 | 1.46 | 1.6 | 1.532597 | 1.53 | 1.527205 | 1.58 | 1.48
2021-01-12 | 8:00 | 20210112B | 2021/1/12 8:00 | 1.513739 | 1.520739 | 1.518739 | 1.512739 | 1.514739 | 1.519739 | 1.517739 | 1.516739 | 1.515739 | Fri | 1.516739 | 1.520739 | 1.512739 | 0.008 | 1.46 | 1.6 | 1.532597 | 1.53 | 1.527205 | 1.58 | 1.48
2021-01-12 | 10:00 |  | 2021/1/12 10:00 | 1.504903 | 1.511903 | 1.509903 | 1.503903 | 1.505903 | 1.510903 | 1.508903 | 1.507903 | 1.506903 | Fri | 1.507903 | 1.511903 | 1.503903 | 0.008 | 1.46 | 1.6 | 1.532597 | 1.53 | 1.527205 | 1.58 | 1.48
2021-01-12 | 12:00 |  | 2021/1/12 12:00 | 1.511473 | 1.518473 | 1.516473 | 1.510473 | 1.512473 | 1.517473 | 1.515473 | 1.514473 | 1.513473 | Fri | 1.514473 | 1.518473 | 1.510473 | 0.008 | 1.46 | 1.6 | 1.532597 | 1.53 | 1.527205 | 1.58 | 1.48
2021-01-12 | 14:00 |  | 2021/1/12 14:00 | 1.505132 | 1.512132 | 1.510132 | 1.504132 | 1.506132 | 1.511132 | 1.509132 | 1.508132 | 1.507132 | Fri | 1.508132 | 1.512132 | 1.504132 | 0.008 | 1.46 | 1.6 | 1.532597 | 1.53 | 1.527205 | 1.58 | 1.48
2021-01-12 | 16:00 |  | 2021/1/12 16:00 | 1.503403 | 1.510403 | 1.508403 | 1.502403 | 1.504403 | 1.509403 | 1.507403 | 1.506403 | 1.505403 | Fri | 1.506403 | 1.510403 | 1.502403 | 0.008 | 1.46 | 1.6 | 1.532597 | 1.53 | 1.527205 | 1.58 | 1.48
2021-01-13 | 8:00 | 20210113B | 2021/1/13 8:00 | 1.534 | 1.541 | 1.539 | 1.533 | 1.535 | 1.54 | 1.538 | 1.537 | 1.536 | Mon | 1.537 | 1.541 | 1.533 | 0.008 | 1.46 | 1.6 | 1.532597 | 1.53 | 1.527205 | 1.58 | 1.48
2021-01-13 | 10:00 |  | 2021/1/13 10:00 | 1.511714 | 1.518714 | 1.516714 | 1.510714 | 1.512714 | 1.517714 | 1.515714 | 1.514714 | 1.513714 | Mon | 1.514714 | 1.518714 | 1.510714 | 0.008 | 1.46 | 1.6 | 1.532597 | 1.53 | 1.527205 | 1.58 | 1.48
2021-01-13 | 12:00 |  | 2021/1/13 12:00 | 1.504335 | 1.511335 | 1.509335 | 1.503335 | 1.505335 | 1.510335 | 1.508335 | 1.507335 | 1.506335 | Mon | 1.507335 | 1.511335 | 1.503335 | 0.008 | 1.46 | 1.6 | 1.532597 | 1.53 | 1.527205 | 1.58 | 1.48
2021-01-13 | 14:00 |  | 2021/1/13 14:00 | 1.495 | 1.502 | 1.5 | 1.494 | 1.496 | 1.501 | 1.499 | 1.498 | 1.497 | Mon | 1.498 | 1.502 | 1.494 | 0.008 | 1.46 | 1.6 | 1.532597 | 1.53 | 1.527205 | 1.58 | 1.48
2021-01-13 | 16:00 |  | 2021/1/13 16:00 | 1.510011 | 1.517011 | 1.515011 | 1.509011 | 1.511011 | 1.516011 | 1.514011 | 1.513011 | 1.512011 | Mon | 1.513011 | 1.517011 | 1.509011 | 0.008 | 1.46 | 1.6 | 1.532597 | 1.53 | 1.527205 | 1.58 | 1.48
2021-01-14 | 8:00 | 20210114B | 2021/1/14 8:00 | 1.523 | 1.53 | 1.528 | 1.522 | 1.524 | 1.529 | 1.527 | 1.526 | 1.525 | Tue | 1.526 | 1.53 | 1.522 | 0.008 | 1.46 | 1.6 | 1.532597 | 1.53 | 1.527205 | 1.58 | 1.48
2021-01-14 | 10:00 |  | 2021/1/14 10:00 | 1.495 | 1.502 | 1.5 | 1.494 | 1.496 | 1.501 | 1.499 | 1.498 | 1.497 | Tue | 1.498 | 1.502 | 1.494 | 0.008 | 1.46 | 1.6 | 1.532597 | 1.53 | 1.527205 | 1.58 | 1.48
2021-01-14 | 12:00 |  | 2021/1/14 12:00 | 1.503989 | 1.510989 | 1.508989 | 1.502989 | 1.504989 | 1.509989 | 1.507989 | 1.506989 | 1.505989 | Tue | 1.506989 | 1.510989 | 1.502989 | 0.008 | 1.46 | 1.6 | 1.532597 | 1.53 | 1.527205 | 1.58 | 1.48
2021-01-14 | 14:00 |  | 2021/1/14 14:00 | 1.504 | 1.511 | 1.509 | 1.503 | 1.505 | 1.51 | 1.508 | 1.507 | 1.506 | Tue | 1.507 | 1.511 | 1.503 | 0.008 | 1.46 | 1.6 | 1.532597 | 1.53 | 1.527205 | 1.58 | 1.48
2021-01-14 | 16:00 |  | 2021/1/14 16:00 | 1.5005 | 1.5075 | 1.5055 | 1.4995 | 1.5015 | 1.5065 | 1.5045 | 1.5035 | 1.5025 | Tue | 1.5035 | 1.5075 | 1.4995 | 0.008 | 1.46 | 1.6 | 1.532597 | 1.53 | 1.527205 | 1.58 | 1.48
2021-01-15 | 8:00 | 20210115B | 2021/1/15 8:00 | 1.515 | 1.522 | 1.52 | 1.514 | 1.516 | 1.521 | 1.519 | 1.518 | 1.517 | Wed | 1.518 | 1.522 | 1.514 | 0.008 | 1.46 | 1.6 | 1.532597 | 1.53 | 1.527205 | 1.58 | 1.48
2021-01-15 | 10:00 |  | 2021/1/15 10:00 | 1.500393 | 1.507393 | 1.505393 | 1.499393 | 1.501393 | 1.506393 | 1.504393 | 1.503393 | 1.502393 | Wed | 1.503393 | 1.507393 | 1.499393 | 0.008 | 1.46 | 1.6 | 1.532597 | 1.53 | 1.527205 | 1.58 | 1.48
2021-01-15 | 12:00 |  | 2021/1/15 12:00 | 1.507 | 1.514 | 1.512 | 1.506 | 1.508 | 1.513 | 1.511 | 1.51 | 1.509 | Wed | 1.51 | 1.514 | 1.506 | 0.008 | 1.46 | 1.6 | 1.532597 | 1.53 | 1.527205 | 1.58 | 1.48
2021-01-15 | 14:00 |  | 2021/1/15 14:00 | 1.501 | 1.508 | 1.506 | 1.5 | 1.502 | 1.507 | 1.505 | 1.504 | 1.503 | Wed | 1.504 | 1.508 | 1.5 | 0.008 | 1.46 | 1.6 | 1.532597 | 1.53 | 1.527205 | 1.58 | 1.48
2021-01-15 | 16:00 |  | 2021/1/15 16:00 | 1.504032 | 1.511032 | 1.509032 | 1.503032 | 1.505032 | 1.510032 | 1.508032 | 1.507032 | 1.506032 | Wed | 1.507032 | 1.511032 | 1.503032 | 0.008 | 1.46 | 1.6 | 1.532597 | 1.53 | 1.527205 | 1.58 | 1.48
2021-01-16 | 8:00 | 20210116B | 2021/1/16 8:00 | 1.515 | 1.522 | 1.52 | 1.514 | 1.516 | 1.521 | 1.519 | 1.518 | 1.517 | Thu | 1.518 | 1.522 | 1.514 | 0.008 | 1.46 | 1.6 | 1.532597 | 1.53 | 1.527205 | 1.58 | 1.48
2021-01-16 | 10:00 |  | 2021/1/16 10:00 | 1.5 | 1.507 | 1.505 | 1.499 | 1.501 | 1.506 | 1.504 | 1.503 | 1.502 | Thu | 1.503 | 1.507 | 1.499 | 0.008 | 1.46 | 1.6 | 1.532597 | 1.53 | 1.527205 | 1.58 | 1.48
2021-01-16 | 12:00 |  | 2021/1/16 12:00 | 1.501302 | 1.508302 | 1.506302 | 1.500302 | 1.502302 | 1.507302 | 1.505302 | 1.504302 | 1.503302 | Thu | 1.504302 | 1.508302 | 1.500302 | 0.008 | 1.46 | 1.6 | 1.532597 | 1.53 | 1.527205 | 1.58 | 1.48
2021-01-16 | 14:00 |  | 2021/1/16 14:00 | 1.509761 | 1.516761 | 1.514761 | 1.508761 | 1.510761 | 1.515761 | 1.513761 | 1.512761 | 1.511761 | Thu | 1.512761 | 1.516761 | 1.508761 | 0.008 | 1.46 | 1.6 | 1.532597 | 1.53 | 1.527205 | 1.58 | 1.48
2021-01-16 | 16:00 |  | 2021/1/16 16:00 | 1.501 | 1.508 | 1.506 | 1.5 | 1.502 | 1.507 | 1.505 | 1.504 | 1.503 | Thu | 1.504 | 1.508 | 1.5 | 0.008 | 1.46 | 1.6 | 1.532597 | 1.53 | 1.527205 | 1.58 | 1.48
2021-01-17 | 8:00 | 20210117B | 2021/1/17 8:00 | 1.522102 | 1.529102 | 1.527102 | 1.521102 | 1.523102 | 1.528102 | 1.526102 | 1.525102 | 1.524102 | Fri | 1.525102 | 1.529102 | 1.521102 | 0.008 | 1.46 | 1.6 | 1.532597 | 1.53 | 1.527205 | 1.58 | 1.48
2021-01-17 | 10:00 |  | 2021/1/17 10:00 | 1.514623 | 1.521623 | 1.519623 | 1.513623 | 1.515623 | 1.520623 | 1.518623 | 1.517623 | 1.516623 | Fri | 1.517623 | 1.521623 | 1.513623 | 0.008 | 1.46 | 1.6 | 1.532597 | 1.53 | 1.527205 | 1.58 | 1.48
2021-01-17 | 12:00 |  | 2021/1/17 12:00 | 1.504 | 1.511 | 1.509 | 1.503 | 1.505 | 1.51 | 1.508 | 1.507 | 1.506 | Fri | 1.507 | 1.511 | 1.503 | 0.008 | 1.46 | 1.6 | 1.532597 | 1.53 | 1.527205 | 1.58 | 1.48
2021-01-17 | 14:00 |  | 2021/1/17 14:00 | 1.505 | 1.512 | 1.51 | 1.504 | 1.506 | 1.511 | 1.509 | 1.508 | 1.507 | Fri | 1.508 | 1.512 | 1.504 | 0.008 | 1.46 | 1.6 | 1.532597 | 1.53 | 1.527205 | 1.58 | 1.48
2021-01-17 | 16:00 |  | 2021/1/17 16:00 | 1.510201 | 1.517201 | 1.515201 | 1.509201 | 1.511201 | 1.516201 | 1.514201 | 1.513201 | 1.512201 | Fri | 1.513201 | 1.517201 | 1.509201 | 0.008 | 1.46 | 1.6 | 1.532597 | 1.53 | 1.527205 | 1.58 | 1.48
2021-01-18 | 8:00 | 20210118B | 2021/1/18 8:00 | 1.534 | 1.541 | 1.539 | 1.533 | 1.535 | 1.54 | 1.538 | 1.537 | 1.536 | Mon | 1.537 | 1.541 | 1.533 | 0.008 | 1.46 | 1.6 | 1.532597 | 1.53 | 1.527205 | 1.58 | 1.48
2021-01-18 | 10:00 |  | 2021/1/18 10:00 | 1.501504 | 1.508504 | 1.506504 | 1.500504 | 1.502504 | 1.507504 | 1.505504 | 1.504504 | 1.503504 | Mon | 1.504504 | 1.508504 | 1.500504 | 0.008 | 1.46 | 1.6 | 1.532597 | 1.53 | 1.527205 | 1.58 | 1.48
2021-01-18 | 12:00 |  | 2021/1/18 12:00 | 1.506 | 1.513 | 1.511 | 1.505 | 1.507 | 1.512 | 1.51 | 1.509 | 1.508 | Mon | 1.509 | 1.513 | 1.505 | 0.008 | 1.46 | 1.6 | 1.532597 | 1.53 | 1.527205 | 1.58 | 1.48
2021-01-18 | 14:00 |  | 2021/1/18 14:00 | 1.507 | 1.514 | 1.512 | 1.506 | 1.508 | 1.513 | 1.511 | 1.51 | 1.509 | Mon | 1.51 | 1.514 | 1.506 | 0.008 | 1.46 | 1.6 | 1.532597 | 1.53 | 1.527205 | 1.58 | 1.48
2021-01-18 | 16:00 |  | 2021/1/18 16:00 | 1.508 | 1.515 | 1.513 | 1.507 | 1.509 | 1.514 | 1.512 | 1.511 | 1.51 | Mon | 1.511 | 1.515 | 1.507 | 0.008 | 1.46 | 1.6 | 1.532597 | 1.53 | 1.527205 | 1.58 | 1.48
2021-01-19 | 8:00 | 20210119B | 2021/1/19 8:00 | 1.515 | 1.522 | 1.52 | 1.514 | 1.516 | 1.521 | 1.519 | 1.518 | 1.517 | Tue | 1.518 | 1.522 | 1.514 | 0.008 | 1.46 | 1.6 | 1.532597 | 1.53 | 1.527205 | 1.58 | 1.48
2021-01-19 | 10:00 |  | 2021/1/19 10:00 | 1.5 | 1.507 | 1.505 | 1.499 | 1.501 | 1.506 | 1.504 | 1.503 | 1.502 | Tue | 1.503 | 1.507 | 1.499 | 0.008 | 1.46 | 1.6 | 1.532597 | 1.53 | 1.527205 | 1.58 | 1.48
2021-01-19 | 12:00 |  | 2021/1/19 12:00 | 1.502 | 1.509 | 1.507 | 1.501 | 1.503 | 1.508 | 1.506 | 1.505 | 1.504 | Tue | 1.505 | 1.509 | 1.501 | 0.008 | 1.46 | 1.6 | 1.532597 | 1.53 | 1.527205 | 1.58 | 1.48
2021-01-19 | 14:00 |  | 2021/1/19 14:00 | 1.512662 | 1.519662 | 1.517662 | 1.511662 | 1.513662 | 1.518662 | 1.516662 | 1.515662 | 1.514662 | Tue | 1.515662 | 1.519662 | 1.511662 | 0.008 | 1.46 | 1.6 | 1.532597 | 1.53 | 1.527205 | 1.58 | 1.48
2021-01-19 | 16:00 |  | 2021/1/19 16:00 | 1.508307 | 1.515307 | 1.513307 | 1.507307 | 1.509307 | 1.514307 | 1.512307 | 1.511307 | 1.510307 | Tue | 1.511307 | 1.515307 | 1.507307 | 0.008 | 1.46 | 1.6 | 1.532597 | 1.53 | 1.527205 | 1.58 | 1.48
2021-01-20 | 8:00 | 20210120B | 2021/1/20 8:00 | 1.519604 | 1.526604 | 1.524604 | 1.518604 | 1.520604 | 1.525604 | 1.523604 | 1.522604 | 1.521604 | Wed | 1.522604 | 1.526604 | 1.518604 | 0.008 | 1.46 | 1.6 | 1.532597 | 1.53 | 1.527205 | 1.58 | 1.48
2021-01-20 | 10:00 |  | 2021/1/20 10:00 | 1.512553 | 1.519553 | 1.517553 | 1.511553 | 1.513553 | 1.518553 | 1.516553 | 1.515553 | 1.514553 | Wed | 1.515553 | 1.519553 | 1.511553 | 0.008 | 1.46 | 1.6 | 1.532597 | 1.53 | 1.527205 | 1.58 | 1.48
2021-01-20 | 12:00 |  | 2021/1/20 12:00 | 1.51121 | 1.51821 | 1.51621 | 1.51021 | 1.51221 | 1.51721 | 1.51521 | 1.51421 | 1.51321 | Wed | 1.51421 | 1.51821 | 1.51021 | 0.008 | 1.46 | 1.6 | 1.532597 | 1.53 | 1.527205 | 1.58 | 1.48
2021-01-20 | 14:00 |  | 2021/1/20 14:00 | 1.506 | 1.513 | 1.511 | 1.505 | 1.507 | 1.512 | 1.51 | 1.509 | 1.508 | Wed | 1.509 | 1.513 | 1.505 | 0.008 | 1.46 | 1.6 | 1.532597 | 1.53 | 1.527205 | 1.58 | 1.48
2021-01-20 | 16:00 |  | 2021/1/20 16:00 | 1.508 | 1.515 | 1.513 | 1.507 | 1.509 | 1.514 | 1.512 | 1.511 | 1.51 | Wed | 1.511 | 1.515 | 1.507 | 0.008 | 1.46 | 1.6 | 1.532597 | 1.53 | 1.527205 | 1.58 | 1.48
2021-01-21 | 8:00 | 20210121B | 2021/1/21 8:00 | 1.519397 | 1.526397 | 1.524397 | 1.518397 | 1.520397 | 1.525397 | 1.523397 | 1.522397 | 1.521397 | Thu | 1.522397 | 1.526397 | 1.518397 | 0.008 | 1.46 | 1.6 | 1.532597 | 1.53 | 1.527205 | 1.58 | 1.48
2021-01-21 | 10:00 |  | 2021/1/21 10:00 | 1.511089 | 1.518089 | 1.516089 | 1.510089 | 1.512089 | 1.517089 | 1.515089 | 1.514089 | 1.513089 | Thu | 1.514089 | 1.518089 | 1.510089 | 0.008 | 1.46 | 1.6 | 1.532597 | 1.53 | 1.527205 | 1.58 | 1.48
2021-01-21 | 12:00 |  | 2021/1/21 12:00 | 1.504 | 1.511 | 1.509 | 1.503 | 1.505 | 1.51 | 1.508 | 1.507 | 1.506 | Thu | 1.507 | 1.511 | 1.503 | 0.008 | 1.46 | 1.6 | 1.532597 | 1.53 | 1.527205 | 1.58 | 1.48
2021-01-21 | 14:00 |  | 2021/1/21 14:00 | 1.511946 | 1.518946 | 1.516946 | 1.510946 | 1.512946 | 1.517946 | 1.515946 | 1.514946 | 1.513946 | Thu | 1.514946 | 1.518946 | 1.510946 | 0.008 | 1.46 | 1.6 | 1.532597 | 1.53 | 1.527205 | 1.58 | 1.48
2021-01-21 | 16:00 |  | 2021/1/21 16:00 | 1.506 | 1.513 | 1.511 | 1.505 | 1.507 | 1.512 | 1.51 | 1.509 | 1.508 | Thu | 1.509 | 1.513 | 1.505 | 0.008 | 1.46 | 1.6 | 1.532597 | 1.53 | 1.527205 | 1.58 | 1.48
2021-01-22 | 8:00 | 20210122B | 2021/1/22 8:00 | 1.519443 | 1.526443 | 1.524443 | 1.518443 | 1.520443 | 1.525443 | 1.523443 | 1.522443 | 1.521443 | Fri | 1.522443 | 1.526443 | 1.518443 | 0.008 | 1.46 | 1.6 | 1.532597 | 1.53 | 1.527205 | 1.58 | 1.48
2021-01-22 | 10:00 |  | 2021/1/22 10:00 | 1.514283 | 1.521283 | 1.519283 | 1.513283 | 1.515283 | 1.520283 | 1.518283 | 1.517283 | 1.516283 | Fri | 1.517283 | 1.521283 | 1.513283 | 0.008 | 1.46 | 1.6 | 1.532597 | 1.53 | 1.527205 | 1.58 | 1.48
2021-01-22 | 12:00 |  | 2021/1/22 12:00 | 1.504 | 1.511 | 1.509 | 1.503 | 1.505 | 1.51 | 1.508 | 1.507 | 1.506 | Fri | 1.507 | 1.511 | 1.503 | 0.008 | 1.46 | 1.6 | 1.532597 | 1.53 | 1.527205 | 1.58 | 1.48
2021-01-22 | 14:00 |  | 2021/1/22 14:00 | 1.508919 | 1.515919 | 1.513919 | 1.507919 | 1.509919 | 1.514919 | 1.512919 | 1.511919 | 1.510919 | Fri | 1.511919 | 1.515919 | 1.507919 | 0.008 | 1.46 | 1.6 | 1.532597 | 1.53 | 1.527205 | 1.58 | 1.48
2021-01-22 | 16:00 |  | 2021/1/22 16:00 | 1.503697 | 1.510697 | 1.508697 | 1.502697 | 1.504697 | 1.509697 | 1.507697 | 1.506697 | 1.505697 | Fri | 1.506697 | 1.510697 | 1.502697 | 0.008 | 1.46 | 1.6 | 1.532597 | 1.53 | 1.527205 | 1.58 | 1.48
2021-01-23 | 8:00 | 20210123B | 2021/1/23 8:00 | 1.532 | 1.539 | 1.537 | 1.531 | 1.533 | 1.538 | 1.536 | 1.535 | 1.534 | Mon | 1.535 | 1.539 | 1.531 | 0.008 | 1.46 | 1.6 | 1.532597 | 1.53 | 1.527205 | 1.58 | 1.48
2021-01-23 | 10:00 |  | 2021/1/23 10:00 | 1.501666 | 1.508666 | 1.506666 | 1.500666 | 1.502666 | 1.507666 | 1.505666 | 1.504666 | 1.503666 | Mon | 1.504666 | 1.508666 | 1.500666 | 0.008 | 1.46 | 1.6 | 1.532597 | 1.53 | 1.527205 | 1.58 | 1.48
2021-01-23 | 12:00 |  | 2021/1/23 12:00 | 1.505 | 1.512 | 1.51 | 1.504 | 1.506 | 1.511 | 1.509 | 1.508 | 1.507 | Mon | 1.508 | 1.512 | 1.504 | 0.008 | 1.46 | 1.6 | 1.532597 | 1.53 | 1.527205 | 1.58 | 1.48
2021-01-23 | 14:00 |  | 2021/1/23 14:00 | 1.502 | 1.509 | 1.507 | 1.501 | 1.503 | 1.508 | 1.506 | 1.505 | 1.504 | Mon | 1.505 | 1.509 | 1.501 | 0.008 | 1.46 | 1.6 | 1.532597 | 1.53 | 1.527205 | 1.58 | 1.48
2021-01-23 | 16:00 |  | 2021/1/23 16:00 | 1.511642 | 1.518642 | 1.516642 | 1.510642 | 1.512642 | 1.517642 | 1.515642 | 1.514642 | 1.513642 | Mon | 1.514642 | 1.518642 | 1.510642 | 0.008 | 1.46 | 1.6 | 1.532597 | 1.53 | 1.527205 | 1.58 | 1.48
2021-01-24 | 8:00 | 20210124B | 2021/1/24 8:00 | 1.519726 | 1.526726 | 1.524726 | 1.518726 | 1.520726 | 1.525726 | 1.523726 | 1.522726 | 1.521726 | Tue | 1.522726 | 1.526726 | 1.518726 | 0.008 | 1.46 | 1.6 | 1.532597 | 1.53 | 1.527205 | 1.58 | 1.48
2021-01-24 | 10:00 |  | 2021/1/24 10:00 | 1.510415 | 1.517415 | 1.515415 | 1.509415 | 1.511415 | 1.516415 | 1.514415 | 1.513415 | 1.512415 | Tue | 1.513415 | 1.517415 | 1.509415 | 0.008 | 1.46 | 1.6 | 1.532597 | 1.53 | 1.527205 | 1.58 | 1.48
2021-01-24 | 12:00 |  | 2021/1/24 12:00 | 1.495 | 1.502 | 1.5 | 1.494 | 1.496 | 1.501 | 1.499 | 1.498 | 1.497 | Tue | 1.498 | 1.502 | 1.494 | 0.008 | 1.46 | 1.6 | 1.532597 | 1.53 | 1.527205 | 1.58 | 1.48
2021-01-24 | 14:00 |  | 2021/1/24 14:00 | 1.493792 | 1.500792 | 1.498792 | 1.492792 | 1.494792 | 1.499792 | 1.497792 | 1.496792 | 1.495792 | Tue | 1.496792 | 1.500792 | 1.492792 | 0.008 | 1.46 | 1.6 | 1.532597 | 1.53 | 1.527205 | 1.58 | 1.48
2021-01-24 | 16:00 |  | 2021/1/24 16:00 | 1.498 | 1.505 | 1.503 | 1.497 | 1.499 | 1.504 | 1.502 | 1.501 | 1.5 | Tue | 1.501 | 1.505 | 1.497 | 0.008 | 1.46 | 1.6 | 1.532597 | 1.53 | 1.527205 | 1.58 | 1.48
2021-01-25 | 8:00 | 20210125B | 2021/1/25 8:00 | 1.504405 | 1.511405 | 1.509405 | 1.503405 | 1.505405 | 1.510405 | 1.508405 | 1.507405 | 1.506405 | Wed | 1.507405 | 1.511405 | 1.503405 | 0.008 | 1.46 | 1.6 | 1.532597 | 1.53 | 1.527205 | 1.58 | 1.48
2021-01-25 | 10:00 |  | 2021/1/25 10:00 | 1.500812 | 1.507812 | 1.505812 | 1.499812 | 1.501812 | 1.506812 | 1.504812 | 1.503812 | 1.502812 | Wed | 1.503812 | 1.507812 | 1.499812 | 0.008 | 1.46 | 1.6 | 1.532597 | 1.53 | 1.527205 | 1.58 | 1.48
2021-01-25 | 12:00 |  | 2021/1/25 12:00 | 1.500163 | 1.507163 | 1.505163 | 1.499163 | 1.501163 | 1.506163 | 1.504163 | 1.503163 | 1.502163 | Wed | 1.503163 | 1.507163 | 1.499163 | 0.008 | 1.46 | 1.6 | 1.532597 | 1.53 | 1.527205 | 1.58 | 1.48
2021-01-25 | 14:00 |  | 2021/1/25 14:00 | 1.496 | 1.503 | 1.501 | 1.495 | 1.497 | 1.502 | 1.5 | 1.499 | 1.498 | Wed | 1.499 | 1.503 | 1.495 | 0.008 | 1.46 | 1.6 | 1.532597 | 1.53 | 1.527205 | 1.58 | 1.48
2021-01-25 | 16:00 |  | 2021/1/25 16:00 | 1.512945 | 1.519945 | 1.517945 | 1.511945 | 1.513945 | 1.518945 | 1.516945 | 1.515945 | 1.514945 | Wed | 1.515945 | 1.519945 | 1.511945 | 0.008 | 1.46 | 1.6 | 1.532597 | 1.53 | 1.527205 | 1.58 | 1.48
2021-01-26 | 8:00 | 20210126B | 2021/1/26 8:00 | 1.520846 | 1.527846 | 1.525846 | 1.519846 | 1.521846 | 1.526846 | 1.524846 | 1.523846 | 1.522846 | Thu | 1.523846 | 1.527846 | 1.519846 | 0.008 | 1.46 | 1.6 | 1.532597 | 1.53 | 1.527205 | 1.58 | 1.48
2021-01-26 | 10:00 |  | 2021/1/26 10:00 | 1.514633 | 1.521633 | 1.519633 | 1.513633 | 1.515633 | 1.520633 | 1.518633 | 1.517633 | 1.516633 | Thu | 1.517633 | 1.521633 | 1.513633 | 0.008 | 1.46 | 1.6 | 1.532597 | 1.53 | 1.527205 | 1.58 | 1.48
2021-01-26 | 12:00 |  | 2021/1/26 12:00 | 1.505048 | 1.512048 | 1.510048 | 1.504048 | 1.506048 | 1.511048 | 1.509048 | 1.508048 | 1.507048 | Thu | 1.508048 | 1.512048 | 1.504048 | 0.008 | 1.46 | 1.6 | 1.532597 | 1.53 | 1.527205 | 1.58 | 1.48
2021-01-26 | 14:00 |  | 2021/1/26 14:00 | 1.497 | 1.504 | 1.502 | 1.496 | 1.498 | 1.503 | 1.501 | 1.5 | 1.499 | Thu | 1.5 | 1.504 | 1.496 | 0.008 | 1.46 | 1.6 | 1.532597 | 1.53 | 1.527205 | 1.58 | 1.48
2021-01-26 | 16:00 |  | 2021/1/26 16:00 | 1.514553 | 1.521553 | 1.519553 | 1.513553 | 1.515553 | 1.520553 | 1.518553 | 1.517553 | 1.516553 | Thu | 1.517553 | 1.521553 | 1.513553 | 0.008 | 1.46 | 1.6 | 1.532597 | 1.53 | 1.527205 | 1.58 | 1.48
2021-01-27 | 8:00 | 20210127B | 2021/1/27 8:00 | 1.515 | 1.522 | 1.52 | 1.514 | 1.516 | 1.521 | 1.519 | 1.518 | 1.517 | Fri | 1.518 | 1.522 | 1.514 | 0.008 | 1.46 | 1.6 | 1.532597 | 1.53 | 1.527205 | 1.58 | 1.48
2021-01-27 | 10:00 |  | 2021/1/27 10:00 | 1.495 | 1.502 | 1.5 | 1.494 | 1.496 | 1.501 | 1.499 | 1.498 | 1.497 | Fri | 1.498 | 1.502 | 1.494 | 0.008 | 1.46 | 1.6 | 1.532597 | 1.53 | 1.527205 | 1.58 | 1.48
2021-01-27 | 12:00 |  | 2021/1/27 12:00 | 1.510889 | 1.517889 | 1.515889 | 1.509889 | 1.511889 | 1.516889 | 1.514889 | 1.513889 | 1.512889 | Fri | 1.513889 | 1.517889 | 1.509889 | 0.008 | 1.46 | 1.6 | 1.532597 | 1.53 | 1.527205 | 1.58 | 1.48
2021-01-27 | 14:00 |  | 2021/1/27 14:00 | 1.503309 | 1.510309 | 1.508309 | 1.502309 | 1.504309 | 1.509309 | 1.507309 | 1.506309 | 1.505309 | Fri | 1.506309 | 1.510309 | 1.502309 | 0.008 | 1.46 | 1.6 | 1.532597 | 1.53 | 1.527205 | 1.58 | 1.48
2021-01-27 | 16:00 |  | 2021/1/27 16:00 | 1.506613 | 1.513613 | 1.511613 | 1.505613 | 1.507613 | 1.512613 | 1.510613 | 1.509613 | 1.508613 | Fri | 1.509613 | 1.513613 | 1.505613 | 0.008 | 1.46 | 1.6 | 1.532597 | 1.53 | 1.527205 | 1.58 | 1.48
2021-01-28 | 8:00 | 20210128B | 2021/1/28 8:00 | 1.539 | 1.546 | 1.544 | 1.538 | 1.54 | 1.545 | 1.543 | 1.542 | 1.541 | Mon | 1.542 | 1.546 | 1.538 | 0.008 | 1.46 | 1.6 | 1.532597 | 1.53 | 1.527205 | 1.58 | 1.48
2021-01-28 | 10:00 |  | 2021/1/28 10:00 | 1.501128 | 1.508128 | 1.506128 | 1.500128 | 1.502128 | 1.507128 | 1.505128 | 1.504128 | 1.503128 | Mon | 1.504128 | 1.508128 | 1.500128 | 0.008 | 1.46 | 1.6 | 1.532597 | 1.53 | 1.527205 | 1.58 | 1.48
2021-01-28 | 12:00 |  | 2021/1/28 12:00 | 1.501283 | 1.508283 | 1.506283 | 1.500283 | 1.502283 | 1.507283 | 1.505283 | 1.504283 | 1.503283 | Mon | 1.504283 | 1.508283 | 1.500283 | 0.008 | 1.46 | 1.6 | 1.532597 | 1.53 | 1.527205 | 1.58 | 1.48
2021-01-28 | 14:00 |  | 2021/1/28 14:00 | 1.501479 | 1.508479 | 1.506479 | 1.500479 | 1.502479 | 1.507479 | 1.505479 | 1.504479 | 1.503479 | Mon | 1.504479 | 1.508479 | 1.500479 | 0.008 | 1.46 | 1.6 | 1.532597 | 1.53 | 1.527205 | 1.58 | 1.48
2021-01-28 | 16:00 |  | 2021/1/28 16:00 | 1.511407 | 1.518407 | 1.516407 | 1.510407 | 1.512407 | 1.517407 | 1.515407 | 1.514407 | 1.513407 | Mon | 1.514407 | 1.518407 | 1.510407 | 0.008 | 1.46 | 1.6 | 1.532597 | 1.53 | 1.527205 | 1.58 | 1.48
2021-01-29 | 8:00 | 20210129B | 2021/1/29 8:00 | 1.510344 | 1.517344 | 1.515344 | 1.509344 | 1.511344 | 1.516344 | 1.514344 | 1.513344 | 1.512344 | Tue | 1.513344 | 1.517344 | 1.509344 | 0.008 | 1.46 | 1.6 | 1.532597 | 1.53 | 1.527205 | 1.58 | 1.48
2021-01-29 | 10:00 |  | 2021/1/29 10:00 | 1.503429 | 1.510429 | 1.508429 | 1.502429 | 1.504429 | 1.509429 | 1.507429 | 1.506429 | 1.505429 | Tue | 1.506429 | 1.510429 | 1.502429 | 0.008 | 1.46 | 1.6 | 1.532597 | 1.53 | 1.527205 | 1.58 | 1.48
2021-01-29 | 12:00 |  | 2021/1/29 12:00 | 1.502409 | 1.509409 | 1.507409 | 1.501409 | 1.503409 | 1.508409 | 1.506409 | 1.505409 | 1.504409 | Tue | 1.505409 | 1.509409 | 1.501409 | 0.008 | 1.46 | 1.6 | 1.532597 | 1.53 | 1.527205 | 1.58 | 1.48
2021-01-29 | 14:00 |  | 2021/1/29 14:00 | 1.493063 | 1.500063 | 1.498063 | 1.492063 | 1.494063 | 1.499063 | 1.497063 | 1.496063 | 1.495063 | Tue | 1.496063 | 1.500063 | 1.492063 | 0.008 | 1.46 | 1.6 | 1.532597 | 1.53 | 1.527205 | 1.58 | 1.48
2021-01-29 | 16:00 |  | 2021/1/29 16:00 | 1.510122 | 1.517122 | 1.515122 | 1.509122 | 1.511122 | 1.516122 | 1.514122 | 1.513122 | 1.512122 | Tue | 1.513122 | 1.517122 | 1.509122 | 0.008 | 1.46 | 1.6 | 1.532597 | 1.53 | 1.527205 | 1.58 | 1.48
2021-01-30 | 8:00 | 20210130B | 2021/1/30 8:00 | 1.515 | 1.522 | 1.52 | 1.514 | 1.516 | 1.521 | 1.519 | 1.518 | 1.517 | Wed | 1.518 | 1.522 | 1.514 | 0.008 | 1.46 | 1.6 | 1.532597 | 1.53 | 1.527205 | 1.58 | 1.48
2021-01-30 | 10:00 |  | 2021/1/30 10:00 | 1.495 | 1.502 | 1.5 | 1.494 | 1.496 | 1.501 | 1.499 | 1.498 | 1.497 | Wed | 1.498 | 1.502 | 1.494 | 0.008 | 1.46 | 1.6 | 1.532597 | 1.53 | 1.527205 | 1.58 | 1.48
2021-01-30 | 12:00 |  | 2021/1/30 12:00 | 1.497 | 1.504 | 1.502 | 1.496 | 1.498 | 1.503 | 1.501 | 1.5 | 1.499 | Wed | 1.5 | 1.504 | 1.496 | 0.008 | 1.46 | 1.6 | 1.532597 | 1.53 | 1.527205 | 1.58 | 1.48
2021-01-30 | 14:00 |  | 2021/1/30 14:00 | 1.498 | 1.505 | 1.503 | 1.497 | 1.499 | 1.504 | 1.502 | 1.501 | 1.5 | Wed | 1.501 | 1.505 | 1.497 | 0.008 | 1.46 | 1.6 | 1.532597 | 1.53 | 1.527205 | 1.58 | 1.48
2021-01-30 | 16:00 |  | 2021/1/30 16:00 | 1.50386 | 1.51086 | 1.50886 | 1.50286 | 1.50486 | 1.50986 | 1.50786 | 1.50686 | 1.50586 | Wed | 1.50686 | 1.51086 | 1.50286 | 0.008 | 1.46 | 1.6 | 1.532597 | 1.53 | 1.527205 | 1.58 | 1.48
2021-02-01 | 8:00 | 20210201B | 2021/2/1 8:00 | 1.505 | 1.512 | 1.51 | 1.504 | 1.506 | 1.511 | 1.509 | 1.508 | 1.507 | Thu | 1.508 | 1.512 | 1.504 | 0.008 | 1.46 | 1.6 | 1.532597 | 1.53 | 1.527205 | 1.58 | 1.48
2021-02-01 | 10:00 |  | 2021/2/1 10:00 | 1.490189 | 1.497189 | 1.495189 | 1.489189 | 1.491189 | 1.496189 | 1.494189 | 1.493189 | 1.492189 | Thu | 1.493189 | 1.497189 | 1.489189 | 0.008 | 1.46 | 1.6 | 1.532597 | 1.53 | 1.527205 | 1.58 | 1.48
2021-02-01 | 12:00 |  | 2021/2/1 12:00 | 1.512498 | 1.519498 | 1.517498 | 1.511498 | 1.513498 | 1.518498 | 1.516498 | 1.515498 | 1.514498 | Thu | 1.515498 | 1.519498 | 1.511498 | 0.008 | 1.46 | 1.6 | 1.532597 | 1.53 | 1.527205 | 1.58 | 1.48
2021-02-01 | 14:00 |  | 2021/2/1 14:00 | 1.493662 | 1.500662 | 1.498662 | 1.492662 | 1.494662 | 1.499662 | 1.497662 | 1.496662 | 1.495662 | Thu | 1.496662 | 1.500662 | 1.492662 | 0.008 | 1.46 | 1.6 | 1.532597 | 1.53 | 1.527205 | 1.58 | 1.48
2021-02-01 | 16:00 |  | 2021/2/1 16:00 | 1.495 | 1.502 | 1.5 | 1.494 | 1.496 | 1.501 | 1.499 | 1.498 | 1.497 | Thu | 1.498 | 1.502 | 1.494 | 0.008 | 1.46 | 1.6 | 1.532597 | 1.53 | 1.527205 | 1.58 | 1.48
2021-02-02 | 8:00 | 20210202B | 2021/2/2 8:00 | 1.503818 | 1.510818 | 1.508818 | 1.502818 | 1.504818 | 1.509818 | 1.507818 | 1.506818 | 1.505818 | Fri | 1.506818 | 1.510818 | 1.502818 | 0.008 | 1.46 | 1.6 | 1.532597 | 1.53 | 1.527205 | 1.58 | 1.48
2021-02-02 | 10:00 |  | 2021/2/2 10:00 | 1.493829 | 1.500829 | 1.498829 | 1.492829 | 1.494829 | 1.499829 | 1.497829 | 1.496829 | 1.495829 | Fri | 1.496829 | 1.500829 | 1.492829 | 0.008 | 1.46 | 1.6 | 1.532597 | 1.53 | 1.527205 | 1.58 | 1.48
2021-02-02 | 12:00 |  | 2021/2/2 12:00 | 1.495 | 1.502 | 1.5 | 1.494 | 1.496 | 1.501 | 1.499 | 1.498 | 1.497 | Fri | 1.498 | 1.502 | 1.494 | 0.008 | 1.46 | 1.6 | 1.532597 | 1.53 | 1.527205 | 1.58 | 1.48
2021-02-02 | 14:00 |  | 2021/2/2 14:00 | 1.50337 | 1.51037 | 1.50837 | 1.50237 | 1.50437 | 1.50937 | 1.50737 | 1.50637 | 1.50537 | Fri | 1.50637 | 1.51037 | 1.50237 | 0.008 | 1.46 | 1.6 | 1.532597 | 1.53 | 1.527205 | 1.58 | 1.48
2021-02-02 | 16:00 |  | 2021/2/2 16:00 | 1.497 | 1.504 | 1.502 | 1.496 | 1.498 | 1.503 | 1.501 | 1.5 | 1.499 | Fri | 1.5 | 1.504 | 1.496 | 0.008 | 1.46 | 1.6 | 1.532597 | 1.53 | 1.527205 | 1.58 | 1.48
2021-02-03 | 8:00 | 20210203B | 2021/2/3 8:00 | 1.533 | 1.54 | 1.538 | 1.532 | 1.534 | 1.539 | 1.537 | 1.536 | 1.535 | Mon | 1.536 | 1.54 | 1.532 | 0.008 | 1.46 | 1.6 | 1.532597 | 1.53 | 1.527205 | 1.58 | 1.48
2021-02-03 | 10:00 |  | 2021/2/3 10:00 | 1.499 | 1.506 | 1.504 | 1.498 | 1.5 | 1.505 | 1.503 | 1.502 | 1.501 | Mon | 1.502 | 1.506 | 1.498 | 0.008 | 1.46 | 1.6 | 1.532597 | 1.53 | 1.527205 | 1.58 | 1.48
2021-02-03 | 12:00 |  | 2021/2/3 12:00 | 1.50189 | 1.50889 | 1.50689 | 1.50089 | 1.50289 | 1.50789 | 1.50589 | 1.50489 | 1.50389 | Mon | 1.50489 | 1.50889 | 1.50089 | 0.008 | 1.46 | 1.6 | 1.532597 | 1.53 | 1.527205 | 1.58 | 1.48
2021-02-03 | 14:00 |  | 2021/2/3 14:00 | 1.506682 | 1.513682 | 1.511682 | 1.505682 | 1.507682 | 1.512682 | 1.510682 | 1.509682 | 1.508682 | Mon | 1.509682 | 1.513682 | 1.505682 | 0.008 | 1.46 | 1.6 | 1.532597 | 1.53 | 1.527205 | 1.58 | 1.48
2021-02-03 | 16:00 |  | 2021/2/3 16:00 | 1.497 | 1.504 | 1.502 | 1.496 | 1.498 | 1.503 | 1.501 | 1.5 | 1.499 | Mon | 1.5 | 1.504 | 1.496 | 0.008 | 1.46 | 1.6 | 1.532597 | 1.53 | 1.527205 | 1.58 | 1.48
2021-02-04 | 8:00 | 20210204B | 2021/2/4 8:00 | 1.505 | 1.512 | 1.51 | 1.504 | 1.506 | 1.511 | 1.509 | 1.508 | 1.507 | Tue | 1.508 | 1.512 | 1.504 | 0.008 | 1.46 | 1.6 | 1.532597 | 1.53 | 1.527205 | 1.58 | 1.48
2021-02-04 | 10:00 |  | 2021/2/4 10:00 | 1.4908 | 1.4978 | 1.4958 | 1.4898 | 1.4918 | 1.4968 | 1.4948 | 1.4938 | 1.4928 | Tue | 1.4938 | 1.4978 | 1.4898 | 0.008 | 1.46 | 1.6 | 1.532597 | 1.53 | 1.527205 | 1.58 | 1.48
2021-02-04 | 12:00 |  | 2021/2/4 12:00 | 1.502541 | 1.509541 | 1.507541 | 1.501541 | 1.503541 | 1.508541 | 1.506541 | 1.505541 | 1.504541 | Tue | 1.505541 | 1.509541 | 1.501541 | 0.008 | 1.46 | 1.6 | 1.532597 | 1.53 | 1.527205 | 1.58 | 1.48
2021-02-04 | 14:00 |  | 2021/2/4 14:00 | 1.497 | 1.504 | 1.502 | 1.496 | 1.498 | 1.503 | 1.501 | 1.5 | 1.499 | Tue | 1.5 | 1.504 | 1.496 | 0.008 | 1.46 | 1.6 | 1.532597 | 1.53 | 1.527205 | 1.58 | 1.48
2021-02-04 | 16:00 |  | 2021/2/4 16:00 | 1.498 | 1.505 | 1.503 | 1.497 | 1.499 | 1.504 | 1.502 | 1.501 | 1.5 | Tue | 1.501 | 1.505 | 1.497 | 0.008 | 1.46 | 1.6 | 1.532597 | 1.53 | 1.527205 | 1.58 | 1.48
2021-02-05 | 8:00 | 20210205B | 2021/2/5 8:00 | 1.520914 | 1.527914 | 1.525914 | 1.519914 | 1.521914 | 1.526914 | 1.524914 | 1.523914 | 1.522914 | Wed | 1.523914 | 1.527914 | 1.519914 | 0.008 | 1.46 | 1.6 | 1.532597 | 1.53 | 1.527205 | 1.58 | 1.48
2021-02-05 | 10:00 |  | 2021/2/5 10:00 | 1.512287 | 1.519287 | 1.517287 | 1.511287 | 1.513287 | 1.518287 | 1.516287 | 1.515287 | 1.514287 | Wed | 1.515287 | 1.519287 | 1.511287 | 0.008 | 1.46 | 1.6 | 1.532597 | 1.53 | 1.527205 | 1.58 | 1.48
2021-02-05 | 12:00 |  | 2021/2/5 12:00 | 1.499 | 1.506 | 1.504 | 1.498 | 1.5 | 1.505 | 1.503 | 1.502 | 1.501 | Wed | 1.502 | 1.506 | 1.498 | 0.008 | 1.46 | 1.6 | 1.532597 | 1.53 | 1.527205 | 1.58 | 1.48
2021-02-05 | 14:00 |  | 2021/2/5 14:00 | 1.501021 | 1.508021 | 1.506021 | 1.500021 | 1.502021 | 1.507021 | 1.505021 | 1.504021 | 1.503021 | Wed | 1.504021 | 1.508021 | 1.500021 | 0.008 | 1.46 | 1.6 | 1.532597 | 1.53 | 1.527205 | 1.58 | 1.48
2021-02-05 | 16:00 |  | 2021/2/5 16:00 | 1.50266 | 1.50966 | 1.50766 | 1.50166 | 1.50366 | 1.50866 | 1.50666 | 1.50566 | 1.50466 | Wed | 1.50566 | 1.50966 | 1.50166 | 0.008 | 1.46 | 1.6 | 1.532597 | 1.53 | 1.527205 | 1.58 | 1.48
2021-02-06 | 8:00 | 20210206B | 2021/2/6 8:00 | 1.518608 | 1.525608 | 1.523608 | 1.517608 | 1.519608 | 1.524608 | 1.522608 | 1.521608 | 1.520608 | Thu | 1.521608 | 1.525608 | 1.517608 | 0.008 | 1.46 | 1.6 | 1.532597 | 1.53 | 1.527205 | 1.58 | 1.48
2021-02-06 | 10:00 |  | 2021/2/6 10:00 | 1.515 | 1.522 | 1.52 | 1.514 | 1.516 | 1.521 | 1.519 | 1.518 | 1.517 | Thu | 1.518 | 1.522 | 1.514 | 0.008 | 1.46 | 1.6 | 1.532597 | 1.53 | 1.527205 | 1.58 | 1.48
2021-02-06 | 12:00 |  | 2021/2/6 12:00 | 1.503849 | 1.510849 | 1.508849 | 1.502849 | 1.504849 | 1.509849 | 1.507849 | 1.506849 | 1.505849 | Thu | 1.506849 | 1.510849 | 1.502849 | 0.008 | 1.46 | 1.6 | 1.532597 | 1.53 | 1.527205 | 1.58 | 1.48
2021-02-06 | 14:00 |  | 2021/2/6 14:00 | 1.515 | 1.522 | 1.52 | 1.514 | 1.516 | 1.521 | 1.519 | 1.518 | 1.517 | Thu | 1.518 | 1.522 | 1.514 | 0.008 | 1.46 | 1.6 | 1.532597 | 1.53 | 1.527205 | 1.58 | 1.48
2021-02-06 | 16:00 |  | 2021/2/6 16:00 | 1.515 | 1.522 | 1.52 | 1.514 | 1.516 | 1.521 | 1.519 | 1.518 | 1.517 | Thu | 1.518 | 1.522 | 1.514 | 0.008 | 1.46 | 1.6 | 1.532597 | 1.53 | 1.527205 | 1.58 | 1.48
2021-02-07 | 8:00 | 20210207B | 2021/2/7 8:00 | 1.521594 | 1.528594 | 1.526594 | 1.520594 | 1.522594 | 1.527594 | 1.525594 | 1.524594 | 1.523594 | Fri | 1.524594 | 1.528594 | 1.520594 | 0.008 | 1.46 | 1.6 | 1.532597 | 1.53 | 1.527205 | 1.58 | 1.48
2021-02-07 | 10:00 |  | 2021/2/7 10:00 | 1.514885 | 1.521885 | 1.519885 | 1.513885 | 1.515885 | 1.520885 | 1.518885 | 1.517885 | 1.516885 | Fri | 1.517885 | 1.521885 | 1.513885 | 0.008 | 1.46 | 1.6 | 1.532597 | 1.53 | 1.527205 | 1.58 | 1.48
2021-02-07 | 12:00 |  | 2021/2/7 12:00 | 1.492982 | 1.499982 | 1.497982 | 1.491982 | 1.493982 | 1.498982 | 1.496982 | 1.495982 | 1.494982 | Fri | 1.495982 | 1.499982 | 1.491982 | 0.008 | 1.46 | 1.6 | 1.532597 | 1.53 | 1.527205 | 1.58 | 1.48
2021-02-07 | 14:00 |  | 2021/2/7 14:00 | 1.509453 | 1.516453 | 1.514453 | 1.508453 | 1.510453 | 1.515453 | 1.513453 | 1.512453 | 1.511453 | Fri | 1.512453 | 1.516453 | 1.508453 | 0.008 | 1.46 | 1.6 | 1.532597 | 1.53 | 1.527205 | 1.58 | 1.48
2021-02-07 | 16:00 |  | 2021/2/7 16:00 | 1.504499 | 1.511499 | 1.509499 | 1.503499 | 1.505499 | 1.510499 | 1.508499 | 1.507499 | 1.506499 | Fri | 1.507499 | 1.511499 | 1.503499 | 0.008 | 1.46 | 1.6 | 1.532597 | 1.53 | 1.527205 | 1.58 | 1.48
2021-02-08 | 8:00 | 20210208B | 2021/2/8 8:00 | 1.534 | 1.541 | 1.539 | 1.533 | 1.535 | 1.54 | 1.538 | 1.537 | 1.536 | Mon | 1.537 | 1.541 | 1.533 | 0.008 | 1.46 | 1.6 | 1.532597 | 1.53 | 1.527205 | 1.58 | 1.48
2021-02-08 | 10:00 |  | 2021/2/8 10:00 | 1.513863 | 1.520863 | 1.518863 | 1.512863 | 1.514863 | 1.519863 | 1.517863 | 1.516863 | 1.515863 | Mon | 1.516863 | 1.520863 | 1.512863 | 0.008 | 1.46 | 1.6 | 1.532597 | 1.53 | 1.527205 | 1.58 | 1.48
2021-02-08 | 12:00 |  | 2021/2/8 12:00 | 1.494759 | 1.501759 | 1.499759 | 1.493759 | 1.495759 | 1.500759 | 1.498759 | 1.497759 | 1.496759 | Mon | 1.497759 | 1.501759 | 1.493759 | 0.008 | 1.46 | 1.6 | 1.532597 | 1.53 | 1.527205 | 1.58 | 1.48
2021-02-08 | 14:00 |  | 2021/2/8 14:00 | 1.505899 | 1.512899 | 1.510899 | 1.504899 | 1.506899 | 1.511899 | 1.509899 | 1.508899 | 1.507899 | Mon | 1.508899 | 1.512899 | 1.504899 | 0.008 | 1.46 | 1.6 | 1.532597 | 1.53 | 1.527205 | 1.58 | 1.48
2021-02-08 | 16:00 |  | 2021/2/8 16:00 | 1.505 | 1.512 | 1.51 | 1.504 | 1.506 | 1.511 | 1.509 | 1.508 | 1.507 | Mon | 1.508 | 1.512 | 1.504 | 0.008 | 1.46 | 1.6 | 1.532597 | 1.53 | 1.527205 | 1.58 | 1.48
2021-02-09 | 8:00 | 20210209B | 2021/2/9 8:00 | 1.510513 | 1.517513 | 1.515513 | 1.509513 | 1.511513 | 1.516513 | 1.514513 | 1.513513 | 1.512513 | Tue | 1.513513 | 1.517513 | 1.509513 | 0.008 | 1.46 | 1.6 | 1.532597 | 1.53 | 1.527205 | 1.58 | 1.48
2021-02-09 | 10:00 |  | 2021/2/9 10:00 | 1.505 | 1.512 | 1.51 | 1.504 | 1.506 | 1.511 | 1.509 | 1.508 | 1.507 | Tue | 1.508 | 1.512 | 1.504 | 0.008 | 1.46 | 1.6 | 1.532597 | 1.53 | 1.527205 | 1.58 | 1.48
2021-02-09 | 12:00 |  | 2021/2/9 12:00 | 1.505 | 1.512 | 1.51 | 1.504 | 1.506 | 1.511 | 1.509 | 1.508 | 1.507 | Tue | 1.508 | 1.512 | 1.504 | 0.008 | 1.46 | 1.6 | 1.532597 | 1.53 | 1.527205 | 1.58 | 1.48
2021-02-09 | 14:00 |  | 2021/2/9 14:00 | 1.505 | 1.512 | 1.51 | 1.504 | 1.506 | 1.511 | 1.509 | 1.508 | 1.507 | Tue | 1.508 | 1.512 | 1.504 | 0.008 | 1.46 | 1.6 | 1.532597 | 1.53 | 1.527205 | 1.58 | 1.48
2021-02-09 | 16:00 |  | 2021/2/9 16:00 | 1.504781 | 1.511781 | 1.509781 | 1.503781 | 1.505781 | 1.510781 | 1.508781 | 1.507781 | 1.506781 | Tue | 1.507781 | 1.511781 | 1.503781 | 0.008 | 1.46 | 1.6 | 1.532597 | 1.53 | 1.527205 | 1.58 | 1.48
2021-02-10 | 8:00 | 20210210B | 2021/2/10 8:00 | 1.515 | 1.522 | 1.52 | 1.514 | 1.516 | 1.521 | 1.519 | 1.518 | 1.517 | Wed | 1.518 | 1.522 | 1.514 | 0.008 | 1.46 | 1.6 | 1.532597 | 1.53 | 1.527205 | 1.58 | 1.48
2021-02-10 | 10:00 |  | 2021/2/10 10:00 | 1.502215 | 1.509215 | 1.507215 | 1.501215 | 1.503215 | 1.508215 | 1.506215 | 1.505215 | 1.504215 | Wed | 1.505215 | 1.509215 | 1.501215 | 0.008 | 1.46 | 1.6 | 1.532597 | 1.53 | 1.527205 | 1.58 | 1.48
2021-02-10 | 12:00 |  | 2021/2/10 12:00 | 1.511829 | 1.518829 | 1.516829 | 1.510829 | 1.512829 | 1.517829 | 1.515829 | 1.514829 | 1.513829 | Wed | 1.514829 | 1.518829 | 1.510829 | 0.008 | 1.46 | 1.6 | 1.532597 | 1.53 | 1.527205 | 1.58 | 1.48
2021-02-10 | 14:00 |  | 2021/2/10 14:00 | 1.504031 | 1.511031 | 1.509031 | 1.503031 | 1.505031 | 1.510031 | 1.508031 | 1.507031 | 1.506031 | Wed | 1.507031 | 1.511031 | 1.503031 | 0.008 | 1.46 | 1.6 | 1.532597 | 1.53 | 1.527205 | 1.58 | 1.48
2021-02-10 | 16:00 |  | 2021/2/10 16:00 | 1.505 | 1.512 | 1.51 | 1.504 | 1.506 | 1.511 | 1.509 | 1.508 | 1.507 | Wed | 1.508 | 1.512 | 1.504 | 0.008 | 1.46 | 1.6 | 1.532597 | 1.53 | 1.527205 | 1.58 | 1.48
2021-02-11 | 8:00 | 20210211A | 2021/2/11 8:00 | 1.518372 | 1.525372 | 1.523372 | 1.517372 | 1.519372 | 1.524372 | 1.522372 | 1.521372 | 1.520372 | Thu | 1.521372 | 1.525372 | 1.517372 | 0.008 | 1.46 | 1.6 | 1.532597 | 1.53 | 1.527205 | 1.58 | 1.48
2021-02-11 | 10:00 |  | 2021/2/11 10:00 | 1.511707 | 1.518707 | 1.516707 | 1.510707 | 1.512707 | 1.517707 | 1.515707 | 1.514707 | 1.513707 | Thu | 1.514707 | 1.518707 | 1.510707 | 0.008 | 1.46 | 1.6 | 1.532597 | 1.53 | 1.527205 | 1.58 | 1.48
2021-02-11 | 12:00 |  | 2021/2/11 12:00 | 1.505 | 1.512 | 1.51 | 1.504 | 1.506 | 1.511 | 1.509 | 1.508 | 1.507 | Thu | 1.508 | 1.512 | 1.504 | 0.008 | 1.46 | 1.6 | 1.532597 | 1.53 | 1.527205 | 1.58 | 1.48
2021-02-11 | 14:00 |  | 2021/2/11 14:00 | 1.508199 | 1.515199 | 1.513199 | 1.507199 | 1.509199 | 1.514199 | 1.512199 | 1.511199 | 1.510199 | Thu | 1.511199 | 1.515199 | 1.507199 | 0.008 | 1.46 | 1.6 | 1.532597 | 1.53 | 1.527205 | 1.58 | 1.48
2021-02-11 | 16:00 |  | 2021/2/11 16:00 | 1.501 | 1.508 | 1.506 | 1.5 | 1.502 | 1.507 | 1.505 | 1.504 | 1.503 | Thu | 1.504 | 1.508 | 1.5 | 0.008 | 1.46 | 1.6 | 1.532597 | 1.53 | 1.527205 | 1.58 | 1.48
2021-02-12 | 8:00 | 20210212B | 2021/2/12 8:00 | 1.515 | 1.522 | 1.52 | 1.514 | 1.516 | 1.521 | 1.519 | 1.518 | 1.517 | Fri | 1.518 | 1.522 | 1.514 | 0.008 | 1.46 | 1.6 | 1.532597 | 1.53 | 1.527205 | 1.58 | 1.48
2021-02-12 | 10:00 |  | 2021/2/12 10:00 | 1.50435 | 1.51135 | 1.50935 | 1.50335 | 1.50535 | 1.51035 | 1.50835 | 1.50735 | 1.50635 | Fri | 1.50735 | 1.51135 | 1.50335 | 0.008 | 1.46 | 1.6 | 1.532597 | 1.53 | 1.527205 | 1.58 | 1.48
2021-02-12 | 12:00 |  | 2021/2/12 12:00 | 1.509106 | 1.516106 | 1.514106 | 1.508106 | 1.510106 | 1.515106 | 1.513106 | 1.512106 | 1.511106 | Fri | 1.512106 | 1.516106 | 1.508106 | 0.008 | 1.46 | 1.6 | 1.532597 | 1.53 | 1.527205 | 1.58 | 1.48
2021-02-12 | 14:00 |  | 2021/2/12 14:00 | 1.505 | 1.512 | 1.51 | 1.504 | 1.506 | 1.511 | 1.509 | 1.508 | 1.507 | Fri | 1.508 | 1.512 | 1.504 | 0.008 | 1.46 | 1.6 | 1.532597 | 1.53 | 1.527205 | 1.58 | 1.48
2021-02-12 | 16:00 |  | 2021/2/12 16:00 | 1.505 | 1.512 | 1.51 | 1.504 | 1.506 | 1.511 | 1.509 | 1.508 | 1.507 | Fri | 1.508 | 1.512 | 1.504 | 0.008 | 1.46 | 1.6 | 1.532597 | 1.53 | 1.527205 | 1.58 | 1.48
2021-02-13 | 8:00 | 202102013B | 2021/2/13 8:00 | 1.536 | 1.543 | 1.541 | 1.535 | 1.537 | 1.542 | 1.54 | 1.539 | 1.538 | Mon | 1.539 | 1.543 | 1.535 | 0.008 | 1.46 | 1.6 | 1.532597 | 1.53 | 1.527205 | 1.58 | 1.48
2021-02-13 | 10:00 |  | 2021/2/13 10:00 | 1.504989 | 1.511989 | 1.509989 | 1.503989 | 1.505989 | 1.510989 | 1.508989 | 1.507989 | 1.506989 | Mon | 1.507989 | 1.511989 | 1.503989 | 0.008 | 1.46 | 1.6 | 1.532597 | 1.53 | 1.527205 | 1.58 | 1.48
2021-02-13 | 12:00 |  | 2021/2/13 12:00 | 1.505 | 1.512 | 1.51 | 1.504 | 1.506 | 1.511 | 1.509 | 1.508 | 1.507 | Mon | 1.508 | 1.512 | 1.504 | 0.008 | 1.46 | 1.6 | 1.532597 | 1.53 | 1.527205 | 1.58 | 1.48
2021-02-13 | 14:00 |  | 2021/2/13 14:00 | 1.508687 | 1.515687 | 1.513687 | 1.507687 | 1.509687 | 1.514687 | 1.512687 | 1.511687 | 1.510687 | Mon | 1.511687 | 1.515687 | 1.507687 | 0.008 | 1.46 | 1.6 | 1.532597 | 1.53 | 1.527205 | 1.58 | 1.48
2021-02-13 | 16:00 |  | 2021/2/13 16:00 | 1.502 | 1.509 | 1.507 | 1.501 | 1.503 | 1.508 | 1.506 | 1.505 | 1.504 | Mon | 1.505 | 1.509 | 1.501 | 0.008 | 1.46 | 1.6 | 1.532597 | 1.53 | 1.527205 | 1.58 | 1.48
2021-02-14 | 8:00 | 202102014B | 2021/2/14 8:00 | 1.503335 | 1.510335 | 1.508335 | 1.502335 | 1.504335 | 1.509335 | 1.507335 | 1.506335 | 1.505335 | Tue | 1.506335 | 1.510335 | 1.502335 | 0.008 | 1.46 | 1.6 | 1.532597 | 1.53 | 1.527205 | 1.58 | 1.48
2021-02-14 | 10:00 |  | 2021/2/14 10:00 | 1.501489 | 1.508489 | 1.506489 | 1.500489 | 1.502489 | 1.507489 | 1.505489 | 1.504489 | 1.503489 | Tue | 1.504489 | 1.508489 | 1.500489 | 0.008 | 1.46 | 1.6 | 1.532597 | 1.53 | 1.527205 | 1.58 | 1.48
2021-02-14 | 12:00 |  | 2021/2/14 12:00 | 1.505 | 1.512 | 1.51 | 1.504 | 1.506 | 1.511 | 1.509 | 1.508 | 1.507 | Tue | 1.508 | 1.512 | 1.504 | 0.008 | 1.46 | 1.6 | 1.532597 | 1.53 | 1.527205 | 1.58 | 1.48
2021-02-14 | 14:00 |  | 2021/2/14 14:00 | 1.504922 | 1.511922 | 1.509922 | 1.503922 | 1.505922 | 1.510922 | 1.508922 | 1.507922 | 1.506922 | Tue | 1.507922 | 1.511922 | 1.503922 | 0.008 | 1.46 | 1.6 | 1.532597 | 1.53 | 1.527205 | 1.58 | 1.48
2021-02-14 | 16:00 |  | 2021/2/14 16:00 | 1.506237 | 1.513237 | 1.511237 | 1.505237 | 1.507237 | 1.512237 | 1.510237 | 1.509237 | 1.508237 | Tue | 1.509237 | 1.513237 | 1.505237 | 0.008 | 1.46 | 1.6 | 1.532597 | 1.53 | 1.527205 | 1.58 | 1.48
2021-02-15 | 8:00 | 202102015B | 2021/2/15 8:00 | 1.515 | 1.522 | 1.52 | 1.514 | 1.516 | 1.521 | 1.519 | 1.518 | 1.517 | Wed | 1.518 | 1.522 | 1.514 | 0.008 | 1.46 | 1.6 | 1.532597 | 1.53 | 1.527205 | 1.58 | 1.48
2021-02-15 | 10:00 |  | 2021/2/15 10:00 | 1.501336 | 1.508336 | 1.506336 | 1.500336 | 1.502336 | 1.507336 | 1.505336 | 1.504336 | 1.503336 | Wed | 1.504336 | 1.508336 | 1.500336 | 0.008 | 1.46 | 1.6 | 1.532597 | 1.53 | 1.527205 | 1.58 | 1.48
2021-02-15 | 12:00 |  | 2021/2/15 12:00 | 1.505 | 1.512 | 1.51 | 1.504 | 1.506 | 1.511 | 1.509 | 1.508 | 1.507 | Wed | 1.508 | 1.512 | 1.504 | 0.008 | 1.46 | 1.6 | 1.532597 | 1.53 | 1.527205 | 1.58 | 1.48
2021-02-15 | 14:00 |  | 2021/2/15 14:00 | 1.503 | 1.51 | 1.508 | 1.502 | 1.504 | 1.509 | 1.507 | 1.506 | 1.505 | Wed | 1.506 | 1.51 | 1.502 | 0.008 | 1.46 | 1.6 | 1.532597 | 1.53 | 1.527205 | 1.58 | 1.48
2021-02-15 | 16:00 |  | 2021/2/15 16:00 | 1.502629 | 1.509629 | 1.507629 | 1.501629 | 1.503629 | 1.508629 | 1.506629 | 1.505629 | 1.504629 | Wed | 1.505629 | 1.509629 | 1.501629 | 0.008 | 1.46 | 1.6 | 1.532597 | 1.53 | 1.527205 | 1.58 | 1.48
2021-02-16 | 8:00 | 202102020B | 2021/2/16 8:00 | 1.501723 | 1.508723 | 1.506723 | 1.500723 | 1.502723 | 1.507723 | 1.505723 | 1.504723 | 1.503723 | Thu | 1.504723 | 1.508723 | 1.500723 | 0.008 | 1.46 | 1.6 | 1.532597 | 1.53 | 1.527205 | 1.58 | 1.48
2021-02-16 | 10:00 |  | 2021/2/16 10:00 | 1.505 | 1.512 | 1.51 | 1.504 | 1.506 | 1.511 | 1.509 | 1.508 | 1.507 | Thu | 1.508 | 1.512 | 1.504 | 0.008 | 1.46 | 1.6 | 1.532597 | 1.53 | 1.527205 | 1.58 | 1.48
2021-02-16 | 12:00 |  | 2021/2/16 12:00 | 1.505361 | 1.512361 | 1.510361 | 1.504361 | 1.506361 | 1.511361 | 1.509361 | 1.508361 | 1.507361 | Thu | 1.508361 | 1.512361 | 1.504361 | 0.008 | 1.46 | 1.6 | 1.532597 | 1.53 | 1.527205 | 1.58 | 1.48
2021-02-16 | 14:00 |  | 2021/2/16 14:00 | 1.512545 | 1.519545 | 1.517545 | 1.511545 | 1.513545 | 1.518545 | 1.516545 | 1.515545 | 1.514545 | Thu | 1.515545 | 1.519545 | 1.511545 | 0.008 | 1.46 | 1.6 | 1.532597 | 1.53 | 1.527205 | 1.58 | 1.48
2021-02-16 | 16:00 |  | 2021/2/16 16:00 | 1.51183 | 1.51883 | 1.51683 | 1.51083 | 1.51283 | 1.51783 | 1.51583 | 1.51483 | 1.51383 | Thu | 1.51483 | 1.51883 | 1.51083 | 0.008 | 1.46 | 1.6 | 1.532597 | 1.53 | 1.527205 | 1.58 | 1.48
2021-02-17 | 8:00 | 202102017B | 2021/2/17 8:00 | 1.511866 | 1.518866 | 1.516866 | 1.510866 | 1.512866 | 1.517866 | 1.515866 | 1.514866 | 1.513866 | Fri | 1.514866 | 1.518866 | 1.510866 | 0.008 | 1.46 | 1.6 | 1.532597 | 1.53 | 1.527205 | 1.58 | 1.48
2021-02-17 | 10:00 |  | 2021/2/17 10:00 | 1.510119 | 1.517119 | 1.515119 | 1.509119 | 1.511119 | 1.516119 | 1.514119 | 1.513119 | 1.512119 | Fri | 1.513119 | 1.517119 | 1.509119 | 0.008 | 1.46 | 1.6 | 1.532597 | 1.53 | 1.527205 | 1.58 | 1.48
2021-02-17 | 12:00 |  | 2021/2/17 12:00 | 1.501106 | 1.508106 | 1.506106 | 1.500106 | 1.502106 | 1.507106 | 1.505106 | 1.504106 | 1.503106 | Fri | 1.504106 | 1.508106 | 1.500106 | 0.008 | 1.46 | 1.6 | 1.532597 | 1.53 | 1.527205 | 1.58 | 1.48
2021-02-17 | 14:00 |  | 2021/2/17 14:00 | 1.50035 | 1.50735 | 1.50535 | 1.49935 | 1.50135 | 1.50635 | 1.50435 | 1.50335 | 1.50235 | Fri | 1.50335 | 1.50735 | 1.49935 | 0.008 | 1.46 | 1.6 | 1.532597 | 1.53 | 1.527205 | 1.58 | 1.48
2021-02-17 | 16:00 |  | 2021/2/17 16:00 | 1.515162 | 1.522162 | 1.520162 | 1.514162 | 1.516162 | 1.521162 | 1.519162 | 1.518162 | 1.517162 | Fri | 1.518162 | 1.522162 | 1.514162 | 0.008 | 1.46 | 1.6 | 1.532597 | 1.53 | 1.527205 | 1.58 | 1.48
2021-02-18 | 8:00 | 202102018B | 2021/2/18 8:00 | 1.534 | 1.541 | 1.539 | 1.533 | 1.535 | 1.54 | 1.538 | 1.537 | 1.536 | Mon | 1.537 | 1.541 | 1.533 | 0.008 | 1.46 | 1.6 | 1.532597 | 1.53 | 1.527205 | 1.58 | 1.48
2021-02-18 | 10:00 |  | 2021/2/18 10:00 | 1.511506 | 1.518506 | 1.516506 | 1.510506 | 1.512506 | 1.517506 | 1.515506 | 1.514506 | 1.513506 | Mon | 1.514506 | 1.518506 | 1.510506 | 0.008 | 1.46 | 1.6 | 1.532597 | 1.53 | 1.527205 | 1.58 | 1.48
2021-02-18 | 12:00 |  | 2021/2/18 12:00 | 1.51038 | 1.51738 | 1.51538 | 1.50938 | 1.51138 | 1.51638 | 1.51438 | 1.51338 | 1.51238 | Mon | 1.51338 | 1.51738 | 1.50938 | 0.008 | 1.46 | 1.6 | 1.532597 | 1.53 | 1.527205 | 1.58 | 1.48
2021-02-18 | 14:00 |  | 2021/2/18 14:00 | 1.505 | 1.512 | 1.51 | 1.504 | 1.506 | 1.511 | 1.509 | 1.508 | 1.507 | Mon | 1.508 | 1.512 | 1.504 | 0.008 | 1.46 | 1.6 | 1.532597 | 1.53 | 1.527205 | 1.58 | 1.48
2021-02-18 | 16:00 |  | 2021/2/18 16:00 | 1.505 | 1.512 | 1.51 | 1.504 | 1.506 | 1.511 | 1.509 | 1.508 | 1.507 | Mon | 1.508 | 1.512 | 1.504 | 0.008 | 1.46 | 1.6 | 1.532597 | 1.53 | 1.527205 | 1.58 | 1.48
2021-02-19 | 8:00 | 202102019B | 2021/2/19 8:00 | 1.519172 | 1.526172 | 1.524172 | 1.518172 | 1.520172 | 1.525172 | 1.523172 | 1.522172 | 1.521172 | Tue | 1.522172 | 1.526172 | 1.518172 | 0.008 | 1.46 | 1.6 | 1.532597 | 1.53 | 1.527205 | 1.58 | 1.48
2021-02-19 | 10:00 |  | 2021/2/19 10:00 | 1.505 | 1.512 | 1.51 | 1.504 | 1.506 | 1.511 | 1.509 | 1.508 | 1.507 | Tue | 1.508 | 1.512 | 1.504 | 0.008 | 1.46 | 1.6 | 1.532597 | 1.53 | 1.527205 | 1.58 | 1.48
2021-02-19 | 12:00 |  | 2021/2/19 12:00 | 1.511999 | 1.518999 | 1.516999 | 1.510999 | 1.512999 | 1.517999 | 1.515999 | 1.514999 | 1.513999 | Tue | 1.514999 | 1.518999 | 1.510999 | 0.008 | 1.46 | 1.6 | 1.532597 | 1.53 | 1.527205 | 1.58 | 1.48
2021-02-19 | 14:00 |  | 2021/2/19 14:00 | 1.502 | 1.509 | 1.507 | 1.501 | 1.503 | 1.508 | 1.506 | 1.505 | 1.504 | Tue | 1.505 | 1.509 | 1.501 | 0.008 | 1.46 | 1.6 | 1.532597 | 1.53 | 1.527205 | 1.58 | 1.48
2021-02-19 | 16:00 |  | 2021/2/19 16:00 | 1.505 | 1.512 | 1.51 | 1.504 | 1.506 | 1.511 | 1.509 | 1.508 | 1.507 | Tue | 1.508 | 1.512 | 1.504 | 0.008 | 1.46 | 1.6 | 1.532597 | 1.53 | 1.527205 | 1.58 | 1.48
2021-02-20 | 8:00 | 202102020B | 2021/2/20 8:00 | 1.514038 | 1.521038 | 1.519038 | 1.513038 | 1.515038 | 1.520038 | 1.518038 | 1.517038 | 1.516038 | Wed | 1.517038 | 1.521038 | 1.513038 | 0.008 | 1.46 | 1.6 | 1.532597 | 1.53 | 1.527205 | 1.58 | 1.48
2021-02-20 | 10:00 |  | 2021/2/20 10:00 | 1.511832 | 1.518832 | 1.516832 | 1.510832 | 1.512832 | 1.517832 | 1.515832 | 1.514832 | 1.513832 | Wed | 1.514832 | 1.518832 | 1.510832 | 0.008 | 1.46 | 1.6 | 1.532597 | 1.53 | 1.527205 | 1.58 | 1.48
2021-02-20 | 12:00 |  | 2021/2/20 12:00 | 1.504563 | 1.511563 | 1.509563 | 1.503563 | 1.505563 | 1.510563 | 1.508563 | 1.507563 | 1.506563 | Wed | 1.507563 | 1.511563 | 1.503563 | 0.008 | 1.46 | 1.6 | 1.532597 | 1.53 | 1.527205 | 1.58 | 1.48
2021-02-20 | 14:00 |  | 2021/2/20 14:00 | 1.502414 | 1.509414 | 1.507414 | 1.501414 | 1.503414 | 1.508414 | 1.506414 | 1.505414 | 1.504414 | Wed | 1.505414 | 1.509414 | 1.501414 | 0.008 | 1.46 | 1.6 | 1.532597 | 1.53 | 1.527205 | 1.58 | 1.48
2021-02-20 | 16:00 |  | 2021/2/20 16:00 | 1.505 | 1.512 | 1.51 | 1.504 | 1.506 | 1.511 | 1.509 | 1.508 | 1.507 | Wed | 1.508 | 1.512 | 1.504 | 0.008 | 1.46 | 1.6 | 1.532597 | 1.53 | 1.527205 | 1.58 | 1.48
2021-02-21 | 8:00 | 202102021B | 2021/2/21 8:00 | 1.510266 | 1.517266 | 1.515266 | 1.509266 | 1.511266 | 1.516266 | 1.514266 | 1.513266 | 1.512266 | Thu | 1.513266 | 1.517266 | 1.509266 | 0.008 | 1.46 | 1.6 | 1.532597 | 1.53 | 1.527205 | 1.58 | 1.48
2021-02-21 | 10:00 |  | 2021/2/21 10:00 | 1.501223 | 1.508223 | 1.506223 | 1.500223 | 1.502223 | 1.507223 | 1.505223 | 1.504223 | 1.503223 | Thu | 1.504223 | 1.508223 | 1.500223 | 0.008 | 1.46 | 1.6 | 1.532597 | 1.53 | 1.527205 | 1.58 | 1.48
2021-02-21 | 12:00 |  | 2021/2/21 12:00 | 1.502245 | 1.509245 | 1.507245 | 1.501245 | 1.503245 | 1.508245 | 1.506245 | 1.505245 | 1.504245 | Thu | 1.505245 | 1.509245 | 1.501245 | 0.008 | 1.46 | 1.6 | 1.532597 | 1.53 | 1.527205 | 1.58 | 1.48
2021-02-21 | 14:00 |  | 2021/2/21 14:00 | 1.505 | 1.512 | 1.51 | 1.504 | 1.506 | 1.511 | 1.509 | 1.508 | 1.507 | Thu | 1.508 | 1.512 | 1.504 | 0.008 | 1.46 | 1.6 | 1.532597 | 1.53 | 1.527205 | 1.58 | 1.48
2021-02-21 | 16:00 |  | 2021/2/21 16:00 | 1.511 | 1.518 | 1.516 | 1.51 | 1.512 | 1.517 | 1.515 | 1.514 | 1.513 | Thu | 1.514 | 1.518 | 1.51 | 0.008 | 1.46 | 1.6 | 1.532597 | 1.53 | 1.527205 | 1.58 | 1.48
2021-02-22 | 8:00 | 202102022B | 2021/2/22 8:00 | 1.513852 | 1.520852 | 1.518852 | 1.512852 | 1.514852 | 1.519852 | 1.517852 | 1.516852 | 1.515852 | Fri | 1.516852 | 1.520852 | 1.512852 | 0.008 | 1.46 | 1.6 | 1.532597 | 1.53 | 1.527205 | 1.58 | 1.48
2021-02-22 | 10:00 |  | 2021/2/22 10:00 | 1.505 | 1.512 | 1.51 | 1.504 | 1.506 | 1.511 | 1.509 | 1.508 | 1.507 | Fri | 1.508 | 1.512 | 1.504 | 0.008 | 1.46 | 1.6 | 1.532597 | 1.53 | 1.527205 | 1.58 | 1.48
2021-02-22 | 12:00 |  | 2021/2/22 12:00 | 1.503465 | 1.510465 | 1.508465 | 1.502465 | 1.504465 | 1.509465 | 1.507465 | 1.506465 | 1.505465 | Fri | 1.506465 | 1.510465 | 1.502465 | 0.008 | 1.46 | 1.6 | 1.532597 | 1.53 | 1.527205 | 1.58 | 1.48
2021-02-22 | 14:00 |  | 2021/2/22 14:00 | 1.509757 | 1.516757 | 1.514757 | 1.508757 | 1.510757 | 1.515757 | 1.513757 | 1.512757 | 1.511757 | Fri | 1.512757 | 1.516757 | 1.508757 | 0.008 | 1.46 | 1.6 | 1.532597 | 1.53 | 1.527205 | 1.58 | 1.48
2021-02-22 | 16:00 |  | 2021/2/22 16:00 | 1.500445 | 1.507445 | 1.505445 | 1.499445 | 1.501445 | 1.506445 | 1.504445 | 1.503445 | 1.502445 | Fri | 1.503445 | 1.507445 | 1.499445 | 0.008 | 1.46 | 1.6 | 1.532597 | 1.53 | 1.527205 | 1.58 | 1.48
2021-02-23 | 8:00 | 202102023B | 2021/2/23 8:00 | 1.536 | 1.543 | 1.541 | 1.535 | 1.537 | 1.542 | 1.54 | 1.539 | 1.538 | Mon | 1.539 | 1.543 | 1.535 | 0.008 | 1.46 | 1.6 | 1.532597 | 1.53 | 1.527205 | 1.58 | 1.48
2021-02-23 | 10:00 |  | 2021/2/23 10:00 | 1.505 | 1.512 | 1.51 | 1.504 | 1.506 | 1.511 | 1.509 | 1.508 | 1.507 | Mon | 1.508 | 1.512 | 1.504 | 0.008 | 1.46 | 1.6 | 1.532597 | 1.53 | 1.527205 | 1.58 | 1.48
2021-02-23 | 12:00 |  | 2021/2/23 12:00 | 1.503029 | 1.510029 | 1.508029 | 1.502029 | 1.504029 | 1.509029 | 1.507029 | 1.506029 | 1.505029 | Mon | 1.506029 | 1.510029 | 1.502029 | 0.008 | 1.46 | 1.6 | 1.532597 | 1.53 | 1.527205 | 1.58 | 1.48
2021-02-23 | 14:00 |  | 2021/2/23 14:00 | 1.505 | 1.512 | 1.51 | 1.504 | 1.506 | 1.511 | 1.509 | 1.508 | 1.507 | Mon | 1.508 | 1.512 | 1.504 | 0.008 | 1.46 | 1.6 | 1.532597 | 1.53 | 1.527205 | 1.58 | 1.48
2021-02-23 | 16:00 |  | 2021/2/23 16:00 | 1.514402 | 1.521402 | 1.519402 | 1.513402 | 1.515402 | 1.520402 | 1.518402 | 1.517402 | 1.516402 | Mon | 1.517402 | 1.521402 | 1.513402 | 0.008 | 1.46 | 1.6 | 1.532597 | 1.53 | 1.527205 | 1.58 | 1.48
2021-02-24 | 8:00 | 202102024B | 2021/2/24 8:00 | 1.527018 | 1.534018 | 1.532018 | 1.526018 | 1.528018 | 1.533018 | 1.531018 | 1.530018 | 1.529018 | Tue | 1.530018 | 1.534018 | 1.526018 | 0.008 | 1.46 | 1.6 | 1.532597 | 1.53 | 1.527205 | 1.58 | 1.48
2021-02-24 | 10:00 |  | 2021/2/24 10:00 | 1.505 | 1.512 | 1.51 | 1.504 | 1.506 | 1.511 | 1.509 | 1.508 | 1.507 | Tue | 1.508 | 1.512 | 1.504 | 0.008 | 1.46 | 1.6 | 1.532597 | 1.53 | 1.527205 | 1.58 | 1.48
2021-02-24 | 12:00 |  | 2021/2/24 12:00 | 1.511 | 1.518 | 1.516 | 1.51 | 1.512 | 1.517 | 1.515 | 1.514 | 1.513 | Tue | 1.514 | 1.518 | 1.51 | 0.008 | 1.46 | 1.6 | 1.532597 | 1.53 | 1.527205 | 1.58 | 1.48
2021-02-24 | 14:00 |  | 2021/2/24 14:00 | 1.513572 | 1.520572 | 1.518572 | 1.512572 | 1.514572 | 1.519572 | 1.517572 | 1.516572 | 1.515572 | Tue | 1.516572 | 1.520572 | 1.512572 | 0.008 | 1.46 | 1.6 | 1.532597 | 1.53 | 1.527205 | 1.58 | 1.48
2021-02-24 | 16:00 |  | 2021/2/24 16:00 | 1.510185 | 1.517185 | 1.515185 | 1.509185 | 1.511185 | 1.516185 | 1.514185 | 1.513185 | 1.512185 | Tue | 1.513185 | 1.517185 | 1.509185 | 0.008 | 1.46 | 1.6 | 1.532597 | 1.53 | 1.527205 | 1.58 | 1.48
2021-02-25 | 8:00 | 202102025B | 2021/2/25 8:00 | 1.501771 | 1.508771 | 1.506771 | 1.500771 | 1.502771 | 1.507771 | 1.505771 | 1.504771 | 1.503771 | Wed | 1.504771 | 1.508771 | 1.500771 | 0.008 | 1.46 | 1.6 | 1.532597 | 1.53 | 1.527205 | 1.58 | 1.48
2021-02-25 | 10:00 |  | 2021/2/25 10:00 | 1.501 | 1.508 | 1.506 | 1.5 | 1.502 | 1.507 | 1.505 | 1.504 | 1.503 | Wed | 1.504 | 1.508 | 1.5 | 0.008 | 1.46 | 1.6 | 1.532597 | 1.53 | 1.527205 | 1.58 | 1.48
2021-02-25 | 12:00 |  | 2021/2/25 12:00 | 1.505 | 1.512 | 1.51 | 1.504 | 1.506 | 1.511 | 1.509 | 1.508 | 1.507 | Wed | 1.508 | 1.512 | 1.504 | 0.008 | 1.46 | 1.6 | 1.532597 | 1.53 | 1.527205 | 1.58 | 1.48
2021-02-25 | 14:00 |  | 2021/2/25 14:00 | 1.505 | 1.512 | 1.51 | 1.504 | 1.506 | 1.511 | 1.509 | 1.508 | 1.507 | Wed | 1.508 | 1.512 | 1.504 | 0.008 | 1.46 | 1.6 | 1.532597 | 1.53 | 1.527205 | 1.58 | 1.48
2021-02-25 | 16:00 |  | 2021/2/25 16:00 | 1.505 | 1.512 | 1.51 | 1.504 | 1.506 | 1.511 | 1.509 | 1.508 | 1.507 | Wed | 1.508 | 1.512 | 1.504 | 0.008 | 1.46 | 1.6 | 1.532597 | 1.53 | 1.527205 | 1.58 | 1.48
2021-02-26 | 8:00 | 202102026B | 2021/2/26 8:00 | 1.519048 | 1.526048 | 1.524048 | 1.518048 | 1.520048 | 1.525048 | 1.523048 | 1.522048 | 1.521048 | Thu | 1.522048 | 1.526048 | 1.518048 | 0.008 | 1.46 | 1.6 | 1.532597 | 1.53 | 1.527205 | 1.58 | 1.48
2021-02-26 | 10:00 |  | 2021/2/26 10:00 | 1.505 | 1.512 | 1.51 | 1.504 | 1.506 | 1.511 | 1.509 | 1.508 | 1.507 | Thu | 1.508 | 1.512 | 1.504 | 0.008 | 1.46 | 1.6 | 1.532597 | 1.53 | 1.527205 | 1.58 | 1.48
2021-02-26 | 12:00 |  | 2021/2/26 12:00 | 1.523081 | 1.530081 | 1.528081 | 1.522081 | 1.524081 | 1.529081 | 1.527081 | 1.526081 | 1.525081 | Thu | 1.526081 | 1.530081 | 1.522081 | 0.008 | 1.46 | 1.6 | 1.532597 | 1.53 | 1.527205 | 1.58 | 1.48
2021-02-26 | 14:00 |  | 2021/2/26 14:00 | 1.511856 | 1.518856 | 1.516856 | 1.510856 | 1.512856 | 1.517856 | 1.515856 | 1.514856 | 1.513856 | Thu | 1.514856 | 1.518856 | 1.510856 | 0.008 | 1.46 | 1.6 | 1.532597 | 1.53 | 1.527205 | 1.58 | 1.48
2021-02-26 | 16:00 |  | 2021/2/26 16:00 | 1.505 | 1.512 | 1.51 | 1.504 | 1.506 | 1.511 | 1.509 | 1.508 | 1.507 | Thu | 1.508 | 1.512 | 1.504 | 0.008 | 1.46 | 1.6 | 1.532597 | 1.53 | 1.527205 | 1.58 | 1.48
2021-02-27 | 8:00 | 202102027B | 2021/2/27 8:00 | 1.535904 | 1.542904 | 1.540904 | 1.534904 | 1.536904 | 1.541904 | 1.539904 | 1.538904 | 1.537904 | Fri | 1.538904 | 1.542904 | 1.534904 | 0.008 | 1.46 | 1.6 | 1.532597 | 1.53 | 1.527205 | 1.58 | 1.48
2021-02-27 | 10:00 |  | 2021/2/27 10:00 | 1.527575 | 1.534575 | 1.532575 | 1.526575 | 1.528575 | 1.533575 | 1.531575 | 1.530575 | 1.529575 | Fri | 1.530575 | 1.534575 | 1.526575 | 0.008 | 1.46 | 1.6 | 1.532597 | 1.53 | 1.527205 | 1.58 | 1.48
2021-02-27 | 12:00 |  | 2021/2/27 12:00 | 1.511955 | 1.518955 | 1.516955 | 1.510955 | 1.512955 | 1.517955 | 1.515955 | 1.514955 | 1.513955 | Fri | 1.514955 | 1.518955 | 1.510955 | 0.008 | 1.46 | 1.6 | 1.532597 | 1.53 | 1.527205 | 1.58 | 1.48
2021-02-27 | 14:00 |  | 2021/2/27 14:00 | 1.52022 | 1.52722 | 1.52522 | 1.51922 | 1.52122 | 1.52622 | 1.52422 | 1.52322 | 1.52222 | Fri | 1.52322 | 1.52722 | 1.51922 | 0.008 | 1.46 | 1.6 | 1.532597 | 1.53 | 1.527205 | 1.58 | 1.48
2021-02-27 | 16:00 |  | 2021/2/27 16:00 | 1.505 | 1.512 | 1.51 | 1.504 | 1.506 | 1.511 | 1.509 | 1.508 | 1.507 | Fri | 1.508 | 1.512 | 1.504 | 0.008 | 1.46 | 1.6 | 1.532597 | 1.53 | 1.527205 | 1.58 | 1.48
2021-02-28 | 8:00 | 202102028B | 2021/2/28 8:00 | 1.537 | 1.544 | 1.542 | 1.536 | 1.538 | 1.543 | 1.541 | 1.54 | 1.539 | Mon | 1.54 | 1.544 | 1.536 | 0.008 | 1.46 | 1.6 | 1.532597 | 1.53 | 1.527205 | 1.58 | 1.48
2021-02-28 | 10:00 |  | 2021/2/28 10:00 | 1.511367 | 1.518367 | 1.516367 | 1.510367 | 1.512367 | 1.517367 | 1.515367 | 1.514367 | 1.513367 | Mon | 1.514367 | 1.518367 | 1.510367 | 0.008 | 1.46 | 1.6 | 1.532597 | 1.53 | 1.527205 | 1.58 | 1.48
2021-02-28 | 12:00 |  | 2021/2/28 12:00 | 1.524143 | 1.531143 | 1.529143 | 1.523143 | 1.525143 | 1.530143 | 1.528143 | 1.527143 | 1.526143 | Mon | 1.527143 | 1.531143 | 1.523143 | 0.008 | 1.46 | 1.6 | 1.532597 | 1.53 | 1.527205 | 1.58 | 1.48
2021-02-28 | 14:00 |  | 2021/2/28 14:00 | 1.535 | 1.542 | 1.54 | 1.534 | 1.536 | 1.541 | 1.539 | 1.538 | 1.537 | Mon | 1.538 | 1.542 | 1.534 | 0.008 | 1.46 | 1.6 | 1.532597 | 1.53 | 1.527205 | 1.58 | 1.48
2021-02-28 | 16:00 |  | 2021/2/28 16:00 | 1.508139 | 1.515139 | 1.513139 | 1.507139 | 1.509139 | 1.514139 | 1.512139 | 1.511139 | 1.510139 | Mon | 1.511139 | 1.515139 | 1.507139 | 0.008 | 1.46 | 1.6 | 1.532597 | 1.53 | 1.527205 | 1.58 | 1.48
2021-03-01 | 8:00 | 20210301B | 2021/3/1 8:00 | 1.515635 | 1.522635 | 1.520635 | 1.514635 | 1.516635 | 1.521635 | 1.519635 | 1.518635 | 1.517635 | Thu | 1.518635 | 1.522635 | 1.514635 | 0.008 | 1.46 | 1.6 | 1.532597 | 1.53 | 1.527205 | 1.58 | 1.48
2021-03-01 | 10:00 |  | 2021/3/1 10:00 | 1.511861 | 1.518861 | 1.516861 | 1.510861 | 1.512861 | 1.517861 | 1.515861 | 1.514861 | 1.513861 | Thu | 1.514861 | 1.518861 | 1.510861 | 0.008 | 1.46 | 1.6 | 1.532597 | 1.53 | 1.527205 | 1.58 | 1.48
2021-03-01 | 12:00 |  | 2021/3/1 12:00 | 1.521336 | 1.528336 | 1.526336 | 1.520336 | 1.522336 | 1.527336 | 1.525336 | 1.524336 | 1.523336 | Thu | 1.524336 | 1.528336 | 1.520336 | 0.008 | 1.46 | 1.6 | 1.532597 | 1.53 | 1.527205 | 1.58 | 1.48
2021-03-01 | 14:00 |  | 2021/3/1 14:00 | 1.512789 | 1.519789 | 1.517789 | 1.511789 | 1.513789 | 1.518789 | 1.516789 | 1.515789 | 1.514789 | Thu | 1.515789 | 1.519789 | 1.511789 | 0.008 | 1.46 | 1.6 | 1.532597 | 1.53 | 1.527205 | 1.58 | 1.48
2021-03-01 | 16:00 |  | 2021/3/1 16:00 | 1.501988 | 1.508988 | 1.506988 | 1.500988 | 1.502988 | 1.507988 | 1.505988 | 1.504988 | 1.503988 | Thu | 1.504988 | 1.508988 | 1.500988 | 0.008 | 1.46 | 1.6 | 1.532597 | 1.53 | 1.527205 | 1.58 | 1.48
2021-03-02 | 8:00 | 20210302B | 2021/3/2 8:00 | 1.517081 | 1.524081 | 1.522081 | 1.516081 | 1.518081 | 1.523081 | 1.521081 | 1.520081 | 1.519081 | Fri | 1.520081 | 1.524081 | 1.516081 | 0.008 | 1.46 | 1.6 | 1.532597 | 1.53 | 1.527205 | 1.58 | 1.48
2021-03-02 | 10:00 |  | 2021/3/2 10:00 | 1.513226 | 1.520226 | 1.518226 | 1.512226 | 1.514226 | 1.519226 | 1.517226 | 1.516226 | 1.515226 | Fri | 1.516226 | 1.520226 | 1.512226 | 0.008 | 1.46 | 1.6 | 1.532597 | 1.53 | 1.527205 | 1.58 | 1.48
2021-03-02 | 12:00 |  | 2021/3/2 12:00 | 1.522131 | 1.529131 | 1.527131 | 1.521131 | 1.523131 | 1.528131 | 1.526131 | 1.525131 | 1.524131 | Fri | 1.525131 | 1.529131 | 1.521131 | 0.008 | 1.46 | 1.6 | 1.532597 | 1.53 | 1.527205 | 1.58 | 1.48
2021-03-02 | 14:00 |  | 2021/3/2 14:00 | 1.52207 | 1.52907 | 1.52707 | 1.52107 | 1.52307 | 1.52807 | 1.52607 | 1.52507 | 1.52407 | Fri | 1.52507 | 1.52907 | 1.52107 | 0.008 | 1.46 | 1.6 | 1.532597 | 1.53 | 1.527205 | 1.58 | 1.48
2021-03-02 | 16:00 |  | 2021/3/2 16:00 | 1.508262 | 1.515262 | 1.513262 | 1.507262 | 1.509262 | 1.514262 | 1.512262 | 1.511262 | 1.510262 | Fri | 1.511262 | 1.515262 | 1.507262 | 0.008 | 1.46 | 1.6 | 1.532597 | 1.53 | 1.527205 | 1.58 | 1.48
2021-03-03 | 8:00 | 20210303B | 2021/3/3 8:00 | 1.538 | 1.545 | 1.543 | 1.537 | 1.539 | 1.544 | 1.542 | 1.541 | 1.54 | Mon | 1.541 | 1.545 | 1.537 | 0.008 | 1.46 | 1.6 | 1.532597 | 1.53 | 1.527205 | 1.58 | 1.48
2021-03-03 | 10:00 |  | 2021/3/3 10:00 | 1.505 | 1.512 | 1.51 | 1.504 | 1.506 | 1.511 | 1.509 | 1.508 | 1.507 | Mon | 1.508 | 1.512 | 1.504 | 0.008 | 1.46 | 1.6 | 1.532597 | 1.53 | 1.527205 | 1.58 | 1.48
2021-03-03 | 12:00 |  | 2021/3/3 12:00 | 1.512898 | 1.519898 | 1.517898 | 1.511898 | 1.513898 | 1.518898 | 1.516898 | 1.515898 | 1.514898 | Mon | 1.515898 | 1.519898 | 1.511898 | 0.008 | 1.46 | 1.6 | 1.532597 | 1.53 | 1.527205 | 1.58 | 1.48
2021-03-03 | 14:00 |  | 2021/3/3 14:00 | 1.504701 | 1.511701 | 1.509701 | 1.503701 | 1.505701 | 1.510701 | 1.508701 | 1.507701 | 1.506701 | Mon | 1.507701 | 1.511701 | 1.503701 | 0.008 | 1.46 | 1.6 | 1.532597 | 1.53 | 1.527205 | 1.58 | 1.48
2021-03-03 | 16:00 |  | 2021/3/3 16:00 | 1.505 | 1.512 | 1.51 | 1.504 | 1.506 | 1.511 | 1.509 | 1.508 | 1.507 | Mon | 1.508 | 1.512 | 1.504 | 0.008 | 1.46 | 1.6 | 1.532597 | 1.53 | 1.527205 | 1.58 | 1.48
2021-03-04 | 8:00 | 20210304B | 2021/3/4 8:00 | 1.523136 | 1.530136 | 1.528136 | 1.522136 | 1.524136 | 1.529136 | 1.527136 | 1.526136 | 1.525136 | Tue | 1.526136 | 1.530136 | 1.522136 | 0.008 | 1.46 | 1.6 | 1.532597 | 1.53 | 1.527205 | 1.58 | 1.48
2021-03-04 | 10:00 |  | 2021/3/4 10:00 | 1.505 | 1.512 | 1.51 | 1.504 | 1.506 | 1.511 | 1.509 | 1.508 | 1.507 | Tue | 1.508 | 1.512 | 1.504 | 0.008 | 1.46 | 1.6 | 1.532597 | 1.53 | 1.527205 | 1.58 | 1.48
2021-03-04 | 12:00 |  | 2021/3/4 12:00 | 1.503931 | 1.510931 | 1.508931 | 1.502931 | 1.504931 | 1.509931 | 1.507931 | 1.506931 | 1.505931 | Tue | 1.506931 | 1.510931 | 1.502931 | 0.008 | 1.46 | 1.6 | 1.532597 | 1.53 | 1.527205 | 1.58 | 1.48
2021-03-04 | 14:00 |  | 2021/3/4 14:00 | 1.510874 | 1.517874 | 1.515874 | 1.509874 | 1.511874 | 1.516874 | 1.514874 | 1.513874 | 1.512874 | Tue | 1.513874 | 1.517874 | 1.509874 | 0.008 | 1.46 | 1.6 | 1.532597 | 1.53 | 1.527205 | 1.58 | 1.48
2021-03-04 | 16:00 |  | 2021/3/4 16:00 | 1.505 | 1.512 | 1.51 | 1.504 | 1.506 | 1.511 | 1.509 | 1.508 | 1.507 | Tue | 1.508 | 1.512 | 1.504 | 0.008 | 1.46 | 1.6 | 1.532597 | 1.53 | 1.527205 | 1.58 | 1.48
2021-03-05 | 8:00 | 20210305B | 2021/3/5 8:00 | 1.512743 | 1.519743 | 1.517743 | 1.511743 | 1.513743 | 1.518743 | 1.516743 | 1.515743 | 1.514743 | Wed | 1.515743 | 1.519743 | 1.511743 | 0.008 | 1.46 | 1.6 | 1.532597 | 1.53 | 1.527205 | 1.58 | 1.48
2021-03-05 | 10:00 |  | 2021/3/5 10:00 | 1.508398 | 1.515398 | 1.513398 | 1.507398 | 1.509398 | 1.514398 | 1.512398 | 1.511398 | 1.510398 | Wed | 1.511398 | 1.515398 | 1.507398 | 0.008 | 1.46 | 1.6 | 1.532597 | 1.53 | 1.527205 | 1.58 | 1.48
2021-03-05 | 12:00 |  | 2021/3/5 12:00 | 1.505 | 1.512 | 1.51 | 1.504 | 1.506 | 1.511 | 1.509 | 1.508 | 1.507 | Wed | 1.508 | 1.512 | 1.504 | 0.008 | 1.46 | 1.6 | 1.532597 | 1.53 | 1.527205 | 1.58 | 1.48
2021-03-05 | 14:00 |  | 2021/3/5 14:00 | 1.535 | 1.542 | 1.54 | 1.534 | 1.536 | 1.541 | 1.539 | 1.538 | 1.537 | Wed | 1.538 | 1.542 | 1.534 | 0.008 | 1.46 | 1.6 | 1.532597 | 1.53 | 1.527205 | 1.58 | 1.48
2021-03-05 | 16:00 |  | 2021/3/5 16:00 | 1.505 | 1.512 | 1.51 | 1.504 | 1.506 | 1.511 | 1.509 | 1.508 | 1.507 | Wed | 1.508 | 1.512 | 1.504 | 0.008 | 1.46 | 1.6 | 1.532597 | 1.53 | 1.527205 | 1.58 | 1.48
2021-03-06 | 8:00 | 20210306B | 2021/3/6 8:00 | 1.514592 | 1.521592 | 1.519592 | 1.513592 | 1.515592 | 1.520592 | 1.518592 | 1.517592 | 1.516592 | Thu | 1.517592 | 1.521592 | 1.513592 | 0.008 | 1.46 | 1.6 | 1.532597 | 1.53 | 1.527205 | 1.58 | 1.48
2021-03-06 | 10:00 |  | 2021/3/6 10:00 | 1.509355 | 1.516355 | 1.514355 | 1.508355 | 1.510355 | 1.515355 | 1.513355 | 1.512355 | 1.511355 | Thu | 1.512355 | 1.516355 | 1.508355 | 0.008 | 1.46 | 1.6 | 1.532597 | 1.53 | 1.527205 | 1.58 | 1.48
2021-03-06 | 12:00 |  | 2021/3/6 12:00 | 1.525939 | 1.532939 | 1.530939 | 1.524939 | 1.526939 | 1.531939 | 1.529939 | 1.528939 | 1.527939 | Thu | 1.528939 | 1.532939 | 1.524939 | 0.008 | 1.46 | 1.6 | 1.532597 | 1.53 | 1.527205 | 1.58 | 1.48
2021-03-06 | 14:00 |  | 2021/3/6 14:00 | 1.505888 | 1.512888 | 1.510888 | 1.504888 | 1.506888 | 1.511888 | 1.509888 | 1.508888 | 1.507888 | Thu | 1.508888 | 1.512888 | 1.504888 | 0.008 | 1.46 | 1.6 | 1.532597 | 1.53 | 1.527205 | 1.58 | 1.48
2021-03-06 | 16:00 |  | 2021/3/6 16:00 | 1.509651 | 1.516651 | 1.514651 | 1.508651 | 1.510651 | 1.515651 | 1.513651 | 1.512651 | 1.511651 | Thu | 1.512651 | 1.516651 | 1.508651 | 0.008 | 1.46 | 1.6 | 1.532597 | 1.53 | 1.527205 | 1.58 | 1.48
2021-03-07 | 8:00 | 20210307B | 2021/3/7 8:00 | 1.522335 | 1.529335 | 1.527335 | 1.521335 | 1.523335 | 1.528335 | 1.526335 | 1.525335 | 1.524335 | Fri | 1.525335 | 1.529335 | 1.521335 | 0.008 | 1.46 | 1.6 | 1.532597 | 1.53 | 1.527205 | 1.58 | 1.48
2021-03-07 | 10:00 |  | 2021/3/7 10:00 | 1.514014 | 1.521014 | 1.519014 | 1.513014 | 1.515014 | 1.520014 | 1.518014 | 1.517014 | 1.516014 | Fri | 1.517014 | 1.521014 | 1.513014 | 0.008 | 1.46 | 1.6 | 1.532597 | 1.53 | 1.527205 | 1.58 | 1.48
2021-03-07 | 12:00 |  | 2021/3/7 12:00 | 1.50917 | 1.51617 | 1.51417 | 1.50817 | 1.51017 | 1.51517 | 1.51317 | 1.51217 | 1.51117 | Fri | 1.51217 | 1.51617 | 1.50817 | 0.008 | 1.46 | 1.6 | 1.532597 | 1.53 | 1.527205 | 1.58 | 1.48
2021-03-07 | 14:00 |  | 2021/3/7 14:00 | 1.535 | 1.542 | 1.54 | 1.534 | 1.536 | 1.541 | 1.539 | 1.538 | 1.537 | Fri | 1.538 | 1.542 | 1.534 | 0.008 | 1.46 | 1.6 | 1.532597 | 1.53 | 1.527205 | 1.58 | 1.48
2021-03-07 | 16:00 |  | 2021/3/7 16:00 | 1.508434 | 1.515434 | 1.513434 | 1.507434 | 1.509434 | 1.514434 | 1.512434 | 1.511434 | 1.510434 | Fri | 1.511434 | 1.515434 | 1.507434 | 0.008 | 1.46 | 1.6 | 1.532597 | 1.53 | 1.527205 | 1.58 | 1.48
2021-03-08 | 8:00 | 20210308B | 2021/3/8 8:00 | 1.54 | 1.547 | 1.545 | 1.539 | 1.541 | 1.546 | 1.544 | 1.543 | 1.542 | Mon | 1.543 | 1.547 | 1.539 | 0.008 | 1.46 | 1.6 | 1.532597 | 1.53 | 1.527205 | 1.58 | 1.48
2021-03-08 | 10:00 |  | 2021/3/8 10:00 | 1.520249 | 1.527249 | 1.525249 | 1.519249 | 1.521249 | 1.526249 | 1.524249 | 1.523249 | 1.522249 | Mon | 1.523249 | 1.527249 | 1.519249 | 0.008 | 1.46 | 1.6 | 1.532597 | 1.53 | 1.527205 | 1.58 | 1.48
2021-03-08 | 12:00 |  | 2021/3/8 12:00 | 1.514609 | 1.521609 | 1.519609 | 1.513609 | 1.515609 | 1.520609 | 1.518609 | 1.517609 | 1.516609 | Mon | 1.517609 | 1.521609 | 1.513609 | 0.008 | 1.46 | 1.6 | 1.532597 | 1.53 | 1.527205 | 1.58 | 1.48
2021-03-08 | 14:00 |  | 2021/3/8 14:00 | 1.520063 | 1.527063 | 1.525063 | 1.519063 | 1.521063 | 1.526063 | 1.524063 | 1.523063 | 1.522063 | Mon | 1.523063 | 1.527063 | 1.519063 | 0.008 | 1.46 | 1.6 | 1.532597 | 1.53 | 1.527205 | 1.58 | 1.48
2021-03-08 | 16:00 |  | 2021/3/8 16:00 | 1.511283 | 1.518283 | 1.516283 | 1.510283 | 1.512283 | 1.517283 | 1.515283 | 1.514283 | 1.513283 | Mon | 1.514283 | 1.518283 | 1.510283 | 0.008 | 1.46 | 1.6 | 1.532597 | 1.53 | 1.527205 | 1.58 | 1.48
2021-03-09 | 8:00 | 20210309B | 2021/3/9 8:00 | 1.519643 | 1.526643 | 1.524643 | 1.518643 | 1.520643 | 1.525643 | 1.523643 | 1.522643 | 1.521643 | Tue | 1.522643 | 1.526643 | 1.518643 | 0.008 | 1.46 | 1.6 | 1.532597 | 1.53 | 1.527205 | 1.58 | 1.48
2021-03-09 | 10:00 |  | 2021/3/9 10:00 | 1.505 | 1.512 | 1.51 | 1.504 | 1.506 | 1.511 | 1.509 | 1.508 | 1.507 | Tue | 1.508 | 1.512 | 1.504 | 0.008 | 1.46 | 1.6 | 1.532597 | 1.53 | 1.527205 | 1.58 | 1.48
2021-03-09 | 12:00 |  | 2021/3/9 12:00 | 1.505 | 1.512 | 1.51 | 1.504 | 1.506 | 1.511 | 1.509 | 1.508 | 1.507 | Tue | 1.508 | 1.512 | 1.504 | 0.008 | 1.46 | 1.6 | 1.532597 | 1.53 | 1.527205 | 1.58 | 1.48
2021-03-09 | 14:00 |  | 2021/3/9 14:00 | 1.502684 | 1.509684 | 1.507684 | 1.501684 | 1.503684 | 1.508684 | 1.506684 | 1.505684 | 1.504684 | Tue | 1.505684 | 1.509684 | 1.501684 | 0.008 | 1.46 | 1.6 | 1.532597 | 1.53 | 1.527205 | 1.58 | 1.48
2021-03-09 | 16:00 |  | 2021/3/9 16:00 | 1.507172 | 1.514172 | 1.512172 | 1.506172 | 1.508172 | 1.513172 | 1.511172 | 1.510172 | 1.509172 | Tue | 1.510172 | 1.514172 | 1.506172 | 0.008 | 1.46 | 1.6 | 1.532597 | 1.53 | 1.527205 | 1.58 | 1.48
2021-03-10 | 8:00 | 20210310B | 2021/3/10 8:00 | 1.514962 | 1.521962 | 1.519962 | 1.513962 | 1.515962 | 1.520962 | 1.518962 | 1.517962 | 1.516962 | Wed | 1.517962 | 1.521962 | 1.513962 | 0.008 | 1.46 | 1.6 | 1.532597 | 1.53 | 1.527205 | 1.58 | 1.48
2021-03-10 | 10:00 |  | 2021/3/10 10:00 | 1.513333 | 1.520333 | 1.518333 | 1.512333 | 1.514333 | 1.519333 | 1.517333 | 1.516333 | 1.515333 | Wed | 1.516333 | 1.520333 | 1.512333 | 0.008 | 1.46 | 1.6 | 1.532597 | 1.53 | 1.527205 | 1.58 | 1.48
2021-03-10 | 12:00 |  | 2021/3/10 12:00 | 1.525174 | 1.532174 | 1.530174 | 1.524174 | 1.526174 | 1.531174 | 1.529174 | 1.528174 | 1.527174 | Wed | 1.528174 | 1.532174 | 1.524174 | 0.008 | 1.46 | 1.6 | 1.532597 | 1.53 | 1.527205 | 1.58 | 1.48
2021-03-10 | 14:00 |  | 2021/3/10 14:00 | 1.508364 | 1.515364 | 1.513364 | 1.507364 | 1.509364 | 1.514364 | 1.512364 | 1.511364 | 1.510364 | Wed | 1.511364 | 1.515364 | 1.507364 | 0.008 | 1.46 | 1.6 | 1.532597 | 1.53 | 1.527205 | 1.58 | 1.48
2021-03-10 | 16:00 |  | 2021/3/10 16:00 | 1.504359 | 1.511359 | 1.509359 | 1.503359 | 1.505359 | 1.510359 | 1.508359 | 1.507359 | 1.506359 | Wed | 1.507359 | 1.511359 | 1.503359 | 0.008 | 1.46 | 1.6 | 1.532597 | 1.53 | 1.527205 | 1.58 | 1.48
2021-03-11 | 8:00 | 20210311A | 2021/3/11 8:00 | 1.526842 | 1.533842 | 1.531842 | 1.525842 | 1.527842 | 1.532842 | 1.530842 | 1.529842 | 1.528842 | Thu | 1.529842 | 1.533842 | 1.525842 | 0.008 | 1.46 | 1.6 | 1.532597 | 1.53 | 1.527205 | 1.58 | 1.48
2021-03-11 | 10:00 |  | 2021/3/11 10:00 | 1.522778 | 1.529778 | 1.527778 | 1.521778 | 1.523778 | 1.528778 | 1.526778 | 1.525778 | 1.524778 | Thu | 1.525778 | 1.529778 | 1.521778 | 0.008 | 1.46 | 1.6 | 1.532597 | 1.53 | 1.527205 | 1.58 | 1.48
2021-03-11 | 12:00 |  | 2021/3/11 12:00 | 1.505 | 1.512 | 1.51 | 1.504 | 1.506 | 1.511 | 1.509 | 1.508 | 1.507 | Thu | 1.508 | 1.512 | 1.504 | 0.008 | 1.46 | 1.6 | 1.532597 | 1.53 | 1.527205 | 1.58 | 1.48
2021-03-11 | 14:00 |  | 2021/3/11 14:00 | 1.505 | 1.512 | 1.51 | 1.504 | 1.506 | 1.511 | 1.509 | 1.508 | 1.507 | Thu | 1.508 | 1.512 | 1.504 | 0.008 | 1.46 | 1.6 | 1.532597 | 1.53 | 1.527205 | 1.58 | 1.48
2021-03-11 | 16:00 |  | 2021/3/11 16:00 | 1.506865 | 1.513865 | 1.511865 | 1.505865 | 1.507865 | 1.512865 | 1.510865 | 1.509865 | 1.508865 | Thu | 1.509865 | 1.513865 | 1.505865 | 0.008 | 1.46 | 1.6 | 1.532597 | 1.53 | 1.527205 | 1.58 | 1.48
2021-03-12 | 8:00 | 20210312B | 2021/3/12 8:00 | 1.52788 | 1.53488 | 1.53288 | 1.52688 | 1.52888 | 1.53388 | 1.53188 | 1.53088 | 1.52988 | Fri | 1.53088 | 1.53488 | 1.52688 | 0.008 | 1.46 | 1.6 | 1.532597 | 1.53 | 1.527205 | 1.58 | 1.48
2021-03-12 | 10:00 |  | 2021/3/12 10:00 | 1.520085 | 1.527085 | 1.525085 | 1.519085 | 1.521085 | 1.526085 | 1.524085 | 1.523085 | 1.522085 | Fri | 1.523085 | 1.527085 | 1.519085 | 0.008 | 1.46 | 1.6 | 1.532597 | 1.53 | 1.527205 | 1.58 | 1.48
2021-03-12 | 12:00 |  | 2021/3/12 12:00 | 1.511378 | 1.518378 | 1.516378 | 1.510378 | 1.512378 | 1.517378 | 1.515378 | 1.514378 | 1.513378 | Fri | 1.514378 | 1.518378 | 1.510378 | 0.008 | 1.46 | 1.6 | 1.532597 | 1.53 | 1.527205 | 1.58 | 1.48
2021-03-12 | 14:00 |  | 2021/3/12 14:00 | 1.511093 | 1.518093 | 1.516093 | 1.510093 | 1.512093 | 1.517093 | 1.515093 | 1.514093 | 1.513093 | Fri | 1.514093 | 1.518093 | 1.510093 | 0.008 | 1.46 | 1.6 | 1.532597 | 1.53 | 1.527205 | 1.58 | 1.48
2021-03-12 | 16:00 |  | 2021/3/12 16:00 | 1.520924 | 1.527924 | 1.525924 | 1.519924 | 1.521924 | 1.526924 | 1.524924 | 1.523924 | 1.522924 | Fri | 1.523924 | 1.527924 | 1.519924 | 0.008 | 1.46 | 1.6 | 1.532597 | 1.53 | 1.527205 | 1.58 | 1.48
2021-03-13 | 8:00 | 202103013B | 2021/3/13 8:00 | 1.546 | 1.553 | 1.551 | 1.545 | 1.547 | 1.552 | 1.55 | 1.549 | 1.548 | Mon | 1.549 | 1.553 | 1.545 | 0.008 | 1.46 | 1.6 | 1.532597 | 1.53 | 1.527205 | 1.58 | 1.48
2021-03-13 | 10:00 |  | 2021/3/13 10:00 | 1.515 | 1.522 | 1.52 | 1.514 | 1.516 | 1.521 | 1.519 | 1.518 | 1.517 | Mon | 1.518 | 1.522 | 1.514 | 0.008 | 1.46 | 1.6 | 1.532597 | 1.53 | 1.527205 | 1.58 | 1.48
2021-03-13 | 12:00 |  | 2021/3/13 12:00 | 1.507597 | 1.514597 | 1.512597 | 1.506597 | 1.508597 | 1.513597 | 1.511597 | 1.510597 | 1.509597 | Mon | 1.510597 | 1.514597 | 1.506597 | 0.008 | 1.46 | 1.6 | 1.532597 | 1.53 | 1.527205 | 1.58 | 1.48
2021-03-13 | 14:00 |  | 2021/3/13 14:00 | 1.510618 | 1.517618 | 1.515618 | 1.509618 | 1.511618 | 1.516618 | 1.514618 | 1.513618 | 1.512618 | Mon | 1.513618 | 1.517618 | 1.509618 | 0.008 | 1.46 | 1.6 | 1.532597 | 1.53 | 1.527205 | 1.58 | 1.48
2021-03-13 | 16:00 |  | 2021/3/13 16:00 | 1.524971 | 1.531971 | 1.529971 | 1.523971 | 1.525971 | 1.530971 | 1.528971 | 1.527971 | 1.526971 | Mon | 1.527971 | 1.531971 | 1.523971 | 0.008 | 1.46 | 1.6 | 1.532597 | 1.53 | 1.527205 | 1.58 | 1.48
2021-03-14 | 8:00 | 202103014B | 2021/3/14 8:00 | 1.50942 | 1.51642 | 1.51442 | 1.50842 | 1.51042 | 1.51542 | 1.51342 | 1.51242 | 1.51142 | Tue | 1.51242 | 1.51642 | 1.50842 | 0.008 | 1.46 | 1.6 | 1.532597 | 1.53 | 1.527205 | 1.58 | 1.48
2021-03-14 | 10:00 |  | 2021/3/14 10:00 | 1.505932 | 1.512932 | 1.510932 | 1.504932 | 1.506932 | 1.511932 | 1.509932 | 1.508932 | 1.507932 | Tue | 1.508932 | 1.512932 | 1.504932 | 0.008 | 1.46 | 1.6 | 1.532597 | 1.53 | 1.527205 | 1.58 | 1.48
2021-03-14 | 12:00 |  | 2021/3/14 12:00 | 1.505 | 1.512 | 1.51 | 1.504 | 1.506 | 1.511 | 1.509 | 1.508 | 1.507 | Tue | 1.508 | 1.512 | 1.504 | 0.008 | 1.46 | 1.6 | 1.532597 | 1.53 | 1.527205 | 1.58 | 1.48
2021-03-14 | 14:00 |  | 2021/3/14 14:00 | 1.505 | 1.512 | 1.51 | 1.504 | 1.506 | 1.511 | 1.509 | 1.508 | 1.507 | Tue | 1.508 | 1.512 | 1.504 | 0.008 | 1.46 | 1.6 | 1.532597 | 1.53 | 1.527205 | 1.58 | 1.48
2021-03-14 | 16:00 |  | 2021/3/14 16:00 | 1.507701 | 1.514701 | 1.512701 | 1.506701 | 1.508701 | 1.513701 | 1.511701 | 1.510701 | 1.509701 | Tue | 1.510701 | 1.514701 | 1.506701 | 0.008 | 1.46 | 1.6 | 1.532597 | 1.53 | 1.527205 | 1.58 | 1.48
2021-03-15 | 8:00 | 202103015B | 2021/3/15 8:00 | 1.516489 | 1.523489 | 1.521489 | 1.515489 | 1.517489 | 1.522489 | 1.520489 | 1.519489 | 1.518489 | Wed | 1.519489 | 1.523489 | 1.515489 | 0.008 | 1.46 | 1.6 | 1.532597 | 1.53 | 1.527205 | 1.58 | 1.48
2021-03-15 | 10:00 |  | 2021/3/15 10:00 | 1.512154 | 1.519154 | 1.517154 | 1.511154 | 1.513154 | 1.518154 | 1.516154 | 1.515154 | 1.514154 | Wed | 1.515154 | 1.519154 | 1.511154 | 0.008 | 1.46 | 1.6 | 1.532597 | 1.53 | 1.527205 | 1.58 | 1.48
2021-03-15 | 12:00 |  | 2021/3/15 12:00 | 1.505 | 1.512 | 1.51 | 1.504 | 1.506 | 1.511 | 1.509 | 1.508 | 1.507 | Wed | 1.508 | 1.512 | 1.504 | 0.008 | 1.46 | 1.6 | 1.532597 | 1.53 | 1.527205 | 1.58 | 1.48
2021-03-15 | 14:00 |  | 2021/3/15 14:00 | 1.520958 | 1.527958 | 1.525958 | 1.519958 | 1.521958 | 1.526958 | 1.524958 | 1.523958 | 1.522958 | Wed | 1.523958 | 1.527958 | 1.519958 | 0.008 | 1.46 | 1.6 | 1.532597 | 1.53 | 1.527205 | 1.58 | 1.48
2021-03-15 | 16:00 |  | 2021/3/15 16:00 | 1.508734 | 1.515734 | 1.513734 | 1.507734 | 1.509734 | 1.514734 | 1.512734 | 1.511734 | 1.510734 | Wed | 1.511734 | 1.515734 | 1.507734 | 0.008 | 1.46 | 1.6 | 1.532597 | 1.53 | 1.527205 | 1.58 | 1.48
2021-03-16 | 8:00 | 202103016B | 2021/3/16 8:00 | 1.525103 | 1.532103 | 1.530103 | 1.524103 | 1.526103 | 1.531103 | 1.529103 | 1.528103 | 1.527103 | Thu | 1.528103 | 1.532103 | 1.524103 | 0.008 | 1.46 | 1.6 | 1.532597 | 1.53 | 1.527205 | 1.58 | 1.48
2021-03-16 | 10:00 |  | 2021/3/16 10:00 | 1.535 | 1.542 | 1.54 | 1.534 | 1.536 | 1.541 | 1.539 | 1.538 | 1.537 | Thu | 1.538 | 1.542 | 1.534 | 0.008 | 1.46 | 1.6 | 1.532597 | 1.53 | 1.527205 | 1.58 | 1.48
2021-03-16 | 12:00 |  | 2021/3/16 12:00 | 1.506956 | 1.513956 | 1.511956 | 1.505956 | 1.507956 | 1.512956 | 1.510956 | 1.509956 | 1.508956 | Thu | 1.509956 | 1.513956 | 1.505956 | 0.008 | 1.46 | 1.6 | 1.532597 | 1.53 | 1.527205 | 1.58 | 1.48
2021-03-16 | 14:00 |  | 2021/3/16 14:00 | 1.514211 | 1.521211 | 1.519211 | 1.513211 | 1.515211 | 1.520211 | 1.518211 | 1.517211 | 1.516211 | Thu | 1.517211 | 1.521211 | 1.513211 | 0.008 | 1.46 | 1.6 | 1.532597 | 1.53 | 1.527205 | 1.58 | 1.48
2021-03-16 | 16:00 |  | 2021/3/16 16:00 | 1.515 | 1.522 | 1.52 | 1.514 | 1.516 | 1.521 | 1.519 | 1.518 | 1.517 | Thu | 1.518 | 1.522 | 1.514 | 0.008 | 1.46 | 1.6 | 1.532597 | 1.53 | 1.527205 | 1.58 | 1.48
2021-03-17 | 8:00 | 202103017B | 2021/3/17 8:00 | 1.513957 | 1.520957 | 1.518957 | 1.512957 | 1.514957 | 1.519957 | 1.517957 | 1.516957 | 1.515957 | Fri | 1.516957 | 1.520957 | 1.512957 | 0.008 | 1.46 | 1.6 | 1.532597 | 1.53 | 1.527205 | 1.58 | 1.48
2021-03-17 | 10:00 |  | 2021/3/17 10:00 | 1.506522 | 1.513522 | 1.511522 | 1.505522 | 1.507522 | 1.512522 | 1.510522 | 1.509522 | 1.508522 | Fri | 1.509522 | 1.513522 | 1.505522 | 0.008 | 1.46 | 1.6 | 1.532597 | 1.53 | 1.527205 | 1.58 | 1.48
2021-03-17 | 12:00 |  | 2021/3/17 12:00 | 1.515 | 1.522 | 1.52 | 1.514 | 1.516 | 1.521 | 1.519 | 1.518 | 1.517 | Fri | 1.518 | 1.522 | 1.514 | 0.008 | 1.46 | 1.6 | 1.532597 | 1.53 | 1.527205 | 1.58 | 1.48
2021-03-17 | 14:00 |  | 2021/3/17 14:00 | 1.505342 | 1.512342 | 1.510342 | 1.504342 | 1.506342 | 1.511342 | 1.509342 | 1.508342 | 1.507342 | Fri | 1.508342 | 1.512342 | 1.504342 | 0.008 | 1.46 | 1.6 | 1.532597 | 1.53 | 1.527205 | 1.58 | 1.48
2021-03-17 | 16:00 |  | 2021/3/17 16:00 | 1.526951 | 1.533951 | 1.531951 | 1.525951 | 1.527951 | 1.532951 | 1.530951 | 1.529951 | 1.528951 | Fri | 1.529951 | 1.533951 | 1.525951 | 0.008 | 1.46 | 1.6 | 1.532597 | 1.53 | 1.527205 | 1.58 | 1.48
2021-03-18 | 8:00 | 202103018B | 2021/3/18 8:00 | 1.545 | 1.552 | 1.55 | 1.544 | 1.546 | 1.551 | 1.549 | 1.548 | 1.547 | Mon | 1.548 | 1.552 | 1.544 | 0.008 | 1.46 | 1.6 | 1.532597 | 1.53 | 1.527205 | 1.58 | 1.48
2021-03-18 | 10:00 |  | 2021/3/18 10:00 | 1.535 | 1.542 | 1.54 | 1.534 | 1.536 | 1.541 | 1.539 | 1.538 | 1.537 | Mon | 1.538 | 1.542 | 1.534 | 0.008 | 1.46 | 1.6 | 1.532597 | 1.53 | 1.527205 | 1.58 | 1.48
2021-03-18 | 12:00 |  | 2021/3/18 12:00 | 1.516429 | 1.523429 | 1.521429 | 1.515429 | 1.517429 | 1.522429 | 1.520429 | 1.519429 | 1.518429 | Mon | 1.519429 | 1.523429 | 1.515429 | 0.008 | 1.46 | 1.6 | 1.532597 | 1.53 | 1.527205 | 1.58 | 1.48
2021-03-18 | 14:00 |  | 2021/3/18 14:00 | 1.52375 | 1.53075 | 1.52875 | 1.52275 | 1.52475 | 1.52975 | 1.52775 | 1.52675 | 1.52575 | Mon | 1.52675 | 1.53075 | 1.52275 | 0.008 | 1.46 | 1.6 | 1.532597 | 1.53 | 1.527205 | 1.58 | 1.48
2021-03-18 | 16:00 |  | 2021/3/18 16:00 | 1.505511 | 1.512511 | 1.510511 | 1.504511 | 1.506511 | 1.511511 | 1.509511 | 1.508511 | 1.507511 | Mon | 1.508511 | 1.512511 | 1.504511 | 0.008 | 1.46 | 1.6 | 1.532597 | 1.53 | 1.527205 | 1.58 | 1.48
2021-03-19 | 8:00 | 202103019B | 2021/3/19 8:00 | 1.515221 | 1.522221 | 1.520221 | 1.514221 | 1.516221 | 1.521221 | 1.519221 | 1.518221 | 1.517221 | Tue | 1.518221 | 1.522221 | 1.514221 | 0.008 | 1.46 | 1.6 | 1.532597 | 1.53 | 1.527205 | 1.58 | 1.48
2021-03-19 | 10:00 |  | 2021/3/19 10:00 | 1.506884 | 1.513884 | 1.511884 | 1.505884 | 1.507884 | 1.512884 | 1.510884 | 1.509884 | 1.508884 | Tue | 1.509884 | 1.513884 | 1.505884 | 0.008 | 1.46 | 1.6 | 1.532597 | 1.53 | 1.527205 | 1.58 | 1.48
2021-03-19 | 12:00 |  | 2021/3/19 12:00 | 1.512222 | 1.519222 | 1.517222 | 1.511222 | 1.513222 | 1.518222 | 1.516222 | 1.515222 | 1.514222 | Tue | 1.515222 | 1.519222 | 1.511222 | 0.008 | 1.46 | 1.6 | 1.532597 | 1.53 | 1.527205 | 1.58 | 1.48
2021-03-19 | 14:00 |  | 2021/3/19 14:00 | 1.506407 | 1.513407 | 1.511407 | 1.505407 | 1.507407 | 1.512407 | 1.510407 | 1.509407 | 1.508407 | Tue | 1.509407 | 1.513407 | 1.505407 | 0.008 | 1.46 | 1.6 | 1.532597 | 1.53 | 1.527205 | 1.58 | 1.48
2021-03-19 | 16:00 |  | 2021/3/19 16:00 | 1.52107 | 1.52807 | 1.52607 | 1.52007 | 1.52207 | 1.52707 | 1.52507 | 1.52407 | 1.52307 | Tue | 1.52407 | 1.52807 | 1.52007 | 0.008 | 1.46 | 1.6 | 1.532597 | 1.53 | 1.527205 | 1.58 | 1.48
2021-03-20 | 8:00 | 202103020B | 2021/3/20 8:00 | 1.519607 | 1.526607 | 1.524607 | 1.518607 | 1.520607 | 1.525607 | 1.523607 | 1.522607 | 1.521607 | Wed | 1.522607 | 1.526607 | 1.518607 | 0.008 | 1.46 | 1.6 | 1.532597 | 1.53 | 1.527205 | 1.58 | 1.48
2021-03-20 | 10:00 |  | 2021/3/20 10:00 | 1.535 | 1.542 | 1.54 | 1.534 | 1.536 | 1.541 | 1.539 | 1.538 | 1.537 | Wed | 1.538 | 1.542 | 1.534 | 0.008 | 1.46 | 1.6 | 1.532597 | 1.53 | 1.527205 | 1.58 | 1.48
2021-03-20 | 12:00 |  | 2021/3/20 12:00 | 1.506627 | 1.513627 | 1.511627 | 1.505627 | 1.507627 | 1.512627 | 1.510627 | 1.509627 | 1.508627 | Wed | 1.509627 | 1.513627 | 1.505627 | 0.008 | 1.46 | 1.6 | 1.532597 | 1.53 | 1.527205 | 1.58 | 1.48
2021-03-20 | 14:00 |  | 2021/3/20 14:00 | 1.523097 | 1.530097 | 1.528097 | 1.522097 | 1.524097 | 1.529097 | 1.527097 | 1.526097 | 1.525097 | Wed | 1.526097 | 1.530097 | 1.522097 | 0.008 | 1.46 | 1.6 | 1.532597 | 1.53 | 1.527205 | 1.58 | 1.48
2021-03-20 | 16:00 |  | 2021/3/20 16:00 | 1.514144 | 1.521144 | 1.519144 | 1.513144 | 1.515144 | 1.520144 | 1.518144 | 1.517144 | 1.516144 | Wed | 1.517144 | 1.521144 | 1.513144 | 0.008 | 1.46 | 1.6 | 1.532597 | 1.53 | 1.527205 | 1.58 | 1.48
2021-03-21 | 8:00 | 202103021B | 2021/3/21 8:00 | 1.518137 | 1.525137 | 1.523137 | 1.517137 | 1.519137 | 1.524137 | 1.522137 | 1.521137 | 1.520137 | Thu | 1.521137 | 1.525137 | 1.517137 | 0.008 | 1.46 | 1.6 | 1.532597 | 1.53 | 1.527205 | 1.58 | 1.48
2021-03-21 | 10:00 |  | 2021/3/21 10:00 | 1.509415 | 1.516415 | 1.514415 | 1.508415 | 1.510415 | 1.515415 | 1.513415 | 1.512415 | 1.511415 | Thu | 1.512415 | 1.516415 | 1.508415 | 0.008 | 1.46 | 1.6 | 1.532597 | 1.53 | 1.527205 | 1.58 | 1.48
2021-03-21 | 12:00 |  | 2021/3/21 12:00 | 1.504128 | 1.511128 | 1.509128 | 1.503128 | 1.505128 | 1.510128 | 1.508128 | 1.507128 | 1.506128 | Thu | 1.507128 | 1.511128 | 1.503128 | 0.008 | 1.46 | 1.6 | 1.532597 | 1.53 | 1.527205 | 1.58 | 1.48
2021-03-21 | 14:00 |  | 2021/3/21 14:00 | 1.514507 | 1.521507 | 1.519507 | 1.513507 | 1.515507 | 1.520507 | 1.518507 | 1.517507 | 1.516507 | Thu | 1.517507 | 1.521507 | 1.513507 | 0.008 | 1.46 | 1.6 | 1.532597 | 1.53 | 1.527205 | 1.58 | 1.48
2021-03-21 | 16:00 |  | 2021/3/21 16:00 | 1.535 | 1.542 | 1.54 | 1.534 | 1.536 | 1.541 | 1.539 | 1.538 | 1.537 | Thu | 1.538 | 1.542 | 1.534 | 0.008 | 1.46 | 1.6 | 1.532597 | 1.53 | 1.527205 | 1.58 | 1.48
2021-03-22 | 8:00 | 202103022B | 2021/3/22 8:00 | 1.52883 | 1.53583 | 1.53383 | 1.52783 | 1.52983 | 1.53483 | 1.53283 | 1.53183 | 1.53083 | Fri | 1.53183 | 1.53583 | 1.52783 | 0.008 | 1.46 | 1.6 | 1.532597 | 1.53 | 1.527205 | 1.58 | 1.48
2021-03-22 | 10:00 |  | 2021/3/22 10:00 | 1.524993 | 1.531993 | 1.529993 | 1.523993 | 1.525993 | 1.530993 | 1.528993 | 1.527993 | 1.526993 | Fri | 1.527993 | 1.531993 | 1.523993 | 0.008 | 1.46 | 1.6 | 1.532597 | 1.53 | 1.527205 | 1.58 | 1.48
2021-03-22 | 12:00 |  | 2021/3/22 12:00 | 1.510417 | 1.517417 | 1.515417 | 1.509417 | 1.511417 | 1.516417 | 1.514417 | 1.513417 | 1.512417 | Fri | 1.513417 | 1.517417 | 1.509417 | 0.008 | 1.46 | 1.6 | 1.532597 | 1.53 | 1.527205 | 1.58 | 1.48
2021-03-22 | 14:00 |  | 2021/3/22 14:00 | 1.510761 | 1.517761 | 1.515761 | 1.509761 | 1.511761 | 1.516761 | 1.514761 | 1.513761 | 1.512761 | Fri | 1.513761 | 1.517761 | 1.509761 | 0.008 | 1.46 | 1.6 | 1.532597 | 1.53 | 1.527205 | 1.58 | 1.48
2021-03-22 | 16:00 |  | 2021/3/22 16:00 | 1.514298 | 1.521298 | 1.519298 | 1.513298 | 1.515298 | 1.520298 | 1.518298 | 1.517298 | 1.516298 | Fri | 1.517298 | 1.521298 | 1.513298 | 0.008 | 1.46 | 1.6 | 1.532597 | 1.53 | 1.527205 | 1.58 | 1.48
2021-03-23 | 8:00 | 202103023B | 2021/3/23 8:00 | 1.554 | 1.561 | 1.559 | 1.553 | 1.555 | 1.56 | 1.558 | 1.557 | 1.556 | Mon | 1.557 | 1.561 | 1.553 | 0.008 | 1.46 | 1.6 | 1.532597 | 1.53 | 1.527205 | 1.58 | 1.48
2021-03-23 | 10:00 |  | 2021/3/23 10:00 | 1.506599 | 1.513599 | 1.511599 | 1.505599 | 1.507599 | 1.512599 | 1.510599 | 1.509599 | 1.508599 | Mon | 1.509599 | 1.513599 | 1.505599 | 0.008 | 1.46 | 1.6 | 1.532597 | 1.53 | 1.527205 | 1.58 | 1.48
2021-03-23 | 12:00 |  | 2021/3/23 12:00 | 1.51009 | 1.51709 | 1.51509 | 1.50909 | 1.51109 | 1.51609 | 1.51409 | 1.51309 | 1.51209 | Mon | 1.51309 | 1.51709 | 1.50909 | 0.008 | 1.46 | 1.6 | 1.532597 | 1.53 | 1.527205 | 1.58 | 1.48
2021-03-23 | 14:00 |  | 2021/3/23 14:00 | 1.507262 | 1.514262 | 1.512262 | 1.506262 | 1.508262 | 1.513262 | 1.511262 | 1.510262 | 1.509262 | Mon | 1.510262 | 1.514262 | 1.506262 | 0.008 | 1.46 | 1.6 | 1.532597 | 1.53 | 1.527205 | 1.58 | 1.48
2021-03-23 | 16:00 |  | 2021/3/23 16:00 | 1.518167 | 1.525167 | 1.523167 | 1.517167 | 1.519167 | 1.524167 | 1.522167 | 1.521167 | 1.520167 | Mon | 1.521167 | 1.525167 | 1.517167 | 0.008 | 1.46 | 1.6 | 1.532597 | 1.53 | 1.527205 | 1.58 | 1.48
2021-03-24 | 8:00 | 202103024B | 2021/3/24 8:00 | 1.509429 | 1.516429 | 1.514429 | 1.508429 | 1.510429 | 1.515429 | 1.513429 | 1.512429 | 1.511429 | Tue | 1.512429 | 1.516429 | 1.508429 | 0.008 | 1.46 | 1.6 | 1.532597 | 1.53 | 1.527205 | 1.58 | 1.48
2021-03-24 | 10:00 |  | 2021/3/24 10:00 | 1.506279 | 1.513279 | 1.511279 | 1.505279 | 1.507279 | 1.512279 | 1.510279 | 1.509279 | 1.508279 | Tue | 1.509279 | 1.513279 | 1.505279 | 0.008 | 1.46 | 1.6 | 1.532597 | 1.53 | 1.527205 | 1.58 | 1.48
2021-03-24 | 12:00 |  | 2021/3/24 12:00 | 1.525553 | 1.532553 | 1.530553 | 1.524553 | 1.526553 | 1.531553 | 1.529553 | 1.528553 | 1.527553 | Tue | 1.528553 | 1.532553 | 1.524553 | 0.008 | 1.46 | 1.6 | 1.532597 | 1.53 | 1.527205 | 1.58 | 1.48
2021-03-24 | 14:00 |  | 2021/3/24 14:00 | 1.535 | 1.542 | 1.54 | 1.534 | 1.536 | 1.541 | 1.539 | 1.538 | 1.537 | Tue | 1.538 | 1.542 | 1.534 | 0.008 | 1.46 | 1.6 | 1.532597 | 1.53 | 1.527205 | 1.58 | 1.48
2021-03-24 | 16:00 |  | 2021/3/24 16:00 | 1.509681 | 1.516681 | 1.514681 | 1.508681 | 1.510681 | 1.515681 | 1.513681 | 1.512681 | 1.511681 | Tue | 1.512681 | 1.516681 | 1.508681 | 0.008 | 1.46 | 1.6 | 1.532597 | 1.53 | 1.527205 | 1.58 | 1.48
2021-03-25 | 8:00 | 202103025B | 2021/3/25 8:00 | 1.515149 | 1.522149 | 1.520149 | 1.514149 | 1.516149 | 1.521149 | 1.519149 | 1.518149 | 1.517149 | Wed | 1.518149 | 1.522149 | 1.514149 | 0.008 | 1.46 | 1.6 | 1.532597 | 1.53 | 1.527205 | 1.58 | 1.48
2021-03-25 | 10:00 |  | 2021/3/25 10:00 | 1.515 | 1.522 | 1.52 | 1.514 | 1.516 | 1.521 | 1.519 | 1.518 | 1.517 | Wed | 1.518 | 1.522 | 1.514 | 0.008 | 1.46 | 1.6 | 1.532597 | 1.53 | 1.527205 | 1.58 | 1.48
2021-03-25 | 12:00 |  | 2021/3/25 12:00 | 1.515 | 1.522 | 1.52 | 1.514 | 1.516 | 1.521 | 1.519 | 1.518 | 1.517 | Wed | 1.518 | 1.522 | 1.514 | 0.008 | 1.46 | 1.6 | 1.532597 | 1.53 | 1.527205 | 1.58 | 1.48
2021-03-25 | 14:00 |  | 2021/3/25 14:00 | 1.508622 | 1.515622 | 1.513622 | 1.507622 | 1.509622 | 1.514622 | 1.512622 | 1.511622 | 1.510622 | Wed | 1.511622 | 1.515622 | 1.507622 | 0.008 | 1.46 | 1.6 | 1.532597 | 1.53 | 1.527205 | 1.58 | 1.48
2021-03-25 | 16:00 |  | 2021/3/25 16:00 | 1.527449 | 1.534449 | 1.532449 | 1.526449 | 1.528449 | 1.533449 | 1.531449 | 1.530449 | 1.529449 | Wed | 1.530449 | 1.534449 | 1.526449 | 0.008 | 1.46 | 1.6 | 1.532597 | 1.53 | 1.527205 | 1.58 | 1.48
2021-03-26 | 8:00 | 202103026B | 2021/3/26 8:00 | 1.521885 | 1.528885 | 1.526885 | 1.520885 | 1.522885 | 1.527885 | 1.525885 | 1.524885 | 1.523885 | Thu | 1.524885 | 1.528885 | 1.520885 | 0.008 | 1.46 | 1.6 | 1.532597 | 1.53 | 1.527205 | 1.58 | 1.48
2021-03-26 | 10:00 |  | 2021/3/26 10:00 | 1.515517 | 1.522517 | 1.520517 | 1.514517 | 1.516517 | 1.521517 | 1.519517 | 1.518517 | 1.517517 | Thu | 1.518517 | 1.522517 | 1.514517 | 0.008 | 1.46 | 1.6 | 1.532597 | 1.53 | 1.527205 | 1.58 | 1.48
2021-03-26 | 12:00 |  | 2021/3/26 12:00 | 1.535 | 1.542 | 1.54 | 1.534 | 1.536 | 1.541 | 1.539 | 1.538 | 1.537 | Thu | 1.538 | 1.542 | 1.534 | 0.008 | 1.46 | 1.6 | 1.532597 | 1.53 | 1.527205 | 1.58 | 1.48
2021-03-26 | 14:00 |  | 2021/3/26 14:00 | 1.515816 | 1.522816 | 1.520816 | 1.514816 | 1.516816 | 1.521816 | 1.519816 | 1.518816 | 1.517816 | Thu | 1.518816 | 1.522816 | 1.514816 | 0.008 | 1.46 | 1.6 | 1.532597 | 1.53 | 1.527205 | 1.58 | 1.48
2021-03-26 | 16:00 |  | 2021/3/26 16:00 | 1.511317 | 1.518317 | 1.516317 | 1.510317 | 1.512317 | 1.517317 | 1.515317 | 1.514317 | 1.513317 | Thu | 1.514317 | 1.518317 | 1.510317 | 0.008 | 1.46 | 1.6 | 1.532597 | 1.53 | 1.527205 | 1.58 | 1.48
2021-03-27 | 8:00 | 202103027B | 2021/3/27 8:00 | 1.519401 | 1.526401 | 1.524401 | 1.518401 | 1.520401 | 1.525401 | 1.523401 | 1.522401 | 1.521401 | Fri | 1.522401 | 1.526401 | 1.518401 | 0.008 | 1.46 | 1.6 | 1.532597 | 1.53 | 1.527205 | 1.58 | 1.48
2021-03-27 | 10:00 |  | 2021/3/27 10:00 | 1.511341 | 1.518341 | 1.516341 | 1.510341 | 1.512341 | 1.517341 | 1.515341 | 1.514341 | 1.513341 | Fri | 1.514341 | 1.518341 | 1.510341 | 0.008 | 1.46 | 1.6 | 1.532597 | 1.53 | 1.527205 | 1.58 | 1.48
2021-03-27 | 12:00 |  | 2021/3/27 12:00 | 1.514698 | 1.521698 | 1.519698 | 1.513698 | 1.515698 | 1.520698 | 1.518698 | 1.517698 | 1.516698 | Fri | 1.517698 | 1.521698 | 1.513698 | 0.008 | 1.46 | 1.6 | 1.532597 | 1.53 | 1.527205 | 1.58 | 1.48
2021-03-27 | 14:00 |  | 2021/3/27 14:00 | 1.525972 | 1.532972 | 1.530972 | 1.524972 | 1.526972 | 1.531972 | 1.529972 | 1.528972 | 1.527972 | Fri | 1.528972 | 1.532972 | 1.524972 | 0.008 | 1.46 | 1.6 | 1.532597 | 1.53 | 1.527205 | 1.58 | 1.48
2021-03-27 | 16:00 |  | 2021/3/27 16:00 | 1.520783 | 1.527783 | 1.525783 | 1.519783 | 1.521783 | 1.526783 | 1.524783 | 1.523783 | 1.522783 | Fri | 1.523783 | 1.527783 | 1.519783 | 0.008 | 1.46 | 1.6 | 1.532597 | 1.53 | 1.527205 | 1.58 | 1.48
2021-03-28 | 8:00 | 202103028B | 2021/3/28 8:00 | 1.555 | 1.562 | 1.56 | 1.554 | 1.556 | 1.561 | 1.559 | 1.558 | 1.557 | Mon | 1.558 | 1.562 | 1.554 | 0.008 | 1.46 | 1.6 | 1.532597 | 1.53 | 1.527205 | 1.58 | 1.48
2021-03-28 | 10:00 |  | 2021/3/28 10:00 | 1.513452 | 1.520452 | 1.518452 | 1.512452 | 1.514452 | 1.519452 | 1.517452 | 1.516452 | 1.515452 | Mon | 1.516452 | 1.520452 | 1.512452 | 0.008 | 1.46 | 1.6 | 1.532597 | 1.53 | 1.527205 | 1.58 | 1.48
2021-03-28 | 12:00 |  | 2021/3/28 12:00 | 1.515 | 1.522 | 1.52 | 1.514 | 1.516 | 1.521 | 1.519 | 1.518 | 1.517 | Mon | 1.518 | 1.522 | 1.514 | 0.008 | 1.46 | 1.6 | 1.532597 | 1.53 | 1.527205 | 1.58 | 1.48
2021-03-28 | 14:00 |  | 2021/3/28 14:00 | 1.51907 | 1.52607 | 1.52407 | 1.51807 | 1.52007 | 1.52507 | 1.52307 | 1.52207 | 1.52107 | Mon | 1.52207 | 1.52607 | 1.51807 | 0.008 | 1.46 | 1.6 | 1.532597 | 1.53 | 1.527205 | 1.58 | 1.48
2021-03-28 | 16:00 |  | 2021/3/28 16:00 | 1.52484 | 1.53184 | 1.52984 | 1.52384 | 1.52584 | 1.53084 | 1.52884 | 1.52784 | 1.52684 | Mon | 1.52784 | 1.53184 | 1.52384 | 0.008 | 1.46 | 1.6 | 1.532597 | 1.53 | 1.527205 | 1.58 | 1.48
2021-03-29 | 8:00 | 202103029B | 2021/3/29 8:00 | 1.515727 | 1.522727 | 1.520727 | 1.514727 | 1.516727 | 1.521727 | 1.519727 | 1.518727 | 1.517727 | Tue | 1.518727 | 1.522727 | 1.514727 | 0.008 | 1.46 | 1.6 | 1.532597 | 1.53 | 1.527205 | 1.58 | 1.48
2021-03-29 | 10:00 |  | 2021/3/29 10:00 | 1.513427 | 1.520427 | 1.518427 | 1.512427 | 1.514427 | 1.519427 | 1.517427 | 1.516427 | 1.515427 | Tue | 1.516427 | 1.520427 | 1.512427 | 0.008 | 1.46 | 1.6 | 1.532597 | 1.53 | 1.527205 | 1.58 | 1.48
2021-03-29 | 12:00 |  | 2021/3/29 12:00 | 1.518412 | 1.525412 | 1.523412 | 1.517412 | 1.519412 | 1.524412 | 1.522412 | 1.521412 | 1.520412 | Tue | 1.521412 | 1.525412 | 1.517412 | 0.008 | 1.46 | 1.6 | 1.532597 | 1.53 | 1.527205 | 1.58 | 1.48
2021-03-29 | 14:00 |  | 2021/3/29 14:00 | 1.511312 | 1.518312 | 1.516312 | 1.510312 | 1.512312 | 1.517312 | 1.515312 | 1.514312 | 1.513312 | Tue | 1.514312 | 1.518312 | 1.510312 | 0.008 | 1.46 | 1.6 | 1.532597 | 1.53 | 1.527205 | 1.58 | 1.48
2021-03-29 | 16:00 |  | 2021/3/29 16:00 | 1.535 | 1.542 | 1.54 | 1.534 | 1.536 | 1.541 | 1.539 | 1.538 | 1.537 | Tue | 1.538 | 1.542 | 1.534 | 0.008 | 1.46 | 1.6 | 1.532597 | 1.53 | 1.527205 | 1.58 | 1.48
2021-03-30 | 8:00 | 202103030B | 2021/3/30 8:00 | 1.515 | 1.522 | 1.52 | 1.514 | 1.516 | 1.521 | 1.519 | 1.518 | 1.517 | Wed | 1.518 | 1.522 | 1.514 | 0.008 | 1.46 | 1.6 | 1.532597 | 1.53 | 1.527205 | 1.58 | 1.48
2021-03-30 | 10:00 |  | 2021/3/30 10:00 | 1.50529 | 1.51229 | 1.51029 | 1.50429 | 1.50629 | 1.51129 | 1.50929 | 1.50829 | 1.50729 | Wed | 1.50829 | 1.51229 | 1.50429 | 0.008 | 1.46 | 1.6 | 1.532597 | 1.53 | 1.527205 | 1.58 | 1.48
2021-03-30 | 12:00 |  | 2021/3/30 12:00 | 1.515 | 1.522 | 1.52 | 1.514 | 1.516 | 1.521 | 1.519 | 1.518 | 1.517 | Wed | 1.518 | 1.522 | 1.514 | 0.008 | 1.46 | 1.6 | 1.532597 | 1.53 | 1.527205 | 1.58 | 1.48
2021-03-30 | 14:00 |  | 2021/3/30 14:00 | 1.51039 | 1.51739 | 1.51539 | 1.50939 | 1.51139 | 1.51639 | 1.51439 | 1.51339 | 1.51239 | Wed | 1.51339 | 1.51739 | 1.50939 | 0.008 | 1.46 | 1.6 | 1.532597 | 1.53 | 1.527205 | 1.58 | 1.48
2021-03-30 | 16:00 |  | 2021/3/30 16:00 | 1.505672 | 1.512672 | 1.510672 | 1.504672 | 1.506672 | 1.511672 | 1.509672 | 1.508672 | 1.507672 | Wed | 1.508672 | 1.512672 | 1.504672 | 0.008 | 1.46 | 1.6 | 1.532597 | 1.53 | 1.527205 | 1.58 | 1.48
|  |  | 平均値 | 1.526901 | 1.533901 | 1.531901 | 1.525901 | 1.527901 | 1.532901 | 1.530901 | 1.529901 | 1.528901 |  | 1.529901 |  |  | 0.008
|  |  | MAX | 1.576 | 1.583 | 1.581 | 1.575 | 1.577 | 1.582 | 1.58 | 1.579 | 1.578 | [5 empty] | 平均値 | 1.529901
|  |  | MIN | 1.490189 | 1.497189 | 1.495189 | 1.489189 | 1.46 | 1.496189 | 1.494189 | 1.493189 | 1.492189 |  | UCL | 1.532597 |  |  | σ | 0.01670001
|  |  | 標準偏差 | 0.01650347 | 0.01650347 | 0.01650347 | 0.01650347 | 0.01650347 | 0.01650347 | 0.01650347 | 0.01650347 | 0.01650347 |  | LCL | 1.527205 |  |  | 平均値＋３σ | 1.580001
|  |  | 工程能力指数Cp | 1.413844 | 1.413844 | 1.413844 | 1.413844 | 1.413844 | 1.413844 | 1.413844 | 1.413844 | 1.413844 | [5 empty] | 平均値-３σ | 1.479801
|  |  | Cpu | 1.476432 | 1.335048 | 1.375443 | 1.49663 | 1.456234 | 1.355245 | 1.395641 | 1.415839 | 1.436036
|  |  | Cpｌ | 1.351257 | 1.492641 | 1.452246 | 1.331059 | 1.371455 | 1.472444 | 1.432048 | 1.41185 | 1.391652
|  |  | Cpk | 1.351257 | 1.335048 | 1.375443 | 1.331059 | 1.371455 | 1.355245 | 1.395641 | 1.41185 | 1.391652
[19 empty] | n | A2 | D4 | D3
[19 empty] | 2 | 1.88 | 3.267 | 0
[19 empty] | 3 | 1.023 | 2.575 | 0
[19 empty] | 4 | 0.729 | 2.282 | 0
[19 empty] | 5 | 0.577 | 2.115 | 0
[19 empty] | 6 | 0.483 | 2.004 | 0
[19 empty] | 7 | 0.419 | 1.924 | 0.076
[19 empty] | 8 | 0.373 | 1.864 | 0.136
[19 empty] | 9 | 0.337 | 1.816 | 0.184
[19 empty] | 10 | 0.308 | 1.777 | 0.223
𝑥 ̿
𝑅 ̅

## 8.B工程検査②
外観検査（抜取り検査品） | [6 empty] | 画像検査不良品
作業日 | ヒケ | キズ | バリ | 異物 | 判定 |  | ヒケ | キズ | バリ | 割れ | 付着異物 | その他
2020/4/1 8:00 | なし | なし | なし | なし | 適合
2020/4/2 8:00 | なし | なし | なし | なし | 適合
2020/4/3 8:00 | なし | なし | なし | なし | 適合
2020/4/4 8:00 | なし | なし | なし | なし | 適合
2020/4/5 8:00 | なし | なし | なし | なし | 適合
2020/4/6 8:00 | なし | なし | なし | なし | 適合
2020/4/7 8:00 | なし | なし | なし | なし | 適合
2020/4/8 8:00 | なし | なし | なし | なし | 適合
2020/4/9 8:00 | なし | なし | なし | なし | 適合
2020/4/10 8:00 | なし | なし | なし | なし | 適合
2020/4/11 8:00 | なし | なし | なし | なし | 適合
2020/4/12 8:00 | なし | なし | なし | なし | 適合
2020/4/13 8:00 | なし | なし | なし | なし | 適合
2020/4/14 8:00 | なし | なし | なし | なし | 適合
2020/4/15 8:00 | なし | なし | なし | なし | 適合
2020/4/16 8:00 | なし | なし | なし | なし | 適合
2020/4/17 8:00 | なし | なし | なし | なし | 適合
2020/4/18 8:00 | なし | なし | なし | なし | 適合
2020/4/19 8:00 | なし | なし | なし | なし | 適合 |  |  | 1
2020/4/20 8:00 | なし | なし | なし | なし | 適合 | [5 empty] | 1
2020/4/21 8:00 | なし | なし | なし | なし | 適合
2020/4/22 8:00 | なし | なし | なし | なし | 適合
2020/4/23 8:00 | なし | なし | なし | なし | 適合
2020/4/24 8:00 | なし | なし | なし | なし | 適合
2020/4/25 8:00 | なし | なし | なし | なし | 適合
2020/4/26 8:00 | なし | なし | なし | なし | 適合
2020/4/27 8:00 | なし | なし | なし | なし | 適合
2020/4/28 8:00 | なし | なし | なし | なし | 適合
2020/4/29 8:00 | なし | なし | なし | なし | 適合
2020/4/30 8:00 | なし | なし | なし | なし | 適合
2020/5/6 8:00 | なし | なし | なし | なし | 適合
2020/5/7 8:00 | なし | なし | なし | なし | 適合
2020/5/8 8:00 | なし | なし | なし | なし | 適合
2020/5/9 8:00 | なし | なし | なし | なし | 適合
2020/5/10 8:00 | なし | なし | なし | なし | 適合
2020/5/11 8:00 | なし | なし | なし | なし | 適合
2020/5/12 8:00 | なし | なし | なし | なし | 適合
2020/5/13 8:00 | なし | なし | なし | なし | 適合
2020/5/14 8:00 | なし | なし | なし | なし | 適合
2020/5/15 8:00 | なし | なし | なし | なし | 適合
2020/5/16 8:00 | なし | なし | なし | なし | 適合
2020/5/17 8:00 | なし | なし | なし | なし | 適合
2020/5/18 8:00 | なし | なし | なし | なし | 適合
2020/5/19 8:00 | なし | なし | なし | なし | 適合
2020/5/20 8:00 | なし | なし | なし | なし | 適合
2020/5/21 8:00 | なし | なし | なし | なし | 適合
2020/5/22 8:00 | なし | なし | なし | なし | 適合
2020/5/23 8:00 | なし | なし | なし | なし | 適合
2020/5/24 8:00 | なし | なし | なし | なし | 適合
2020/5/25 8:00 | なし | なし | なし | なし | 適合
2020/5/26 8:00 | なし | なし | なし | なし | 適合
2020/5/27 8:00 | なし | なし | なし | なし | 適合
2020/5/28 8:00 | なし | なし | なし | なし | 適合
2020/5/29 8:00 | なし | なし | なし | なし | 適合
2020/5/30 8:00 | なし | なし | なし | なし | 適合
2020/5/31 8:00 | なし | なし | なし | なし | 適合
2020/6/1 8:00 | なし | なし | なし | なし | 適合
2020/6/2 8:00 | なし | なし | なし | なし | 適合
2020/6/3 8:00 | なし | なし | なし | なし | 適合
2020/6/4 8:00 | なし | なし | なし | なし | 適合
2020/6/5 8:00 | なし | なし | なし | なし | 適合
2020/6/6 8:00 | なし | なし | なし | なし | 適合
2020/6/7 8:00 | なし | なし | なし | なし | 適合
2020/6/8 8:00 | なし | なし | なし | なし | 適合
2020/6/9 8:00 | なし | なし | なし | なし | 適合
2020/6/10 8:00 | なし | なし | なし | なし | 適合
2020/6/11 8:00 | なし | なし | なし | なし | 適合
2020/6/12 8:00 | なし | なし | なし | なし | 適合
2020/6/13 8:00 | なし | なし | なし | なし | 適合
2020/6/14 8:00 | なし | なし | なし | なし | 適合
2020/6/15 8:00 | なし | なし | なし | なし | 適合
2020/6/16 8:00 | なし | なし | なし | なし | 適合
2020/6/17 8:00 | なし | なし | なし | なし | 適合
2020/6/18 8:00 | なし | なし | なし | なし | 適合
2020/6/19 8:00 | なし | なし | なし | なし | 適合
2020/6/20 8:00 | なし | なし | なし | なし | 適合
2020/6/21 8:00 | なし | なし | なし | なし | 適合
2020/6/22 8:00 | なし | なし | なし | なし | 適合
2020/6/23 8:00 | なし | なし | なし | なし | 適合
2020/6/24 8:00 | なし | なし | なし | なし | 適合 |  |  | 1
2020/6/25 8:00 | なし | なし | なし | なし | 適合 | [5 empty] | 1
2020/6/26 8:00 | なし | なし | なし | なし | 適合
2020/6/27 8:00 | なし | なし | なし | なし | 適合
2020/6/28 8:00 | なし | なし | なし | なし | 適合
2020/6/29 8:00 | なし | なし | なし | なし | 適合
2020/6/30 8:00 | なし | なし | なし | なし | 適合
2020/7/1 8:00 | なし | なし | なし | なし | 適合
2020/7/2 8:00 | なし | なし | なし | なし | 適合
2020/7/3 8:00 | なし | なし | なし | なし | 適合
2020/7/4 8:00 | なし | なし | なし | なし | 適合
2020/7/5 8:00 | なし | なし | なし | なし | 適合
2020/7/6 8:00 | なし | なし | なし | なし | 適合
2020/7/7 8:00 | なし | なし | なし | なし | 適合
2020/7/8 8:00 | なし | なし | なし | なし | 適合
2020/7/9 8:00 | なし | なし | なし | なし | 適合
2020/7/10 8:00 | なし | なし | なし | なし | 適合
2020/7/11 8:00 | なし | なし | なし | なし | 適合
2020/7/12 8:00 | なし | なし | なし | なし | 適合
2020/7/13 8:00 | なし | なし | なし | なし | 適合
2020/7/14 8:00 | なし | なし | なし | なし | 適合
2020/7/15 8:00 | なし | なし | なし | なし | 適合
2020/7/16 8:00 | なし | なし | なし | なし | 適合
2020/7/17 8:00 | なし | なし | なし | なし | 適合
2020/7/18 8:00 | なし | なし | なし | なし | 適合
2020/7/19 8:00 | なし | なし | なし | なし | 適合
2020/7/20 8:00 | なし | なし | なし | なし | 適合
2020/7/21 8:00 | なし | なし | なし | なし | 適合
2020/7/22 8:00 | なし | なし | なし | なし | 適合
2020/7/23 8:00 | なし | なし | なし | なし | 適合
2020/7/24 8:00 | なし | なし | なし | なし | 適合
2020/7/25 8:00 | なし | なし | なし | なし | 適合
2020/7/26 8:00 | なし | なし | なし | なし | 適合
2020/7/27 8:00 | なし | なし | なし | なし | 適合
2020/7/28 8:00 | なし | なし | なし | なし | 適合
2020/7/29 8:00 | なし | なし | なし | なし | 適合
2020/7/30 8:00 | なし | なし | なし | なし | 適合
2020/7/31 8:00 | なし | なし | なし | なし | 適合
2020/8/1 8:00 | なし | なし | なし | なし | 適合
2020/8/2 8:00 | なし | なし | なし | なし | 適合
2020/8/3 8:00 | なし | なし | なし | なし | 適合
2020/8/4 8:00 | なし | なし | なし | なし | 適合
2020/8/5 8:00 | なし | なし | なし | なし | 適合
2020/8/6 8:00 | なし | なし | なし | なし | 適合
2020/8/7 8:00 | なし | なし | なし | なし | 適合
2020/8/8 8:00 | なし | なし | なし | なし | 適合
2020/8/14 8:00 | なし | なし | なし | なし | 適合
2020/8/15 8:00 | なし | なし | なし | なし | 適合
2020/8/16 8:00 | なし | なし | なし | なし | 適合
2020/8/17 8:00 | なし | なし | なし | なし | 適合
2020/8/18 8:00 | なし | なし | なし | なし | 適合
2020/8/19 8:00 | なし | なし | なし | なし | 適合
2020/8/20 8:00 | なし | なし | なし | なし | 適合
2020/8/21 8:00 | なし | なし | なし | なし | 適合
2020/8/22 8:00 | なし | なし | なし | なし | 適合
2020/8/23 8:00 | なし | なし | なし | なし | 適合
2020/8/24 8:00 | なし | なし | なし | なし | 適合
2020/8/25 8:00 | なし | なし | なし | なし | 適合
2020/8/26 8:00 | なし | なし | なし | なし | 適合
2020/8/27 8:00 | なし | なし | なし | なし | 適合
2020/8/28 8:00 | なし | なし | なし | なし | 適合
2020/8/29 8:00 | なし | なし | なし | なし | 適合
2020/8/30 8:00 | なし | なし | なし | なし | 適合
2020/8/31 8:00 | なし | なし | なし | なし | 適合
2020/9/1 8:00 | なし | なし | なし | なし | 適合
2020/9/2 8:00 | なし | なし | なし | なし | 適合
2020/9/3 8:00 | なし | なし | なし | なし | 適合
2020/9/4 8:00 | なし | なし | なし | なし | 適合
2020/9/5 8:00 | なし | なし | なし | なし | 適合
2020/9/6 8:00 | なし | なし | なし | なし | 適合
2020/9/7 8:00 | なし | なし | なし | なし | 適合
2020/9/8 8:00 | なし | なし | なし | なし | 適合
2020/9/9 8:00 | なし | なし | なし | なし | 適合
2020/9/10 8:00 | なし | なし | なし | なし | 適合 |  |  | 1
2020/9/11 8:00 | なし | なし | なし | なし | 適合 | [5 empty] | 1
2020/9/12 8:00 | なし | なし | なし | なし | 適合
2020/9/13 8:00 | なし | なし | なし | なし | 適合
2020/9/14 8:00 | なし | なし | なし | なし | 適合
2020/9/15 8:00 | なし | なし | なし | なし | 適合
2020/9/16 8:00 | なし | なし | なし | なし | 適合
2020/9/17 8:00 | なし | なし | なし | なし | 適合
2020/9/18 8:00 | なし | なし | なし | なし | 適合
2020/9/19 8:00 | なし | なし | なし | なし | 適合
2020/9/20 8:00 | なし | なし | なし | なし | 適合
2020/9/21 8:00 | なし | なし | なし | なし | 適合
2020/9/22 8:00 | なし | なし | なし | なし | 適合
2020/9/23 8:00 | なし | なし | なし | なし | 適合
2020/9/24 8:00 | なし | なし | なし | なし | 適合
2020/9/25 8:00 | なし | なし | なし | なし | 適合
2020/9/26 8:00 | なし | なし | なし | なし | 適合
2020/9/27 8:00 | なし | なし | なし | なし | 適合
2020/9/28 8:00 | なし | なし | なし | なし | 適合
2020/9/29 8:00 | なし | なし | なし | なし | 適合
2020/9/30 8:00 | なし | なし | なし | なし | 適合
2020/10/1 8:00 | なし | なし | なし | なし | 適合
2020/10/2 8:00 | なし | なし | なし | なし | 適合
2020/10/3 8:00 | なし | なし | なし | なし | 適合 |  |  | 1
2020/10/4 8:00 | なし | なし | なし | なし | 適合 | [5 empty] | 1
2020/10/5 8:00 | なし | なし | なし | なし | 適合
2020/10/6 8:00 | なし | なし | なし | なし | 適合
2020/10/7 8:00 | なし | なし | なし | なし | 適合
2020/10/8 8:00 | なし | なし | なし | なし | 適合
2020/10/9 8:00 | なし | なし | なし | なし | 適合
2020/10/10 8:00 | なし | なし | なし | なし | 適合
2020/10/11 8:00 | なし | なし | なし | なし | 適合
2020/10/12 8:00 | なし | なし | なし | なし | 適合
2020/10/13 8:00 | なし | なし | なし | なし | 適合
2020/10/14 8:00 | なし | なし | なし | なし | 適合
2020/10/15 8:00 | なし | なし | なし | なし | 適合
2020/10/16 8:00 | なし | なし | なし | なし | 適合
2020/10/17 8:00 | なし | なし | なし | なし | 適合
2020/10/18 8:00 | なし | なし | なし | なし | 適合
2020/10/19 8:00 | なし | なし | なし | なし | 適合
2020/10/20 8:00 | なし | なし | なし | なし | 適合
2020/10/21 8:00 | なし | なし | なし | なし | 適合
2020/10/22 8:00 | なし | なし | なし | なし | 適合
2020/10/23 8:00 | なし | なし | なし | なし | 適合
2020/10/24 8:00 | なし | なし | なし | なし | 適合
2020/10/25 8:00 | なし | なし | なし | なし | 適合
2020/10/26 8:00 | なし | なし | なし | なし | 適合
2020/10/27 8:00 | なし | なし | なし | なし | 適合
2020/10/28 8:00 | なし | なし | なし | なし | 適合
2020/10/29 8:00 | なし | なし | なし | なし | 適合
2020/10/30 8:00 | なし | なし | なし | なし | 適合
2020/11/1 8:00 | なし | なし | なし | なし | 適合
2020/11/2 8:00 | なし | なし | なし | なし | 適合
2020/11/3 8:00 | なし | なし | なし | なし | 適合 |  |  |  |  | 1
2020/11/4 8:00 | なし | なし | なし | なし | 適合 | [5 empty] | 1
2020/11/5 8:00 | なし | なし | なし | なし | 適合
2020/11/6 8:00 | なし | なし | なし | なし | 適合
2020/11/7 8:00 | なし | なし | なし | なし | 適合
2020/11/8 8:00 | なし | なし | なし | なし | 適合
2020/11/9 8:00 | なし | なし | なし | なし | 適合
2020/11/10 8:00 | なし | なし | なし | なし | 適合
2020/11/11 8:00 | なし | なし | なし | なし | 適合
2020/11/12 8:00 | なし | なし | なし | なし | 適合
2020/11/13 8:00 | なし | なし | なし | なし | 適合
2020/11/14 8:00 | なし | なし | なし | なし | 適合
2020/11/15 8:00 | なし | なし | なし | なし | 適合
2020/11/16 8:00 | なし | なし | なし | なし | 適合
2020/11/17 8:00 | なし | なし | なし | なし | 適合
2020/11/18 8:00 | なし | なし | なし | なし | 適合
2020/11/19 8:00 | なし | なし | なし | なし | 適合
2020/11/20 8:00 | なし | なし | なし | なし | 適合
2020/11/21 8:00 | なし | なし | なし | なし | 適合
2020/11/22 8:00 | なし | なし | なし | なし | 適合
2020/11/23 8:00 | なし | なし | なし | なし | 適合
2020/11/24 8:00 | なし | なし | なし | なし | 適合
2020/11/25 8:00 | なし | なし | なし | なし | 適合
2020/11/26 8:00 | なし | なし | なし | なし | 適合
2020/11/27 8:00 | なし | なし | なし | なし | 適合
2020/11/28 8:00 | なし | なし | なし | なし | 適合
2020/11/29 8:00 | なし | なし | なし | なし | 適合
2020/11/30 8:00 | なし | なし | なし | なし | 適合
2020/12/1 8:00 | なし | なし | なし | なし | 適合
2020/12/2 8:00 | なし | なし | なし | なし | 適合
2020/12/3 8:00 | なし | なし | なし | なし | 適合
2020/12/4 8:00 | なし | なし | なし | なし | 適合
2020/12/5 8:00 | なし | なし | なし | なし | 適合
2020/12/6 8:00 | なし | なし | なし | なし | 適合
2020/12/7 8:00 | なし | なし | なし | なし | 適合
2020/12/8 8:00 | なし | なし | なし | なし | 適合
2020/12/9 8:00 | なし | なし | なし | なし | 適合
2020/12/10 8:00 | なし | なし | なし | なし | 適合
2020/12/11 8:00 | なし | なし | なし | なし | 適合
2020/12/12 8:00 | なし | なし | なし | なし | 適合
2020/12/13 8:00 | なし | なし | なし | なし | 適合
2020/12/14 8:00 | なし | なし | なし | なし | 適合
2020/12/15 8:00 | なし | なし | なし | なし | 適合
2020/12/16 8:00 | なし | なし | なし | なし | 適合
2020/12/17 8:00 | なし | なし | なし | なし | 適合
2020/12/18 8:00 | なし | なし | なし | なし | 適合
2020/12/19 8:00 | なし | なし | なし | なし | 適合
2020/12/20 8:00 | なし | なし | なし | なし | 適合
2020/12/21 8:00 | なし | なし | なし | なし | 適合
2020/12/22 8:00 | なし | なし | なし | なし | 適合
2020/12/23 8:00 | なし | なし | なし | なし | 適合
2020/12/24 8:00 | なし | なし | なし | なし | 適合
2020/12/25 8:00 | なし | なし | なし | なし | 適合
2020/12/26 8:00 | なし | なし | なし | なし | 適合
2020/12/27 8:00 | なし | なし | なし | なし | 適合
2021/1/6 8:00 | なし | なし | なし | なし | 適合
2021/1/7 8:00 | なし | なし | なし | なし | 適合
2021/1/8 8:00 | なし | なし | なし | なし | 適合
2021/1/9 8:00 | なし | なし | なし | なし | 適合 |  |  | 1
2021/1/10 8:00 | なし | なし | なし | なし | 適合 | [5 empty] | 1
2021/1/11 8:00 | なし | なし | なし | なし | 適合
2021/1/12 8:00 | なし | なし | なし | なし | 適合
2021/1/13 8:00 | なし | なし | なし | なし | 適合
2021/1/14 8:00 | なし | なし | なし | なし | 適合
2021/1/15 8:00 | なし | なし | なし | なし | 適合
2021/1/16 8:00 | なし | なし | なし | なし | 適合
2021/1/17 8:00 | なし | なし | なし | なし | 適合
2021/1/18 8:00 | なし | なし | なし | なし | 適合
2021/1/19 8:00 | なし | なし | なし | なし | 適合
2021/1/20 8:00 | なし | なし | なし | なし | 適合
2021/1/21 8:00 | なし | なし | なし | なし | 適合
2021/1/22 8:00 | なし | なし | なし | なし | 適合
2021/1/23 8:00 | なし | なし | なし | なし | 適合
2021/1/24 8:00 | なし | なし | なし | なし | 適合
2021/1/25 8:00 | なし | なし | なし | なし | 適合
2021/1/26 8:00 | なし | なし | なし | なし | 適合
2021/1/27 8:00 | なし | なし | なし | なし | 適合
2021/1/28 8:00 | なし | なし | なし | なし | 適合
2021/1/29 8:00 | なし | なし | なし | なし | 適合
2021/1/30 8:00 | なし | なし | なし | なし | 適合
2021/2/1 8:00 | なし | なし | なし | なし | 適合
2021/2/2 8:00 | なし | なし | なし | なし | 適合
2021/2/3 8:00 | なし | なし | なし | なし | 適合
2021/2/4 8:00 | なし | なし | なし | なし | 適合
2021/2/5 8:00 | なし | なし | なし | なし | 適合
2021/2/6 8:00 | なし | なし | なし | なし | 適合
2021/2/7 8:00 | なし | なし | なし | なし | 適合
2021/2/8 8:00 | なし | なし | なし | なし | 適合
2021/2/9 8:00 | なし | なし | なし | なし | 適合
2021/2/10 8:00 | なし | なし | なし | なし | 適合
2021/2/11 8:00 | なし | なし | なし | なし | 適合
2021/2/12 8:00 | なし | なし | なし | なし | 適合
2021/2/13 8:00 | なし | なし | なし | なし | 適合 |  |  |  |  | 1
2021/2/14 8:00 | なし | なし | なし | なし | 適合 | [5 empty] | 1
2021/2/15 8:00 | なし | なし | なし | なし | 適合
2021/2/16 8:00 | なし | なし | なし | なし | 適合
2021/2/17 8:00 | なし | なし | なし | なし | 適合
2021/2/18 8:00 | なし | なし | なし | なし | 適合
2021/2/19 8:00 | なし | なし | なし | なし | 適合
2021/2/20 8:00 | なし | なし | なし | なし | 適合
2021/2/21 8:00 | なし | なし | なし | なし | 適合
2021/2/22 8:00 | なし | なし | なし | なし | 適合
2021/2/23 8:00 | なし | なし | なし | なし | 適合
2021/2/24 8:00 | なし | なし | なし | なし | 適合
2021/2/25 8:00 | なし | なし | なし | なし | 適合
2021/2/26 8:00 | なし | なし | なし | なし | 適合
2021/2/27 8:00 | なし | なし | なし | なし | 適合
2021/2/28 8:00 | なし | なし | なし | なし | 適合
2021/3/1 8:00 | なし | なし | なし | なし | 適合
2021/3/2 8:00 | なし | なし | なし | なし | 適合
2021/3/3 8:00 | なし | なし | なし | なし | 適合
2021/3/4 8:00 | なし | なし | なし | なし | 適合
2021/3/5 8:00 | なし | なし | なし | なし | 適合
2021/3/6 8:00 | なし | なし | なし | なし | 適合
2021/3/7 8:00 | なし | なし | なし | なし | 適合
2021/3/8 8:00 | なし | なし | なし | なし | 適合
2021/3/9 8:00 | なし | なし | なし | なし | 適合
2021/3/10 8:00 | なし | なし | なし | なし | 適合
2021/3/11 8:00 | なし | なし | なし | なし | 適合
2021/3/12 8:00 | なし | なし | なし | なし | 適合
2021/3/13 8:00 | なし | なし | なし | なし | 適合
2021/3/14 8:00 | なし | なし | なし | なし | 適合
2021/3/15 8:00 | なし | なし | なし | なし | 適合
2021/3/16 8:00 | なし | なし | なし | なし | 適合
2021/3/17 8:00 | なし | なし | なし | なし | 適合
2021/3/18 8:00 | なし | なし | なし | なし | 適合
2021/3/19 8:00 | なし | なし | なし | なし | 適合
2021/3/20 8:00 | なし | なし | なし | なし | 適合
2021/3/21 8:00 | なし | なし | なし | なし | 適合
2021/3/22 8:00 | なし | なし | なし | なし | 適合
2021/3/23 8:00 | なし | なし | なし | なし | 適合
2021/3/24 8:00 | なし | なし | なし | なし | 適合
2021/3/25 8:00 | なし | なし | なし | なし | 適合
2021/3/26 8:00 | なし | なし | なし | なし | 適合
2021/3/27 8:00 | なし | なし | なし | なし | 適合
2021/3/28 8:00 | なし | なし | なし | なし | 適合
2021/3/29 8:00 | なし | なし | なし | なし | 適合
2021/3/30 8:00 | なし | なし | なし | なし | 適合
[6 empty] | 発生数 | 0 | 5 | 0 | 2 | 7 | 0
[8 empty] | 付着異物 | 7
[8 empty] | キズ | 5
[8 empty] | 割れ | 2
[8 empty] | バリ | 0
[8 empty] | ヒケ | 0
[8 empty] | その他 | 0

## 9.B日常点検記録
日常点検（Bライン）
作業日時 |  | 作業日 | ｼﾘﾝﾀﾞ温度 | 射出速度 | VP切替位置 | 保圧圧力 | 冷却時間 | 背圧 | 工場エアー圧 | 冷却水温 | ｼﾘﾝﾀﾞ温度 |  | 保圧圧力 |  | 背圧 |  | エアー圧 |  | 冷却水温
|  |  | ℃ | sec | mm | kgf | sec | kgf | Mpa | ℃ | 上限 | 下限 | 上限 | 下限 | 上限 | 下限 | 上限 | 下限 | 上限 | 下限
2020-04-01 | 8:00 | 2020/4/1 8:00 | 203 | 20 | 9 | 10.2766 | 25 | 10.1516 | 0.46 | 10.8 | 205 | 195 | 11 | 9 | 11 | 9 | 0.6 | 0.4 | 20 | 10
2020-04-02 | 8:00 | 2020/4/2 8:00 | 204 | 20 | 9 | 10.10105 | 25 | 10.27935 | 0.57 | 10.9 | 205 | 195 | 11 | 9 | 11 | 9 | 0.6 | 0.4 | 20 | 10
2020-04-03 | 8:00 | 2020/4/3 8:00 | 200 | 20 | 9 | 10.27511 | 25 | 10.2563 | 0.46 | 11 | 205 | 195 | 11 | 9 | 11 | 9 | 0.6 | 0.4 | 20 | 10
2020-04-04 | 8:00 | 2020/4/4 8:00 | 197 | 20 | 9 | 10.06669 | 25 | 10.05286 | 0.45 | 11.1 | 205 | 195 | 11 | 9 | 11 | 9 | 0.6 | 0.4 | 20 | 10
2020-04-05 | 8:00 | 2020/4/5 8:00 | 202 | 20 | 9 | 10.00742 | 25 | 10.26499 | 0.48 | 11.2 | 205 | 195 | 11 | 9 | 11 | 9 | 0.6 | 0.4 | 20 | 10
2020-04-06 | 8:00 | 2020/4/6 8:00 | 202 | 20 | 9 | 10.2063 | 25 | 10.00075 | 0.45 | 11.3 | 205 | 195 | 11 | 9 | 11 | 9 | 0.6 | 0.4 | 20 | 10
2020-04-07 | 8:00 | 2020/4/7 8:00 | 201 | 20 | 9 | 10.00149 | 25 | 10.1184 | 0.51 | 11.4 | 205 | 195 | 11 | 9 | 11 | 9 | 0.6 | 0.4 | 20 | 10
2020-04-08 | 8:00 | 2020/4/8 8:00 | 200 | 20 | 9 | 10.22417 | 25 | 10.11965 | 0.59 | 11.5 | 205 | 195 | 11 | 9 | 11 | 9 | 0.6 | 0.4 | 20 | 10
2020-04-09 | 8:00 | 2020/4/9 8:00 | 198 | 20 | 9 | 10.04768 | 25 | 10.15208 | 0.47 | 11.6 | 205 | 195 | 11 | 9 | 11 | 9 | 0.6 | 0.4 | 20 | 10
2020-04-10 | 8:00 | 2020/4/10 8:00 | 197 | 20 | 9 | 10.02524 | 25 | 10.14518 | 0.6 | 11.5 | 205 | 195 | 11 | 9 | 11 | 9 | 0.6 | 0.4 | 20 | 10
2020-04-11 | 8:00 | 2020/4/11 8:00 | 197 | 20 | 9 | 10.14955 | 25 | 10.26668 | 0.49 | 11.4 | 205 | 195 | 11 | 9 | 11 | 9 | 0.6 | 0.4 | 20 | 10
2020-04-12 | 8:00 | 2020/4/12 8:00 | 203 | 20 | 9 | 10.02884 | 25 | 10.28527 | 0.53 | 11.3 | 205 | 195 | 11 | 9 | 11 | 9 | 0.6 | 0.4 | 20 | 10
2020-04-13 | 8:00 | 2020/4/13 8:00 | 197 | 20 | 9 | 10.13206 | 25 | 10.29902 | 0.52 | 11.2 | 205 | 195 | 11 | 9 | 11 | 9 | 0.6 | 0.4 | 20 | 10
2020-04-14 | 8:00 | 2020/4/14 8:00 | 197 | 20 | 9 | 10.09658 | 25 | 10.21129 | 0.43 | 11.1 | 205 | 195 | 11 | 9 | 11 | 9 | 0.6 | 0.4 | 20 | 10
2020-04-15 | 8:00 | 2020/4/15 8:00 | 199 | 20 | 9 | 10.09923 | 25 | 10.3149 | 0.45 | 11.2 | 205 | 195 | 11 | 9 | 11 | 9 | 0.6 | 0.4 | 20 | 10
2020-04-16 | 8:00 | 2020/4/16 8:00 | 196 | 20 | 9 | 10.06783 | 25 | 10.08744 | 0.5 | 11.3 | 205 | 195 | 11 | 9 | 11 | 9 | 0.6 | 0.4 | 20 | 10
2020-04-17 | 8:00 | 2020/4/17 8:00 | 199 | 20 | 9 | 10.27267 | 25 | 10.24833 | 0.47 | 11.4 | 205 | 195 | 11 | 9 | 11 | 9 | 0.6 | 0.4 | 20 | 10
2020-04-18 | 8:00 | 2020/4/18 8:00 | 196 | 20 | 9 | 10.22654 | 25 | 10.30059 | 0.42 | 11.5 | 205 | 195 | 11 | 9 | 11 | 9 | 0.6 | 0.4 | 20 | 10
2020-04-19 | 8:00 | 2020/4/19 8:00 | 200 | 20 | 9 | 10.31689 | 25 | 10.08517 | 0.6 | 11.6 | 205 | 195 | 11 | 9 | 11 | 9 | 0.6 | 0.4 | 20 | 10
2020-04-20 | 8:00 | 2020/4/20 8:00 | 198 | 20 | 9 | 10.29818 | 25 | 10.13772 | 0.53 | 11.7 | 205 | 195 | 11 | 9 | 11 | 9 | 0.6 | 0.4 | 20 | 10
2020-04-21 | 8:00 | 2020/4/21 8:00 | 204 | 20 | 9 | 10.18833 | 25 | 10.20203 | 0.43 | 11.8 | 205 | 195 | 11 | 9 | 11 | 9 | 0.6 | 0.4 | 20 | 10
2020-04-22 | 8:00 | 2020/4/22 8:00 | 202 | 20 | 9 | 10.2001 | 25 | 10.06476 | 0.59 | 11.9 | 205 | 195 | 11 | 9 | 11 | 9 | 0.6 | 0.4 | 20 | 10
2020-04-23 | 8:00 | 2020/4/23 8:00 | 203 | 20 | 9 | 10.07795 | 25 | 10.14501 | 0.44 | 12 | 205 | 195 | 11 | 9 | 11 | 9 | 0.6 | 0.4 | 20 | 10
2020-04-24 | 8:00 | 2020/4/24 8:00 | 204 | 20 | 9 | 10.14072 | 25 | 10.00127 | 0.48 | 12.1 | 205 | 195 | 11 | 9 | 11 | 9 | 0.6 | 0.4 | 20 | 10
2020-04-25 | 8:00 | 2020/4/25 8:00 | 199 | 20 | 9 | 10.20715 | 25 | 10.25385 | 0.48 | 11 | 205 | 195 | 11 | 9 | 11 | 9 | 0.6 | 0.4 | 20 | 10
2020-04-26 | 8:00 | 2020/4/26 8:00 | 198 | 20 | 9 | 10.15656 | 25 | 10.27952 | 0.41 | 13.1 | 205 | 195 | 11 | 9 | 11 | 9 | 0.6 | 0.4 | 20 | 10
2020-04-27 | 8:00 | 2020/4/27 8:00 | 198 | 20 | 9 | 10.27006 | 25 | 10.16059 | 0.59 | 10 | 205 | 195 | 11 | 9 | 11 | 9 | 0.6 | 0.4 | 20 | 10
2020-04-28 | 8:00 | 2020/4/28 8:00 | 200 | 20 | 9 | 10.00791 | 25 | 10.27833 | 0.47 | 10.2 | 205 | 195 | 11 | 9 | 11 | 9 | 0.6 | 0.4 | 20 | 10
2020-04-29 | 8:00 | 2020/4/29 8:00 | 197 | 20 | 9 | 10.17868 | 25 | 10.08215 | 0.56 | 10 | 205 | 195 | 11 | 9 | 11 | 9 | 0.6 | 0.4 | 20 | 10
2020-04-30 | 8:00 | 2020/4/30 8:00 | 204 | 20 | 9 | 10.22394 | 25 | 10.27966 | 0.52 | 11.2 | 205 | 195 | 11 | 9 | 11 | 9 | 0.6 | 0.4 | 20 | 10
2020-05-06 | 8:00 | 2020/5/6 8:00 | 204 | 20 | 9 | 10.07119 | 25 | 10.09161 | 0.6 | 12 | 205 | 195 | 11 | 9 | 11 | 9 | 0.6 | 0.4 | 20 | 10
2020-05-07 | 8:00 | 2020/5/7 8:00 | 202 | 20 | 9 | 10.06678 | 25 | 10.28245 | 0.53 | 12.2 | 205 | 195 | 11 | 9 | 11 | 9 | 0.6 | 0.4 | 20 | 10
2020-05-08 | 8:00 | 2020/5/8 8:00 | 198 | 20 | 9 | 10.28512 | 25 | 10.04064 | 0.5 | 12 | 205 | 195 | 11 | 9 | 11 | 9 | 0.6 | 0.4 | 20 | 10
2020-05-09 | 8:00 | 2020/5/9 8:00 | 199 | 20 | 9 | 10.22225 | 25 | 10.12151 | 0.46 | 12 | 205 | 195 | 11 | 9 | 11 | 9 | 0.6 | 0.4 | 20 | 10
2020-05-10 | 8:00 | 2020/5/10 8:00 | 202 | 20 | 9 | 10.02108 | 25 | 10.2197 | 0.59 | 12 | 205 | 195 | 11 | 9 | 11 | 9 | 0.6 | 0.4 | 20 | 10
2020-05-11 | 8:00 | 2020/5/11 8:00 | 201 | 20 | 9 | 10.15401 | 25 | 10.15665 | 0.54 | 13 | 205 | 195 | 11 | 9 | 11 | 9 | 0.6 | 0.4 | 20 | 10
2020-05-12 | 8:00 | 2020/5/12 8:00 | 202 | 20 | 9 | 10.28035 | 25 | 10.05915 | 0.49 | 13 | 205 | 195 | 11 | 9 | 11 | 9 | 0.6 | 0.4 | 20 | 10
2020-05-13 | 8:00 | 2020/5/13 8:00 | 204 | 20 | 9 | 10.25028 | 25 | 10.13099 | 0.49 | 12 | 205 | 195 | 11 | 9 | 11 | 9 | 0.6 | 0.4 | 20 | 10
2020-05-14 | 8:00 | 2020/5/14 8:00 | 201 | 20 | 9 | 10.04554 | 25 | 10.10514 | 0.42 | 12 | 205 | 195 | 11 | 9 | 11 | 9 | 0.6 | 0.4 | 20 | 10
2020-05-15 | 8:00 | 2020/5/15 8:00 | 199 | 20 | 9 | 10.17799 | 25 | 10.15915 | 0.47 | 12 | 205 | 195 | 11 | 9 | 11 | 9 | 0.6 | 0.4 | 20 | 10
2020-05-16 | 8:00 | 2020/5/16 8:00 | 203 | 20 | 9 | 10.20788 | 25 | 10.18592 | 0.46 | 12 | 205 | 195 | 11 | 9 | 11 | 9 | 0.6 | 0.4 | 20 | 10
2020-05-17 | 8:00 | 2020/5/17 8:00 | 200 | 20 | 9 | 10.15456 | 25 | 10.26889 | 0.54 | 13 | 205 | 195 | 11 | 9 | 11 | 9 | 0.6 | 0.4 | 20 | 10
2020-05-18 | 8:00 | 2020/5/18 8:00 | 203 | 20 | 9 | 10.20314 | 25 | 10.17226 | 0.5 | 13 | 205 | 195 | 11 | 9 | 11 | 9 | 0.6 | 0.4 | 20 | 10
2020-05-19 | 8:00 | 2020/5/19 8:00 | 196 | 20 | 9 | 10.02181 | 25 | 10.28923 | 0.51 | 13 | 205 | 195 | 11 | 9 | 11 | 9 | 0.6 | 0.4 | 20 | 10
2020-05-20 | 8:00 | 2020/5/20 8:00 | 204 | 20 | 9 | 10.25647 | 25 | 10.12294 | 0.47 | 12 | 205 | 195 | 11 | 9 | 11 | 9 | 0.6 | 0.4 | 20 | 10
2020-05-21 | 8:00 | 2020/5/21 8:00 | 196 | 20 | 9 | 10.15946 | 25 | 10.16459 | 0.5 | 13 | 205 | 195 | 11 | 9 | 11 | 9 | 0.6 | 0.4 | 20 | 10
2020-05-22 | 8:00 | 2020/5/22 8:00 | 201 | 20 | 9 | 10.22895 | 25 | 10.09493 | 0.58 | 12 | 205 | 195 | 11 | 9 | 11 | 9 | 0.6 | 0.4 | 20 | 10
2020-05-23 | 8:00 | 2020/5/23 8:00 | 204 | 20 | 9 | 10.15191 | 25 | 10.0121 | 0.56 | 13 | 205 | 195 | 11 | 9 | 11 | 9 | 0.6 | 0.4 | 20 | 10
2020-05-24 | 8:00 | 2020/5/24 8:00 | 198 | 20 | 9 | 10.04471 | 25 | 10.13854 | 0.53 | 12 | 205 | 195 | 11 | 9 | 11 | 9 | 0.6 | 0.4 | 20 | 10
2020-05-25 | 8:00 | 2020/5/25 8:00 | 202 | 20 | 9 | 10.32349 | 25 | 10.26016 | 0.55 | 14 | 205 | 195 | 11 | 9 | 11 | 9 | 0.6 | 0.4 | 20 | 10
2020-05-26 | 8:00 | 2020/5/26 8:00 | 196 | 20 | 9 | 10.00462 | 25 | 10.11316 | 0.43 | 14 | 205 | 195 | 11 | 9 | 11 | 9 | 0.6 | 0.4 | 20 | 10
2020-05-27 | 8:00 | 2020/5/27 8:00 | 196 | 20 | 9 | 10.27549 | 25 | 10.31856 | 0.6 | 14 | 205 | 195 | 11 | 9 | 11 | 9 | 0.6 | 0.4 | 20 | 10
2020-05-28 | 8:00 | 2020/5/28 8:00 | 203 | 20 | 9 | 10.05287 | 25 | 10.29353 | 0.54 | 13 | 205 | 195 | 11 | 9 | 11 | 9 | 0.6 | 0.4 | 20 | 10
2020-05-29 | 8:00 | 2020/5/29 8:00 | 199 | 20 | 9 | 10.28998 | 25 | 10.23585 | 0.45 | 14 | 205 | 195 | 11 | 9 | 11 | 9 | 0.6 | 0.4 | 20 | 10
2020-05-30 | 8:00 | 2020/5/30 8:00 | 199 | 20 | 9 | 10.04128 | 25 | 10.25607 | 0.55 | 13 | 205 | 195 | 11 | 9 | 11 | 9 | 0.6 | 0.4 | 20 | 10
2020-05-31 | 8:00 | 2020/5/31 8:00 | 202 | 20 | 9 | 10.01013 | 25 | 10.23994 | 0.51 | 12 | 205 | 195 | 11 | 9 | 11 | 9 | 0.6 | 0.4 | 20 | 10
2020-06-01 | 8:00 | 2020/6/1 8:00 | 204 | 20 | 9 | 10.05937 | 25 | 10.00023 | 0.44 | 15 | 205 | 195 | 11 | 9 | 11 | 9 | 0.6 | 0.4 | 20 | 10
2020-06-02 | 8:00 | 2020/6/2 8:00 | 202 | 20 | 9 | 10.12153 | 25 | 10.14174 | 0.56 | 12 | 205 | 195 | 11 | 9 | 11 | 9 | 0.6 | 0.4 | 20 | 10
2020-06-03 | 8:00 | 2020/6/3 8:00 | 202 | 20 | 9 | 10.13535 | 25 | 10.19439 | 0.43 | 15 | 205 | 195 | 11 | 9 | 11 | 9 | 0.6 | 0.4 | 20 | 10
2020-06-04 | 8:00 | 2020/6/4 8:00 | 197 | 20 | 9 | 10.31451 | 25 | 10.03039 | 0.43 | 13 | 205 | 195 | 11 | 9 | 11 | 9 | 0.6 | 0.4 | 20 | 10
2020-06-05 | 8:00 | 2020/6/5 8:00 | 198 | 20 | 9 | 10.08517 | 25 | 10.31616 | 0.48 | 14 | 205 | 195 | 11 | 9 | 11 | 9 | 0.6 | 0.4 | 20 | 10
2020-06-06 | 8:00 | 2020/6/6 8:00 | 204 | 20 | 9 | 10.04181 | 25 | 10.02691 | 0.43 | 14 | 205 | 195 | 11 | 9 | 11 | 9 | 0.6 | 0.4 | 20 | 10
2020-06-07 | 8:00 | 2020/6/7 8:00 | 202 | 20 | 9 | 10.06444 | 25 | 10.0409 | 0.58 | 14 | 205 | 195 | 11 | 9 | 11 | 9 | 0.6 | 0.4 | 20 | 10
2020-06-08 | 8:00 | 2020/6/8 8:00 | 197 | 20 | 9 | 10.32889 | 25 | 10.2037 | 0.53 | 16 | 205 | 195 | 11 | 9 | 11 | 9 | 0.6 | 0.4 | 20 | 10
2020-06-09 | 8:00 | 2020/6/9 8:00 | 198 | 20 | 9 | 10.03812 | 25 | 10.30034 | 0.55 | 16 | 205 | 195 | 11 | 9 | 11 | 9 | 0.6 | 0.4 | 20 | 10
2020-06-10 | 8:00 | 2020/6/10 8:00 | 197 | 20 | 9 | 10.22568 | 25 | 10.09209 | 0.45 | 14 | 205 | 195 | 11 | 9 | 11 | 9 | 0.6 | 0.4 | 20 | 10
2020-06-11 | 8:00 | 2020/6/11 8:00 | 198 | 20 | 9 | 10.06904 | 25 | 10.17533 | 0.4 | 16 | 205 | 195 | 11 | 9 | 11 | 9 | 0.6 | 0.4 | 20 | 10
2020-06-12 | 8:00 | 2020/6/12 8:00 | 196 | 20 | 9 | 10.05259 | 25 | 10.1442 | 0.47 | 15 | 205 | 195 | 11 | 9 | 11 | 9 | 0.6 | 0.4 | 20 | 10
2020-06-13 | 8:00 | 2020/6/13 8:00 | 199 | 20 | 9 | 10.08279 | 25 | 10.31838 | 0.46 | 16 | 205 | 195 | 11 | 9 | 11 | 9 | 0.6 | 0.4 | 20 | 10
2020-06-14 | 8:00 | 2020/6/14 8:00 | 201 | 20 | 9 | 10.24499 | 25 | 10.21355 | 0.58 | 14 | 205 | 195 | 11 | 9 | 11 | 9 | 0.6 | 0.4 | 20 | 10
2020-06-15 | 8:00 | 2020/6/15 8:00 | 197 | 20 | 9 | 10.17585 | 25 | 10.30893 | 0.44 | 15 | 205 | 195 | 11 | 9 | 11 | 9 | 0.6 | 0.4 | 20 | 10
2020-06-16 | 8:00 | 2020/6/16 8:00 | 200 | 20 | 9 | 10.14625 | 25 | 10.06536 | 0.55 | 15 | 205 | 195 | 11 | 9 | 11 | 9 | 0.6 | 0.4 | 20 | 10
2020-06-17 | 8:00 | 2020/6/17 8:00 | 198 | 20 | 9 | 10.15021 | 25 | 10.03731 | 0.45 | 17 | 205 | 195 | 11 | 9 | 11 | 9 | 0.6 | 0.4 | 20 | 10
2020-06-18 | 8:00 | 2020/6/18 8:00 | 199 | 20 | 9 | 10.01609 | 25 | 10.2993 | 0.48 | 16 | 205 | 195 | 11 | 9 | 11 | 9 | 0.6 | 0.4 | 20 | 10
2020-06-19 | 8:00 | 2020/6/19 8:00 | 196 | 20 | 9 | 10.06788 | 25 | 10.11635 | 0.5 | 16 | 205 | 195 | 11 | 9 | 11 | 9 | 0.6 | 0.4 | 20 | 10
2020-06-20 | 8:00 | 2020/6/20 8:00 | 202 | 20 | 9 | 10.25111 | 25 | 10.0042 | 0.41 | 16 | 205 | 195 | 11 | 9 | 11 | 9 | 0.6 | 0.4 | 20 | 10
2020-06-21 | 8:00 | 2020/6/21 8:00 | 201 | 20 | 9 | 10.22117 | 25 | 10.2915 | 0.59 | 15 | 205 | 195 | 11 | 9 | 11 | 9 | 0.6 | 0.4 | 20 | 10
2020-06-22 | 8:00 | 2020/6/22 8:00 | 198 | 20 | 9 | 10.15997 | 25 | 10.03917 | 0.53 | 17 | 205 | 195 | 11 | 9 | 11 | 9 | 0.6 | 0.4 | 20 | 10
2020-06-23 | 8:00 | 2020/6/23 8:00 | 203 | 20 | 9 | 10.286 | 25 | 10.28457 | 0.58 | 15 | 205 | 195 | 11 | 9 | 11 | 9 | 0.6 | 0.4 | 20 | 10
2020-06-24 | 8:00 | 2020/6/24 8:00 | 198 | 20 | 9 | 10.20193 | 25 | 10.189 | 0.41 | 16 | 205 | 195 | 11 | 9 | 11 | 9 | 0.6 | 0.4 | 20 | 10
2020-06-25 | 8:00 | 2020/6/25 8:00 | 204 | 20 | 9 | 10.17772 | 25 | 10.02875 | 0.49 | 16 | 205 | 195 | 11 | 9 | 11 | 9 | 0.6 | 0.4 | 20 | 10
2020-06-26 | 8:00 | 2020/6/26 8:00 | 201 | 20 | 9 | 10.00036 | 25 | 10.07316 | 0.55 | 15 | 205 | 195 | 11 | 9 | 11 | 9 | 0.6 | 0.4 | 20 | 10
2020-06-27 | 8:00 | 2020/6/27 8:00 | 204 | 20 | 9 | 10.2583 | 25 | 10.32335 | 0.59 | 17 | 205 | 195 | 11 | 9 | 11 | 9 | 0.6 | 0.4 | 20 | 10
2020-06-28 | 8:00 | 2020/6/28 8:00 | 202 | 20 | 9 | 10.26151 | 25 | 10.25317 | 0.5 | 17 | 205 | 195 | 11 | 9 | 11 | 9 | 0.6 | 0.4 | 20 | 10
2020-06-29 | 8:00 | 2020/6/29 8:00 | 199 | 20 | 9 | 10.24687 | 25 | 10.20864 | 0.51 | 15 | 205 | 195 | 11 | 9 | 11 | 9 | 0.6 | 0.4 | 20 | 10
2020-06-30 | 8:00 | 2020/6/30 8:00 | 196 | 20 | 9 | 10.16455 | 25 | 10.13999 | 0.49 | 17 | 205 | 195 | 11 | 9 | 11 | 9 | 0.6 | 0.4 | 20 | 10
2020-07-01 | 8:00 | 2020/7/1 8:00 | 197 | 20 | 9 | 10.2614 | 25 | 10.0883 | 0.47 | 16 | 205 | 195 | 11 | 9 | 11 | 9 | 0.6 | 0.4 | 20 | 10
2020-07-02 | 8:00 | 2020/7/2 8:00 | 204 | 20 | 9 | 10.12928 | 25 | 10.05679 | 0.57 | 17 | 205 | 195 | 11 | 9 | 11 | 9 | 0.6 | 0.4 | 20 | 10
2020-07-03 | 8:00 | 2020/7/3 8:00 | 201 | 20 | 9 | 10.02038 | 25 | 10.17397 | 0.55 | 16 | 205 | 195 | 11 | 9 | 11 | 9 | 0.6 | 0.4 | 20 | 10
2020-07-04 | 8:00 | 2020/7/4 8:00 | 202 | 20 | 9 | 10.19874 | 25 | 10.02087 | 0.53 | 17 | 205 | 195 | 11 | 9 | 11 | 9 | 0.6 | 0.4 | 20 | 10
2020-07-05 | 8:00 | 2020/7/5 8:00 | 197 | 20 | 9 | 10.06326 | 25 | 10.01919 | 0.4 | 17 | 205 | 195 | 11 | 9 | 11 | 9 | 0.6 | 0.4 | 20 | 10
2020-07-06 | 8:00 | 2020/7/6 8:00 | 199 | 20 | 9 | 10.16148 | 25 | 10.19263 | 0.53 | 17 | 205 | 195 | 11 | 9 | 11 | 9 | 0.6 | 0.4 | 20 | 10
2020-07-07 | 8:00 | 2020/7/7 8:00 | 203 | 20 | 9 | 10.24426 | 25 | 10.1176 | 0.6 | 18 | 205 | 195 | 11 | 9 | 11 | 9 | 0.6 | 0.4 | 20 | 10
2020-07-08 | 8:00 | 2020/7/8 8:00 | 202 | 20 | 9 | 10.16223 | 25 | 10.16156 | 0.54 | 18 | 205 | 195 | 11 | 9 | 11 | 9 | 0.6 | 0.4 | 20 | 10
2020-07-09 | 8:00 | 2020/7/9 8:00 | 197 | 20 | 9 | 10.24152 | 25 | 10.20021 | 0.54 | 18 | 205 | 195 | 11 | 9 | 11 | 9 | 0.6 | 0.4 | 20 | 10
2020-07-10 | 8:00 | 2020/7/10 8:00 | 196 | 20 | 9 | 10.03028 | 25 | 10.06269 | 0.45 | 17 | 205 | 195 | 11 | 9 | 11 | 9 | 0.6 | 0.4 | 20 | 10
2020-07-11 | 8:00 | 2020/7/11 8:00 | 199 | 20 | 9 | 10.23819 | 25 | 10.21435 | 0.58 | 19 | 205 | 195 | 11 | 9 | 11 | 9 | 0.6 | 0.4 | 20 | 10
2020-07-12 | 8:00 | 2020/7/12 8:00 | 198 | 20 | 9 | 10.21123 | 25 | 10.08001 | 0.53 | 19 | 205 | 195 | 11 | 9 | 11 | 9 | 0.6 | 0.4 | 20 | 10
2020-07-13 | 8:00 | 2020/7/13 8:00 | 197 | 20 | 9 | 10.00998 | 25 | 10.11595 | 0.4 | 19 | 205 | 195 | 11 | 9 | 11 | 9 | 0.6 | 0.4 | 20 | 10
2020-07-14 | 8:00 | 2020/7/14 8:00 | 196 | 20 | 9 | 10.12576 | 25 | 10.12808 | 0.44 | 18 | 205 | 195 | 11 | 9 | 11 | 9 | 0.6 | 0.4 | 20 | 10
2020-07-15 | 8:00 | 2020/7/15 8:00 | 203 | 20 | 9 | 10.25448 | 25 | 10.04736 | 0.51 | 18 | 205 | 195 | 11 | 9 | 11 | 9 | 0.6 | 0.4 | 20 | 10
2020-07-16 | 8:00 | 2020/7/16 8:00 | 203 | 20 | 9 | 10.00219 | 25 | 10.16087 | 0.47 | 16 | 205 | 195 | 11 | 9 | 11 | 9 | 0.6 | 0.4 | 20 | 10
2020-07-17 | 8:00 | 2020/7/17 8:00 | 196 | 20 | 9 | 10.18791 | 25 | 10.07566 | 0.54 | 18 | 205 | 195 | 11 | 9 | 11 | 9 | 0.6 | 0.4 | 20 | 10
2020-07-18 | 8:00 | 2020/7/18 8:00 | 201 | 20 | 9 | 10.14393 | 25 | 10.31789 | 0.44 | 18 | 205 | 195 | 11 | 9 | 11 | 9 | 0.6 | 0.4 | 20 | 10
2020-07-19 | 8:00 | 2020/7/19 8:00 | 200 | 20 | 9 | 10.07067 | 25 | 10.14981 | 0.56 | 16 | 205 | 195 | 11 | 9 | 11 | 9 | 0.6 | 0.4 | 20 | 10
2020-07-20 | 8:00 | 2020/7/20 8:00 | 196 | 20 | 9 | 10.06087 | 25 | 10.23441 | 0.53 | 19 | 205 | 195 | 11 | 9 | 11 | 9 | 0.6 | 0.4 | 20 | 10
2020-07-21 | 8:00 | 2020/7/21 8:00 | 200 | 20 | 9 | 10.14473 | 25 | 10.31488 | 0.41 | 18 | 205 | 195 | 11 | 9 | 11 | 9 | 0.6 | 0.4 | 20 | 10
2020-07-22 | 8:00 | 2020/7/22 8:00 | 200 | 20 | 9 | 10.17476 | 25 | 10.14625 | 0.47 | 16 | 205 | 195 | 11 | 9 | 11 | 9 | 0.6 | 0.4 | 20 | 10
2020-07-23 | 8:00 | 2020/7/23 8:00 | 197 | 20 | 9 | 10.31878 | 25 | 10.19378 | 0.47 | 17 | 205 | 195 | 11 | 9 | 11 | 9 | 0.6 | 0.4 | 20 | 10
2020-07-24 | 8:00 | 2020/7/24 8:00 | 200 | 20 | 9 | 10.31117 | 25 | 10.24377 | 0.53 | 19 | 205 | 195 | 11 | 9 | 11 | 9 | 0.6 | 0.4 | 20 | 10
2020-07-25 | 8:00 | 2020/7/25 8:00 | 197 | 20 | 9 | 10.1406 | 25 | 10.17202 | 0.51 | 19 | 205 | 195 | 11 | 9 | 11 | 9 | 0.6 | 0.4 | 20 | 10
2020-07-26 | 8:00 | 2020/7/26 8:00 | 199 | 20 | 9 | 10.31021 | 25 | 10.0249 | 0.48 | 18 | 205 | 195 | 11 | 9 | 11 | 9 | 0.6 | 0.4 | 20 | 10
2020-07-27 | 8:00 | 2020/7/27 8:00 | 199 | 20 | 9 | 10.00379 | 25 | 10.17969 | 0.47 | 18 | 205 | 195 | 11 | 9 | 11 | 9 | 0.6 | 0.4 | 20 | 10
2020-07-28 | 8:00 | 2020/7/28 8:00 | 197 | 20 | 9 | 10.01957 | 25 | 10.01181 | 0.58 | 18 | 205 | 195 | 11 | 9 | 11 | 9 | 0.6 | 0.4 | 20 | 10
2020-07-29 | 8:00 | 2020/7/29 8:00 | 199 | 20 | 9 | 10.21757 | 25 | 10.23087 | 0.59 | 19 | 205 | 195 | 11 | 9 | 11 | 9 | 0.6 | 0.4 | 20 | 10
2020-07-30 | 8:00 | 2020/7/30 8:00 | 197 | 20 | 9 | 10.09522 | 25 | 10.07245 | 0.4 | 18 | 205 | 195 | 11 | 9 | 11 | 9 | 0.6 | 0.4 | 20 | 10
2020-07-31 | 8:00 | 2020/7/31 8:00 | 199 | 20 | 9 | 10.04772 | 25 | 10.19659 | 0.58 | 19 | 205 | 195 | 11 | 9 | 11 | 9 | 0.6 | 0.4 | 20 | 10
2020-08-01 | 8:00 | 2020/8/1 8:00 | 198 | 20 | 9 | 10.12658 | 25 | 10.13147 | 0.56 | 18 | 205 | 195 | 11 | 9 | 11 | 9 | 0.6 | 0.4 | 20 | 10
2020-08-02 | 8:00 | 2020/8/2 8:00 | 196 | 20 | 9 | 10.18123 | 25 | 10.07809 | 0.48 | 18 | 205 | 195 | 11 | 9 | 11 | 9 | 0.6 | 0.4 | 20 | 10
2020-08-03 | 8:00 | 2020/8/3 8:00 | 200 | 20 | 9 | 10.13384 | 25 | 10.11134 | 0.5 | 18 | 205 | 195 | 11 | 9 | 11 | 9 | 0.6 | 0.4 | 20 | 10
2020-08-04 | 8:00 | 2020/8/4 8:00 | 204 | 20 | 9 | 10.0239 | 25 | 10.2828 | 0.59 | 18 | 205 | 195 | 11 | 9 | 11 | 9 | 0.6 | 0.4 | 20 | 10
2020-08-05 | 8:00 | 2020/8/5 8:00 | 202 | 20 | 9 | 10.06067 | 25 | 10.19914 | 0.57 | 20 | 205 | 195 | 11 | 9 | 11 | 9 | 0.6 | 0.4 | 20 | 10
2020-08-06 | 8:00 | 2020/8/6 8:00 | 204 | 20 | 9 | 10.31902 | 25 | 10.30034 | 0.43 | 20 | 205 | 195 | 11 | 9 | 11 | 9 | 0.6 | 0.4 | 20 | 10
2020-08-07 | 8:00 | 2020/8/7 8:00 | 197 | 20 | 9 | 10.12467 | 25 | 10.28402 | 0.44 | 19 | 205 | 195 | 11 | 9 | 11 | 9 | 0.6 | 0.4 | 20 | 10
2020-08-08 | 8:00 | 2020/8/8 8:00 | 204 | 20 | 9 | 10.05117 | 25 | 10.15408 | 0.45 | 19 | 205 | 195 | 11 | 9 | 11 | 9 | 0.6 | 0.4 | 20 | 10
2020-08-14 | 8:00 | 2020/8/14 8:00 | 201 | 20 | 9 | 10.28435 | 25 | 10.29792 | 0.53 | 20 | 205 | 195 | 11 | 9 | 11 | 9 | 0.6 | 0.4 | 20 | 10
2020-08-15 | 8:00 | 2020/8/15 8:00 | 198 | 20 | 9 | 10.11722 | 25 | 10.08346 | 0.55 | 20 | 205 | 195 | 11 | 9 | 11 | 9 | 0.6 | 0.4 | 20 | 10
2020-08-16 | 8:00 | 2020/8/16 8:00 | 199 | 20 | 9 | 10.30591 | 25 | 10.32898 | 0.45 | 19 | 205 | 195 | 11 | 9 | 11 | 9 | 0.6 | 0.4 | 20 | 10
2020-08-17 | 8:00 | 2020/8/17 8:00 | 199 | 20 | 9 | 10.31441 | 25 | 10.28754 | 0.58 | 19 | 205 | 195 | 11 | 9 | 11 | 9 | 0.6 | 0.4 | 20 | 10
2020-08-18 | 8:00 | 2020/8/18 8:00 | 197 | 20 | 9 | 10.23698 | 25 | 10.27519 | 0.44 | 20 | 205 | 195 | 11 | 9 | 11 | 9 | 0.6 | 0.4 | 20 | 10
2020-08-19 | 8:00 | 2020/8/19 8:00 | 202 | 20 | 9 | 10.01058 | 25 | 10.2479 | 0.57 | 19 | 205 | 195 | 11 | 9 | 11 | 9 | 0.6 | 0.4 | 20 | 10
2020-08-20 | 8:00 | 2020/8/20 8:00 | 196 | 20 | 9 | 10.25014 | 25 | 10.28607 | 0.6 | 20 | 205 | 195 | 11 | 9 | 11 | 9 | 0.6 | 0.4 | 20 | 10
2020-08-21 | 8:00 | 2020/8/21 8:00 | 201 | 20 | 9 | 10.05822 | 25 | 10.23452 | 0.53 | 19 | 205 | 195 | 11 | 9 | 11 | 9 | 0.6 | 0.4 | 20 | 10
2020-08-22 | 8:00 | 2020/8/22 8:00 | 200 | 20 | 9 | 10.23679 | 25 | 10.31546 | 0.46 | 19 | 205 | 195 | 11 | 9 | 11 | 9 | 0.6 | 0.4 | 20 | 10
2020-08-23 | 8:00 | 2020/8/23 8:00 | 202 | 20 | 9 | 10.223 | 25 | 10.07199 | 0.4 | 20 | 205 | 195 | 11 | 9 | 11 | 9 | 0.6 | 0.4 | 20 | 10
2020-08-24 | 8:00 | 2020/8/24 8:00 | 201 | 20 | 9 | 10.19103 | 25 | 10.11881 | 0.41 | 20 | 205 | 195 | 11 | 9 | 11 | 9 | 0.6 | 0.4 | 20 | 10
2020-08-25 | 8:00 | 2020/8/25 8:00 | 197 | 20 | 9 | 10.19586 | 25 | 10.32973 | 0.51 | 19 | 205 | 195 | 11 | 9 | 11 | 9 | 0.6 | 0.4 | 20 | 10
2020-08-26 | 8:00 | 2020/8/26 8:00 | 196 | 20 | 9 | 10.22939 | 25 | 10.13739 | 0.55 | 20 | 205 | 195 | 11 | 9 | 11 | 9 | 0.6 | 0.4 | 20 | 10
2020-08-27 | 8:00 | 2020/8/27 8:00 | 199 | 20 | 9 | 10.07237 | 25 | 10.1645 | 0.41 | 19 | 205 | 195 | 11 | 9 | 11 | 9 | 0.6 | 0.4 | 20 | 10
2020-08-28 | 8:00 | 2020/8/28 8:00 | 196 | 20 | 9 | 10.22339 | 25 | 10.26715 | 0.51 | 19 | 205 | 195 | 11 | 9 | 11 | 9 | 0.6 | 0.4 | 20 | 10
2020-08-29 | 8:00 | 2020/8/29 8:00 | 203 | 20 | 9 | 10.01929 | 25 | 10.24712 | 0.55 | 20 | 205 | 195 | 11 | 9 | 11 | 9 | 0.6 | 0.4 | 20 | 10
2020-08-30 | 8:00 | 2020/8/30 8:00 | 197 | 20 | 9 | 10.00993 | 25 | 10.28587 | 0.48 | 19 | 205 | 195 | 11 | 9 | 11 | 9 | 0.6 | 0.4 | 20 | 10
2020-08-31 | 8:00 | 2020/8/31 8:00 | 200 | 20 | 9 | 10.1197 | 25 | 10.02188 | 0.46 | 19 | 205 | 195 | 11 | 9 | 11 | 9 | 0.6 | 0.4 | 20 | 10
2020-09-01 | 8:00 | 2020/9/1 8:00 | 201 | 20 | 9 | 10.07247 | 25 | 10.00304 | 0.57 | 20 | 205 | 195 | 11 | 9 | 11 | 9 | 0.6 | 0.4 | 20 | 10
2020-09-02 | 8:00 | 2020/9/2 8:00 | 203 | 20 | 9 | 10.02531 | 25 | 10.12587 | 0.4 | 20 | 205 | 195 | 11 | 9 | 11 | 9 | 0.6 | 0.4 | 20 | 10
2020-09-03 | 8:00 | 2020/9/3 8:00 | 199 | 20 | 9 | 10.29351 | 25 | 10.08154 | 0.58 | 19 | 205 | 195 | 11 | 9 | 11 | 9 | 0.6 | 0.4 | 20 | 10
2020-09-04 | 8:00 | 2020/9/4 8:00 | 202 | 20 | 9 | 10.02531 | 25 | 10.0174 | 0.57 | 18 | 205 | 195 | 11 | 9 | 11 | 9 | 0.6 | 0.4 | 20 | 10
2020-09-05 | 8:00 | 2020/9/5 8:00 | 199 | 20 | 9 | 10.32502 | 25 | 10.00993 | 0.53 | 18 | 205 | 195 | 11 | 9 | 11 | 9 | 0.6 | 0.4 | 20 | 10
2020-09-06 | 8:00 | 2020/9/6 8:00 | 201 | 20 | 9 | 10.26442 | 25 | 10.18222 | 0.58 | 20 | 205 | 195 | 11 | 9 | 11 | 9 | 0.6 | 0.4 | 20 | 10
2020-09-07 | 8:00 | 2020/9/7 8:00 | 204 | 20 | 9 | 10.13081 | 25 | 10.29568 | 0.43 | 20 | 205 | 195 | 11 | 9 | 11 | 9 | 0.6 | 0.4 | 20 | 10
2020-09-08 | 8:00 | 2020/9/8 8:00 | 204 | 20 | 9 | 10.16413 | 25 | 10.11909 | 0.44 | 19 | 205 | 195 | 11 | 9 | 11 | 9 | 0.6 | 0.4 | 20 | 10
2020-09-09 | 8:00 | 2020/9/9 8:00 | 199 | 20 | 9 | 10.31669 | 25 | 10.30903 | 0.53 | 19 | 205 | 195 | 11 | 9 | 11 | 9 | 0.6 | 0.4 | 20 | 10
2020-09-10 | 8:00 | 2020/9/10 8:00 | 198 | 20 | 9 | 10.12458 | 25 | 10.04669 | 0.46 | 18 | 205 | 195 | 11 | 9 | 11 | 9 | 0.6 | 0.4 | 20 | 10
2020-09-11 | 8:00 | 2020/9/11 8:00 | 199 | 20 | 9 | 10.31255 | 25 | 10.15513 | 0.46 | 18 | 205 | 195 | 11 | 9 | 11 | 9 | 0.6 | 0.4 | 20 | 10
2020-09-12 | 8:00 | 2020/9/12 8:00 | 198 | 20 | 9 | 10.3131 | 25 | 10.0947 | 0.6 | 19 | 205 | 195 | 11 | 9 | 11 | 9 | 0.6 | 0.4 | 20 | 10
2020-09-13 | 8:00 | 2020/9/13 8:00 | 196 | 20 | 9 | 10.22654 | 25 | 10.26161 | 0.53 | 19 | 205 | 195 | 11 | 9 | 11 | 9 | 0.6 | 0.4 | 20 | 10
2020-09-14 | 8:00 | 2020/9/14 8:00 | 198 | 20 | 9 | 10.03153 | 25 | 10.10089 | 0.42 | 18 | 205 | 195 | 11 | 9 | 11 | 9 | 0.6 | 0.4 | 20 | 10
2020-09-15 | 8:00 | 2020/9/15 8:00 | 199 | 20 | 9 | 10.00566 | 25 | 10.09555 | 0.44 | 18 | 205 | 195 | 11 | 9 | 11 | 9 | 0.6 | 0.4 | 20 | 10
2020-09-16 | 8:00 | 2020/9/16 8:00 | 198 | 20 | 9 | 10.24949 | 25 | 10.00904 | 0.6 | 18 | 205 | 195 | 11 | 9 | 11 | 9 | 0.6 | 0.4 | 20 | 10
2020-09-17 | 8:00 | 2020/9/17 8:00 | 198 | 20 | 9 | 10.16407 | 25 | 10.18659 | 0.55 | 19 | 205 | 195 | 11 | 9 | 11 | 9 | 0.6 | 0.4 | 20 | 10
2020-09-18 | 8:00 | 2020/9/18 8:00 | 200 | 20 | 9 | 10.03316 | 25 | 10.2311 | 0.43 | 19 | 205 | 195 | 11 | 9 | 11 | 9 | 0.6 | 0.4 | 20 | 10
2020-09-19 | 8:00 | 2020/9/19 8:00 | 198 | 20 | 9 | 10.31053 | 25 | 10.13827 | 0.47 | 19 | 205 | 195 | 11 | 9 | 11 | 9 | 0.6 | 0.4 | 20 | 10
2020-09-20 | 8:00 | 2020/9/20 8:00 | 201 | 20 | 9 | 10.04401 | 25 | 10.29692 | 0.52 | 19 | 205 | 195 | 11 | 9 | 11 | 9 | 0.6 | 0.4 | 20 | 10
2020-09-21 | 8:00 | 2020/9/21 8:00 | 203 | 20 | 9 | 10.03789 | 25 | 10.03243 | 0.51 | 19 | 205 | 195 | 11 | 9 | 11 | 9 | 0.6 | 0.4 | 20 | 10
2020-09-22 | 8:00 | 2020/9/22 8:00 | 202 | 20 | 9 | 10.1716 | 25 | 10.01461 | 0.46 | 19 | 205 | 195 | 11 | 9 | 11 | 9 | 0.6 | 0.4 | 20 | 10
2020-09-23 | 8:00 | 2020/9/23 8:00 | 202 | 20 | 9 | 10.20291 | 25 | 10.02846 | 0.53 | 19 | 205 | 195 | 11 | 9 | 11 | 9 | 0.6 | 0.4 | 20 | 10
2020-09-24 | 8:00 | 2020/9/24 8:00 | 203 | 20 | 9 | 10.31924 | 25 | 10.01643 | 0.53 | 18 | 205 | 195 | 11 | 9 | 11 | 9 | 0.6 | 0.4 | 20 | 10
2020-09-25 | 8:00 | 2020/9/25 8:00 | 200 | 20 | 9 | 10.14755 | 25 | 10.21276 | 0.56 | 18 | 205 | 195 | 11 | 9 | 11 | 9 | 0.6 | 0.4 | 20 | 10
2020-09-26 | 8:00 | 2020/9/26 8:00 | 198 | 20 | 9 | 10.09068 | 25 | 10.03146 | 0.49 | 19 | 205 | 195 | 11 | 9 | 11 | 9 | 0.6 | 0.4 | 20 | 10
2020-09-27 | 8:00 | 2020/9/27 8:00 | 199 | 20 | 9 | 10.32032 | 25 | 10.26434 | 0.42 | 18 | 205 | 195 | 11 | 9 | 11 | 9 | 0.6 | 0.4 | 20 | 10
2020-09-28 | 8:00 | 2020/9/28 8:00 | 200 | 20 | 9 | 10.22494 | 25 | 10.17905 | 0.6 | 18 | 205 | 195 | 11 | 9 | 11 | 9 | 0.6 | 0.4 | 20 | 10
2020-09-29 | 8:00 | 2020/9/29 8:00 | 197 | 20 | 9 | 10.05696 | 25 | 10.25184 | 0.46 | 16 | 205 | 195 | 11 | 9 | 11 | 9 | 0.6 | 0.4 | 20 | 10
2020-09-30 | 8:00 | 2020/9/30 8:00 | 196 | 20 | 9 | 10.14342 | 25 | 10.02423 | 0.59 | 19 | 205 | 195 | 11 | 9 | 11 | 9 | 0.6 | 0.4 | 20 | 10
2020-10-01 | 8:00 | 2020/10/1 8:00 | 199 | 20 | 9 | 10.18873 | 25 | 10.19924 | 0.43 | 18 | 205 | 195 | 11 | 9 | 11 | 9 | 0.6 | 0.4 | 20 | 10
2020-10-02 | 8:00 | 2020/10/2 8:00 | 201 | 20 | 9 | 10.19164 | 25 | 10.01174 | 0.6 | 16 | 205 | 195 | 11 | 9 | 11 | 9 | 0.6 | 0.4 | 20 | 10
2020-10-03 | 8:00 | 2020/10/3 8:00 | 198 | 20 | 9 | 10.20823 | 25 | 10.0525 | 0.47 | 16 | 205 | 195 | 11 | 9 | 11 | 9 | 0.6 | 0.4 | 20 | 10
2020-10-04 | 8:00 | 2020/10/4 8:00 | 198 | 20 | 9 | 10.05489 | 25 | 10.12198 | 0.56 | 18 | 205 | 195 | 11 | 9 | 11 | 9 | 0.6 | 0.4 | 20 | 10
2020-10-05 | 8:00 | 2020/10/5 8:00 | 200 | 20 | 9 | 10.11403 | 25 | 10.18416 | 0.41 | 16 | 205 | 195 | 11 | 9 | 11 | 9 | 0.6 | 0.4 | 20 | 10
2020-10-06 | 8:00 | 2020/10/6 8:00 | 203 | 20 | 9 | 10.31622 | 25 | 10.24177 | 0.5 | 18 | 205 | 195 | 11 | 9 | 11 | 9 | 0.6 | 0.4 | 20 | 10
2020-10-07 | 8:00 | 2020/10/7 8:00 | 204 | 20 | 9 | 10.22958 | 25 | 10.26942 | 0.59 | 18 | 205 | 195 | 11 | 9 | 11 | 9 | 0.6 | 0.4 | 20 | 10
2020-10-08 | 8:00 | 2020/10/8 8:00 | 202 | 20 | 9 | 10.00351 | 25 | 10.16063 | 0.5 | 18 | 205 | 195 | 11 | 9 | 11 | 9 | 0.6 | 0.4 | 20 | 10
2020-10-09 | 8:00 | 2020/10/9 8:00 | 202 | 20 | 9 | 10.32136 | 25 | 10.27356 | 0.59 | 18 | 205 | 195 | 11 | 9 | 11 | 9 | 0.6 | 0.4 | 20 | 10
2020-10-10 | 8:00 | 2020/10/10 8:00 | 197 | 20 | 9 | 10.13926 | 25 | 10.31117 | 0.43 | 17 | 205 | 195 | 11 | 9 | 11 | 9 | 0.6 | 0.4 | 20 | 10
2020-10-11 | 8:00 | 2020/10/11 8:00 | 204 | 20 | 9 | 10.04715 | 25 | 10.3213 | 0.55 | 17 | 205 | 195 | 11 | 9 | 11 | 9 | 0.6 | 0.4 | 20 | 10
2020-10-12 | 8:00 | 2020/10/12 8:00 | 198 | 20 | 9 | 10.20625 | 25 | 10.21381 | 0.58 | 16 | 205 | 195 | 11 | 9 | 11 | 9 | 0.6 | 0.4 | 20 | 10
2020-10-13 | 8:00 | 2020/10/13 8:00 | 197 | 20 | 9 | 10.14787 | 25 | 10.22258 | 0.4 | 16 | 205 | 195 | 11 | 9 | 11 | 9 | 0.6 | 0.4 | 20 | 10
2020-10-14 | 8:00 | 2020/10/14 8:00 | 203 | 20 | 9 | 10.21018 | 25 | 10.32667 | 0.57 | 18 | 205 | 195 | 11 | 9 | 11 | 9 | 0.6 | 0.4 | 20 | 10
2020-10-15 | 8:00 | 2020/10/15 8:00 | 201 | 20 | 9 | 10.03766 | 25 | 10.0438 | 0.4 | 16 | 205 | 195 | 11 | 9 | 11 | 9 | 0.6 | 0.4 | 20 | 10
2020-10-16 | 8:00 | 2020/10/16 8:00 | 201 | 20 | 9 | 10.24553 | 25 | 10.00154 | 0.45 | 17 | 205 | 195 | 11 | 9 | 11 | 9 | 0.6 | 0.4 | 20 | 10
2020-10-17 | 8:00 | 2020/10/17 8:00 | 196 | 20 | 9 | 10.04676 | 25 | 10.27771 | 0.43 | 17 | 205 | 195 | 11 | 9 | 11 | 9 | 0.6 | 0.4 | 20 | 10
2020-10-18 | 8:00 | 2020/10/18 8:00 | 201 | 20 | 9 | 10.20532 | 25 | 10.20608 | 0.58 | 16 | 205 | 195 | 11 | 9 | 11 | 9 | 0.6 | 0.4 | 20 | 10
2020-10-19 | 8:00 | 2020/10/19 8:00 | 204 | 20 | 9 | 10.11288 | 25 | 10.02251 | 0.51 | 18 | 205 | 195 | 11 | 9 | 11 | 9 | 0.6 | 0.4 | 20 | 10
2020-10-20 | 8:00 | 2020/10/20 8:00 | 201 | 20 | 9 | 10.13904 | 25 | 10.06031 | 0.53 | 17 | 205 | 195 | 11 | 9 | 11 | 9 | 0.6 | 0.4 | 20 | 10
2020-10-21 | 8:00 | 2020/10/21 8:00 | 201 | 20 | 9 | 10.1193 | 25 | 10.14789 | 0.56 | 16 | 205 | 195 | 11 | 9 | 11 | 9 | 0.6 | 0.4 | 20 | 10
2020-10-22 | 8:00 | 2020/10/22 8:00 | 201 | 20 | 9 | 10.20326 | 25 | 10.20248 | 0.42 | 17 | 205 | 195 | 11 | 9 | 11 | 9 | 0.6 | 0.4 | 20 | 10
2020-10-23 | 8:00 | 2020/10/23 8:00 | 203 | 20 | 9 | 10.0852 | 25 | 10.22598 | 0.49 | 16 | 205 | 195 | 11 | 9 | 11 | 9 | 0.6 | 0.4 | 20 | 10
2020-10-24 | 8:00 | 2020/10/24 8:00 | 197 | 20 | 9 | 10.1114 | 25 | 10.00881 | 0.58 | 18 | 205 | 195 | 11 | 9 | 11 | 9 | 0.6 | 0.4 | 20 | 10
2020-10-25 | 8:00 | 2020/10/25 8:00 | 199 | 20 | 9 | 10.13446 | 25 | 10.13992 | 0.59 | 18 | 205 | 195 | 11 | 9 | 11 | 9 | 0.6 | 0.4 | 20 | 10
2020-10-26 | 8:00 | 2020/10/26 8:00 | 200 | 20 | 9 | 10.24116 | 25 | 10.07215 | 0.58 | 17 | 205 | 195 | 11 | 9 | 11 | 9 | 0.6 | 0.4 | 20 | 10
2020-10-27 | 8:00 | 2020/10/27 8:00 | 201 | 20 | 9 | 10.1219 | 25 | 10.14641 | 0.48 | 18 | 205 | 195 | 11 | 9 | 11 | 9 | 0.6 | 0.4 | 20 | 10
2020-10-28 | 8:00 | 2020/10/28 8:00 | 199 | 20 | 9 | 10.19452 | 25 | 10.23492 | 0.57 | 16 | 205 | 195 | 11 | 9 | 11 | 9 | 0.6 | 0.4 | 20 | 10
2020-10-29 | 8:00 | 2020/10/29 8:00 | 200 | 20 | 9 | 10.11346 | 25 | 10.256 | 0.53 | 15 | 205 | 195 | 11 | 9 | 11 | 9 | 0.6 | 0.4 | 20 | 10
2020-10-30 | 8:00 | 2020/10/30 8:00 | 200 | 20 | 9 | 10.04621 | 25 | 10.1839 | 0.57 | 16 | 205 | 195 | 11 | 9 | 11 | 9 | 0.6 | 0.4 | 20 | 10
2020-11-01 | 8:00 | 2020/11/1 8:00 | 197 | 20 | 9 | 10.07368 | 25 | 10.14613 | 0.42 | 15 | 205 | 195 | 11 | 9 | 11 | 9 | 0.6 | 0.4 | 20 | 10
2020-11-02 | 8:00 | 2020/11/2 8:00 | 199 | 20 | 9 | 10.11203 | 25 | 10.20317 | 0.5 | 17 | 205 | 195 | 11 | 9 | 11 | 9 | 0.6 | 0.4 | 20 | 10
2020-11-03 | 8:00 | 2020/11/3 8:00 | 204 | 20 | 9 | 10.28305 | 25 | 10.11816 | 0.41 | 15 | 205 | 195 | 11 | 9 | 11 | 9 | 0.6 | 0.4 | 20 | 10
2020-11-04 | 8:00 | 2020/11/4 8:00 | 199 | 20 | 9 | 10.29692 | 25 | 10.11218 | 0.6 | 16 | 205 | 195 | 11 | 9 | 11 | 9 | 0.6 | 0.4 | 20 | 10
2020-11-05 | 8:00 | 2020/11/5 8:00 | 198 | 20 | 9 | 10.28115 | 25 | 10.2076 | 0.48 | 16 | 205 | 195 | 11 | 9 | 11 | 9 | 0.6 | 0.4 | 20 | 10
2020-11-06 | 8:00 | 2020/11/6 8:00 | 204 | 20 | 9 | 10.28435 | 25 | 10.29438 | 0.55 | 15 | 205 | 195 | 11 | 9 | 11 | 9 | 0.6 | 0.4 | 20 | 10
2020-11-07 | 8:00 | 2020/11/7 8:00 | 199 | 20 | 9 | 10.03631 | 25 | 10.28627 | 0.42 | 17 | 205 | 195 | 11 | 9 | 11 | 9 | 0.6 | 0.4 | 20 | 10
2020-11-08 | 8:00 | 2020/11/8 8:00 | 200 | 20 | 9 | 10.16559 | 25 | 10.1331 | 0.41 | 17 | 205 | 195 | 11 | 9 | 11 | 9 | 0.6 | 0.4 | 20 | 10
2020-11-09 | 8:00 | 2020/11/9 8:00 | 196 | 20 | 9 | 10.05567 | 25 | 10.02642 | 0.56 | 17 | 205 | 195 | 11 | 9 | 11 | 9 | 0.6 | 0.4 | 20 | 10
2020-11-10 | 8:00 | 2020/11/10 8:00 | 201 | 20 | 9 | 10.24454 | 25 | 10.21979 | 0.43 | 15 | 205 | 195 | 11 | 9 | 11 | 9 | 0.6 | 0.4 | 20 | 10
2020-11-11 | 8:00 | 2020/11/11 8:00 | 203 | 20 | 9 | 10.00426 | 25 | 10.01524 | 0.56 | 17 | 205 | 195 | 11 | 9 | 11 | 9 | 0.6 | 0.4 | 20 | 10
2020-11-12 | 8:00 | 2020/11/12 8:00 | 204 | 20 | 9 | 10.11449 | 25 | 10.0212 | 0.53 | 13 | 205 | 195 | 11 | 9 | 11 | 9 | 0.6 | 0.4 | 20 | 10
2020-11-13 | 8:00 | 2020/11/13 8:00 | 203 | 20 | 9 | 10.13147 | 25 | 10.08477 | 0.47 | 16 | 205 | 195 | 11 | 9 | 11 | 9 | 0.6 | 0.4 | 20 | 10
2020-11-14 | 8:00 | 2020/11/14 8:00 | 203 | 20 | 9 | 10.25561 | 25 | 10.22437 | 0.54 | 17 | 205 | 195 | 11 | 9 | 11 | 9 | 0.6 | 0.4 | 20 | 10
2020-11-15 | 8:00 | 2020/11/15 8:00 | 202 | 20 | 9 | 10.29609 | 25 | 10.05077 | 0.55 | 16 | 205 | 195 | 11 | 9 | 11 | 9 | 0.6 | 0.4 | 20 | 10
2020-11-16 | 8:00 | 2020/11/16 8:00 | 201 | 20 | 9 | 10.32212 | 25 | 10.29847 | 0.41 | 16 | 205 | 195 | 11 | 9 | 11 | 9 | 0.6 | 0.4 | 20 | 10
2020-11-17 | 8:00 | 2020/11/17 8:00 | 201 | 20 | 9 | 10.2841 | 25 | 10.2311 | 0.49 | 16 | 205 | 195 | 11 | 9 | 11 | 9 | 0.6 | 0.4 | 20 | 10
2020-11-18 | 8:00 | 2020/11/18 8:00 | 197 | 20 | 9 | 10.27883 | 25 | 10.01878 | 0.55 | 13 | 205 | 195 | 11 | 9 | 11 | 9 | 0.6 | 0.4 | 20 | 10
2020-11-19 | 8:00 | 2020/11/19 8:00 | 204 | 20 | 9 | 10.22987 | 25 | 10.19877 | 0.52 | 13 | 205 | 195 | 11 | 9 | 11 | 9 | 0.6 | 0.4 | 20 | 10
2020-11-20 | 8:00 | 2020/11/20 8:00 | 200 | 20 | 9 | 10.07247 | 25 | 10.26 | 0.57 | 13 | 205 | 195 | 11 | 9 | 11 | 9 | 0.6 | 0.4 | 20 | 10
2020-11-21 | 8:00 | 2020/11/21 8:00 | 203 | 20 | 9 | 10.05412 | 25 | 10.24671 | 0.59 | 13 | 205 | 195 | 11 | 9 | 11 | 9 | 0.6 | 0.4 | 20 | 10
2020-11-22 | 8:00 | 2020/11/22 8:00 | 204 | 20 | 9 | 10.23053 | 25 | 10.07858 | 0.59 | 12 | 205 | 195 | 11 | 9 | 11 | 9 | 0.6 | 0.4 | 20 | 10
2020-11-23 | 8:00 | 2020/11/23 8:00 | 202 | 20 | 9 | 10.125 | 25 | 10.31261 | 0.4 | 13 | 205 | 195 | 11 | 9 | 11 | 9 | 0.6 | 0.4 | 20 | 10
2020-11-24 | 8:00 | 2020/11/24 8:00 | 196 | 20 | 9 | 10.33293 | 25 | 10.32817 | 0.49 | 15 | 205 | 195 | 11 | 9 | 11 | 9 | 0.6 | 0.4 | 20 | 10
2020-11-25 | 8:00 | 2020/11/25 8:00 | 203 | 20 | 9 | 10.20557 | 25 | 10.27985 | 0.58 | 12 | 205 | 195 | 11 | 9 | 11 | 9 | 0.6 | 0.4 | 20 | 10
2020-11-26 | 8:00 | 2020/11/26 8:00 | 197 | 20 | 9 | 10.11291 | 25 | 10.30983 | 0.48 | 15 | 205 | 195 | 11 | 9 | 11 | 9 | 0.6 | 0.4 | 20 | 10
2020-11-27 | 8:00 | 2020/11/27 8:00 | 197 | 20 | 9 | 10.08012 | 25 | 10.01518 | 0.58 | 15 | 205 | 195 | 11 | 9 | 11 | 9 | 0.6 | 0.4 | 20 | 10
2020-11-28 | 8:00 | 2020/11/28 8:00 | 198 | 20 | 9 | 10.17772 | 25 | 10.10569 | 0.53 | 13 | 205 | 195 | 11 | 9 | 11 | 9 | 0.6 | 0.4 | 20 | 10
2020-11-29 | 8:00 | 2020/11/29 8:00 | 196 | 20 | 9 | 10.11588 | 25 | 10.08998 | 0.52 | 13 | 205 | 195 | 11 | 9 | 11 | 9 | 0.6 | 0.4 | 20 | 10
2020-11-30 | 8:00 | 2020/11/30 8:00 | 196 | 20 | 9 | 10.23973 | 25 | 10.30516 | 0.54 | 11 | 205 | 195 | 11 | 9 | 11 | 9 | 0.6 | 0.4 | 20 | 10
2020-12-01 | 8:00 | 2020/12/1 8:00 | 203 | 20 | 9 | 10.27538 | 25 | 10.30031 | 0.43 | 12 | 205 | 195 | 11 | 9 | 11 | 9 | 0.6 | 0.4 | 20 | 10
2020-12-02 | 8:00 | 2020/12/2 8:00 | 196 | 20 | 9 | 10.07822 | 25 | 10.22676 | 0.59 | 11 | 205 | 195 | 11 | 9 | 11 | 9 | 0.6 | 0.4 | 20 | 10
2020-12-03 | 8:00 | 2020/12/3 8:00 | 199 | 20 | 9 | 10.01255 | 25 | 10.33169 | 0.58 | 12 | 205 | 195 | 11 | 9 | 11 | 9 | 0.6 | 0.4 | 20 | 10
2020-12-04 | 8:00 | 2020/12/4 8:00 | 200 | 20 | 9 | 10.17077 | 25 | 10.06325 | 0.41 | 13 | 205 | 195 | 11 | 9 | 11 | 9 | 0.6 | 0.4 | 20 | 10
2020-12-05 | 8:00 | 2020/12/5 8:00 | 197 | 20 | 9 | 10.14267 | 25 | 10.15926 | 0.44 | 13 | 205 | 195 | 11 | 9 | 11 | 9 | 0.6 | 0.4 | 20 | 10
2020-12-06 | 8:00 | 2020/12/6 8:00 | 197 | 20 | 9 | 10.03426 | 25 | 10.20697 | 0.46 | 12 | 205 | 195 | 11 | 9 | 11 | 9 | 0.6 | 0.4 | 20 | 10
2020-12-07 | 8:00 | 2020/12/7 8:00 | 201 | 20 | 9 | 10.08356 | 25 | 10.09697 | 0.45 | 11 | 205 | 195 | 11 | 9 | 11 | 9 | 0.6 | 0.4 | 20 | 10
2020-12-08 | 8:00 | 2020/12/8 8:00 | 200 | 20 | 9 | 10.13156 | 25 | 10.07238 | 0.6 | 12 | 205 | 195 | 11 | 9 | 11 | 9 | 0.6 | 0.4 | 20 | 10
2020-12-09 | 8:00 | 2020/12/9 8:00 | 196 | 20 | 9 | 10.03601 | 25 | 10.12271 | 0.48 | 13 | 205 | 195 | 11 | 9 | 11 | 9 | 0.6 | 0.4 | 20 | 10
2020-12-10 | 8:00 | 2020/12/10 8:00 | 200 | 20 | 9 | 10.12976 | 25 | 10.30045 | 0.42 | 11 | 205 | 195 | 11 | 9 | 11 | 9 | 0.6 | 0.4 | 20 | 10
2020-12-11 | 8:00 | 2020/12/11 8:00 | 202 | 20 | 9 | 10.06178 | 25 | 10.26725 | 0.5 | 13 | 205 | 195 | 11 | 9 | 11 | 9 | 0.6 | 0.4 | 20 | 10
2020-12-12 | 8:00 | 2020/12/12 8:00 | 204 | 20 | 9 | 10.28908 | 25 | 10.00918 | 0.4 | 11 | 205 | 195 | 11 | 9 | 11 | 9 | 0.6 | 0.4 | 20 | 10
2020-12-13 | 8:00 | 2020/12/13 8:00 | 204 | 20 | 9 | 10.11668 | 25 | 10.29835 | 0.52 | 11 | 205 | 195 | 11 | 9 | 11 | 9 | 0.6 | 0.4 | 20 | 10
2020-12-14 | 8:00 | 2020/12/14 8:00 | 196 | 20 | 9 | 10.30467 | 25 | 10.3305 | 0.57 | 10 | 205 | 195 | 11 | 9 | 11 | 9 | 0.6 | 0.4 | 20 | 10
2020-12-15 | 8:00 | 2020/12/15 8:00 | 200 | 20 | 9 | 10.1048 | 25 | 10.00855 | 0.49 | 11 | 205 | 195 | 11 | 9 | 11 | 9 | 0.6 | 0.4 | 20 | 10
2020-12-16 | 8:00 | 2020/12/16 8:00 | 200 | 20 | 9 | 10.07781 | 25 | 10.05567 | 0.46 | 10 | 205 | 195 | 11 | 9 | 11 | 9 | 0.6 | 0.4 | 20 | 10
2020-12-17 | 8:00 | 2020/12/17 8:00 | 201 | 20 | 9 | 10.31788 | 25 | 10.13374 | 0.41 | 10 | 205 | 195 | 11 | 9 | 11 | 9 | 0.6 | 0.4 | 20 | 10
2020-12-18 | 8:00 | 2020/12/18 8:00 | 196 | 20 | 9 | 10.18862 | 25 | 10.25389 | 0.52 | 10 | 205 | 195 | 11 | 9 | 11 | 9 | 0.6 | 0.4 | 20 | 10
2020-12-19 | 8:00 | 2020/12/19 8:00 | 197 | 20 | 9 | 10.18757 | 25 | 10.01521 | 0.43 | 11 | 205 | 195 | 11 | 9 | 11 | 9 | 0.6 | 0.4 | 20 | 10
2020-12-20 | 8:00 | 2020/12/20 8:00 | 198 | 20 | 9 | 10.12924 | 25 | 10.04939 | 0.52 | 10 | 205 | 195 | 11 | 9 | 11 | 9 | 0.6 | 0.4 | 20 | 10
2020-12-21 | 8:00 | 2020/12/21 8:00 | 198 | 20 | 9 | 10.26125 | 25 | 10.00738 | 0.45 | 11 | 205 | 195 | 11 | 9 | 11 | 9 | 0.6 | 0.4 | 20 | 10
2020-12-22 | 8:00 | 2020/12/22 8:00 | 198 | 20 | 9 | 10.16385 | 25 | 10.23065 | 0.49 | 10 | 205 | 195 | 11 | 9 | 11 | 9 | 0.6 | 0.4 | 20 | 10
2020-12-23 | 8:00 | 2020/12/23 8:00 | 200 | 20 | 9 | 10.02536 | 25 | 10.19937 | 0.53 | 10 | 205 | 195 | 11 | 9 | 11 | 9 | 0.6 | 0.4 | 20 | 10
2020-12-24 | 8:00 | 2020/12/24 8:00 | 199 | 20 | 9 | 10.21632 | 25 | 10.20692 | 0.54 | 11 | 205 | 195 | 11 | 9 | 11 | 9 | 0.6 | 0.4 | 20 | 10
2020-12-25 | 8:00 | 2020/12/25 8:00 | 202 | 20 | 9 | 10.18065 | 25 | 10.03461 | 0.44 | 10 | 205 | 195 | 11 | 9 | 11 | 9 | 0.6 | 0.4 | 20 | 10
2020-12-26 | 8:00 | 2020/12/26 8:00 | 199 | 20 | 9 | 10.26616 | 25 | 10.01029 | 0.48 | 10 | 205 | 195 | 11 | 9 | 11 | 9 | 0.6 | 0.4 | 20 | 10
2020-12-27 | 8:00 | 2020/12/27 8:00 | 202 | 20 | 9 | 10.14386 | 25 | 10.20924 | 0.48 | 10 | 205 | 195 | 11 | 9 | 11 | 9 | 0.6 | 0.4 | 20 | 10
2021-01-06 | 8:00 | 2021/1/6 8:00 | 196 | 20 | 9 | 10.25815 | 25 | 10.11846 | 0.51 | 11 | 205 | 195 | 11 | 9 | 11 | 9 | 0.6 | 0.4 | 20 | 10
2021-01-07 | 8:00 | 2021/1/7 8:00 | 197 | 20 | 9 | 10.16547 | 25 | 10.17379 | 0.52 | 11 | 205 | 195 | 11 | 9 | 11 | 9 | 0.6 | 0.4 | 20 | 10
2021-01-08 | 8:00 | 2021/1/8 8:00 | 202 | 20 | 9 | 10.32221 | 25 | 10.21745 | 0.4 | 11 | 205 | 195 | 11 | 9 | 11 | 9 | 0.6 | 0.4 | 20 | 10
2021-01-09 | 8:00 | 2021/1/9 8:00 | 198 | 20 | 9 | 10.22475 | 25 | 10.10894 | 0.6 | 10 | 205 | 195 | 11 | 9 | 11 | 9 | 0.6 | 0.4 | 20 | 10
2021-01-10 | 8:00 | 2021/1/10 8:00 | 202 | 20 | 9 | 10.30815 | 25 | 10.18868 | 0.44 | 11 | 205 | 195 | 11 | 9 | 11 | 9 | 0.6 | 0.4 | 20 | 10
2021-01-11 | 8:00 | 2021/1/11 8:00 | 196 | 20 | 9 | 10.24563 | 25 | 10.13999 | 0.46 | 11 | 205 | 195 | 11 | 9 | 11 | 9 | 0.6 | 0.4 | 20 | 10
2021-01-12 | 8:00 | 2021/1/12 8:00 | 199 | 20 | 9 | 10.21913 | 25 | 10.04127 | 0.41 | 11 | 205 | 195 | 11 | 9 | 11 | 9 | 0.6 | 0.4 | 20 | 10
2021-01-13 | 8:00 | 2021/1/13 8:00 | 200 | 20 | 9 | 10.10737 | 25 | 10.33214 | 0.5 | 10 | 205 | 195 | 11 | 9 | 11 | 9 | 0.6 | 0.4 | 20 | 10
2021-01-14 | 8:00 | 2021/1/14 8:00 | 196 | 20 | 9 | 10.29736 | 25 | 10.13732 | 0.51 | 11 | 205 | 195 | 11 | 9 | 11 | 9 | 0.6 | 0.4 | 20 | 10
2021-01-15 | 8:00 | 2021/1/15 8:00 | 196 | 20 | 9 | 10.10183 | 25 | 10.25789 | 0.42 | 10 | 205 | 195 | 11 | 9 | 11 | 9 | 0.6 | 0.4 | 20 | 10
2021-01-16 | 8:00 | 2021/1/16 8:00 | 204 | 20 | 9 | 10.13844 | 25 | 10.21653 | 0.54 | 10 | 205 | 195 | 11 | 9 | 11 | 9 | 0.6 | 0.4 | 20 | 10
2021-01-17 | 8:00 | 2021/1/17 8:00 | 202 | 20 | 9 | 10.18803 | 25 | 10.27158 | 0.49 | 10 | 205 | 195 | 11 | 9 | 11 | 9 | 0.6 | 0.4 | 20 | 10
2021-01-18 | 8:00 | 2021/1/18 8:00 | 201 | 20 | 9 | 10.16672 | 25 | 10.23278 | 0.57 | 11 | 205 | 195 | 11 | 9 | 11 | 9 | 0.6 | 0.4 | 20 | 10
2021-01-19 | 8:00 | 2021/1/19 8:00 | 199 | 20 | 9 | 10.08209 | 25 | 10.26157 | 0.58 | 10 | 205 | 195 | 11 | 9 | 11 | 9 | 0.6 | 0.4 | 20 | 10
2021-01-20 | 8:00 | 2021/1/20 8:00 | 203 | 20 | 9 | 10.14123 | 25 | 10.02571 | 0.49 | 10 | 205 | 195 | 11 | 9 | 11 | 9 | 0.6 | 0.4 | 20 | 10
2021-01-21 | 8:00 | 2021/1/21 8:00 | 197 | 20 | 9 | 10.10329 | 25 | 10.02234 | 0.45 | 11 | 205 | 195 | 11 | 9 | 11 | 9 | 0.6 | 0.4 | 20 | 10
2021-01-22 | 8:00 | 2021/1/22 8:00 | 196 | 20 | 9 | 10.31064 | 25 | 10.14498 | 0.49 | 10 | 205 | 195 | 11 | 9 | 11 | 9 | 0.6 | 0.4 | 20 | 10
2021-01-23 | 8:00 | 2021/1/23 8:00 | 203 | 20 | 9 | 10.05472 | 25 | 10.01279 | 0.49 | 10 | 205 | 195 | 11 | 9 | 11 | 9 | 0.6 | 0.4 | 20 | 10
2021-01-24 | 8:00 | 2021/1/24 8:00 | 197 | 20 | 9 | 10.07793 | 25 | 10.02747 | 0.4 | 10 | 205 | 195 | 11 | 9 | 11 | 9 | 0.6 | 0.4 | 20 | 10
2021-01-25 | 8:00 | 2021/1/25 8:00 | 200 | 20 | 9 | 10.11246 | 25 | 10.21524 | 0.4 | 10 | 205 | 195 | 11 | 9 | 11 | 9 | 0.6 | 0.4 | 20 | 10
2021-01-26 | 8:00 | 2021/1/26 8:00 | 201 | 20 | 9 | 10.10375 | 25 | 10.19044 | 0.53 | 11 | 205 | 195 | 11 | 9 | 11 | 9 | 0.6 | 0.4 | 20 | 10
2021-01-27 | 8:00 | 2021/1/27 8:00 | 200 | 20 | 9 | 10.11418 | 25 | 10.21489 | 0.55 | 11 | 205 | 195 | 11 | 9 | 11 | 9 | 0.6 | 0.4 | 20 | 10
2021-01-28 | 8:00 | 2021/1/28 8:00 | 201 | 20 | 9 | 10.13934 | 25 | 10.16344 | 0.48 | 11 | 205 | 195 | 11 | 9 | 11 | 9 | 0.6 | 0.4 | 20 | 10
2021-01-29 | 8:00 | 2021/1/29 8:00 | 199 | 20 | 9 | 10.25357 | 25 | 10.19714 | 0.51 | 10 | 205 | 195 | 11 | 9 | 11 | 9 | 0.6 | 0.4 | 20 | 10
2021-01-30 | 8:00 | 2021/1/30 8:00 | 204 | 20 | 9 | 10.27519 | 25 | 10.25333 | 0.52 | 11 | 205 | 195 | 11 | 9 | 11 | 9 | 0.6 | 0.4 | 20 | 10
2021-02-01 | 8:00 | 2021/2/1 8:00 | 200 | 20 | 9 | 10.0605 | 25 | 10.10892 | 0.49 | 10 | 205 | 195 | 11 | 9 | 11 | 9 | 0.6 | 0.4 | 20 | 10
2021-02-02 | 8:00 | 2021/2/2 8:00 | 196 | 20 | 9 | 10.27762 | 25 | 10.09985 | 0.42 | 11 | 205 | 195 | 11 | 9 | 11 | 9 | 0.6 | 0.4 | 20 | 10
2021-02-03 | 8:00 | 2021/2/3 8:00 | 199 | 20 | 9 | 10.07674 | 25 | 10.3191 | 0.42 | 11 | 205 | 195 | 11 | 9 | 11 | 9 | 0.6 | 0.4 | 20 | 10
2021-02-04 | 8:00 | 2021/2/4 8:00 | 198 | 20 | 9 | 10.18847 | 25 | 10.23221 | 0.59 | 10 | 205 | 195 | 11 | 9 | 11 | 9 | 0.6 | 0.4 | 20 | 10
2021-02-05 | 8:00 | 2021/2/5 8:00 | 202 | 20 | 9 | 10.18891 | 25 | 10.13897 | 0.57 | 10 | 205 | 195 | 11 | 9 | 11 | 9 | 0.6 | 0.4 | 20 | 10
2021-02-06 | 8:00 | 2021/2/6 8:00 | 202 | 20 | 9 | 10.31221 | 25 | 10.2013 | 0.52 | 11 | 205 | 195 | 11 | 9 | 11 | 9 | 0.6 | 0.4 | 20 | 10
2021-02-07 | 8:00 | 2021/2/7 8:00 | 197 | 20 | 9 | 10.04102 | 25 | 10.22741 | 0.48 | 10 | 205 | 195 | 11 | 9 | 11 | 9 | 0.6 | 0.4 | 20 | 10
2021-02-08 | 8:00 | 2021/2/8 8:00 | 198 | 20 | 9 | 10.0616 | 25 | 10.30323 | 0.49 | 11 | 205 | 195 | 11 | 9 | 11 | 9 | 0.6 | 0.4 | 20 | 10
2021-02-09 | 8:00 | 2021/2/9 8:00 | 202 | 20 | 9 | 10.02771 | 25 | 10.08537 | 0.57 | 10 | 205 | 195 | 11 | 9 | 11 | 9 | 0.6 | 0.4 | 20 | 10
2021-02-10 | 8:00 | 2021/2/10 8:00 | 203 | 20 | 9 | 10.27913 | 25 | 10.14381 | 0.51 | 10 | 205 | 195 | 11 | 9 | 11 | 9 | 0.6 | 0.4 | 20 | 10
2021-02-11 | 8:00 | 2021/2/11 8:00 | 200 | 20 | 9 | 10.16795 | 25 | 10.00191 | 0.53 | 10 | 205 | 195 | 11 | 9 | 11 | 9 | 0.6 | 0.4 | 20 | 10
2021-02-12 | 8:00 | 2021/2/12 8:00 | 203 | 20 | 9 | 10.11654 | 25 | 10.23667 | 0.5 | 11 | 205 | 195 | 11 | 9 | 11 | 9 | 0.6 | 0.4 | 20 | 10
2021-02-13 | 8:00 | 2021/2/13 8:00 | 198 | 20 | 9 | 10.26988 | 25 | 10.03913 | 0.6 | 10 | 205 | 195 | 11 | 9 | 11 | 9 | 0.6 | 0.4 | 20 | 10
2021-02-14 | 8:00 | 2021/2/14 8:00 | 198 | 20 | 9 | 10.16022 | 25 | 10.23284 | 0.56 | 10 | 205 | 195 | 11 | 9 | 11 | 9 | 0.6 | 0.4 | 20 | 10
2021-02-15 | 8:00 | 2021/2/15 8:00 | 200 | 20 | 9 | 10.32416 | 25 | 10.27548 | 0.48 | 10 | 205 | 195 | 11 | 9 | 11 | 9 | 0.6 | 0.4 | 20 | 10
2021-02-16 | 8:00 | 2021/2/16 8:00 | 203 | 20 | 9 | 10.20167 | 25 | 10.00622 | 0.54 | 10 | 205 | 195 | 11 | 9 | 11 | 9 | 0.6 | 0.4 | 20 | 10
2021-02-17 | 8:00 | 2021/2/17 8:00 | 199 | 20 | 9 | 10.07163 | 25 | 10.01895 | 0.57 | 11 | 205 | 195 | 11 | 9 | 11 | 9 | 0.6 | 0.4 | 20 | 10
2021-02-18 | 8:00 | 2021/2/18 8:00 | 203 | 20 | 9 | 10.19384 | 25 | 10.03373 | 0.4 | 10 | 205 | 195 | 11 | 9 | 11 | 9 | 0.6 | 0.4 | 20 | 10
2021-02-19 | 8:00 | 2021/2/19 8:00 | 198 | 20 | 9 | 10.07456 | 25 | 10.24743 | 0.43 | 11 | 205 | 195 | 11 | 9 | 11 | 9 | 0.6 | 0.4 | 20 | 10
2021-02-20 | 8:00 | 2021/2/20 8:00 | 203 | 20 | 9 | 10.10675 | 25 | 10.01375 | 0.47 | 10 | 205 | 195 | 11 | 9 | 11 | 9 | 0.6 | 0.4 | 20 | 10
2021-02-21 | 8:00 | 2021/2/21 8:00 | 204 | 20 | 9 | 10.14335 | 25 | 10.1321 | 0.59 | 10 | 205 | 195 | 11 | 9 | 11 | 9 | 0.6 | 0.4 | 20 | 10
2021-02-22 | 8:00 | 2021/2/22 8:00 | 198 | 20 | 9 | 10.07713 | 25 | 10.28466 | 0.55 | 11 | 205 | 195 | 11 | 9 | 11 | 9 | 0.6 | 0.4 | 20 | 10
2021-02-23 | 8:00 | 2021/2/23 8:00 | 203 | 20 | 9 | 10.13509 | 25 | 10.20921 | 0.52 | 10 | 205 | 195 | 11 | 9 | 11 | 9 | 0.6 | 0.4 | 20 | 10
2021-02-24 | 8:00 | 2021/2/24 8:00 | 197 | 20 | 9 | 10.31074 | 25 | 10.22013 | 0.4 | 11 | 205 | 195 | 11 | 9 | 11 | 9 | 0.6 | 0.4 | 20 | 10
2021-02-25 | 8:00 | 2021/2/25 8:00 | 204 | 20 | 9 | 10.10047 | 25 | 10.03725 | 0.53 | 10 | 205 | 195 | 11 | 9 | 11 | 9 | 0.6 | 0.4 | 20 | 10
2021-02-26 | 8:00 | 2021/2/26 8:00 | 199 | 20 | 9 | 10.27841 | 25 | 10.2339 | 0.59 | 10 | 205 | 195 | 11 | 9 | 11 | 9 | 0.6 | 0.4 | 20 | 10
2021-02-27 | 8:00 | 2021/2/27 8:00 | 196 | 20 | 9 | 10.13594 | 25 | 10.15585 | 0.54 | 11 | 205 | 195 | 11 | 9 | 11 | 9 | 0.6 | 0.4 | 20 | 10
2021-02-28 | 8:00 | 2021/2/28 8:00 | 198 | 20 | 9 | 10.33093 | 25 | 10.02064 | 0.55 | 11 | 205 | 195 | 11 | 9 | 11 | 9 | 0.6 | 0.4 | 20 | 10
2021-03-01 | 8:00 | 2021/3/1 8:00 | 197 | 20 | 9 | 10.05056 | 25 | 10.01746 | 0.5 | 10 | 205 | 195 | 11 | 9 | 11 | 9 | 0.6 | 0.4 | 20 | 10
2021-03-02 | 8:00 | 2021/3/2 8:00 | 200 | 20 | 9 | 10.20441 | 25 | 10.17306 | 0.6 | 10 | 205 | 195 | 11 | 9 | 11 | 9 | 0.6 | 0.4 | 20 | 10
2021-03-03 | 8:00 | 2021/3/3 8:00 | 197 | 20 | 9 | 10.15165 | 25 | 10.31581 | 0.47 | 10 | 205 | 195 | 11 | 9 | 11 | 9 | 0.6 | 0.4 | 20 | 10
2021-03-04 | 8:00 | 2021/3/4 8:00 | 196 | 20 | 9 | 10.21182 | 25 | 10.11481 | 0.4 | 11 | 205 | 195 | 11 | 9 | 11 | 9 | 0.6 | 0.4 | 20 | 10
2021-03-05 | 8:00 | 2021/3/5 8:00 | 196 | 20 | 9 | 10.05264 | 25 | 10.07838 | 0.54 | 10 | 205 | 195 | 11 | 9 | 11 | 9 | 0.6 | 0.4 | 20 | 10
2021-03-06 | 8:00 | 2021/3/6 8:00 | 196 | 20 | 9 | 10.07875 | 25 | 10.28324 | 0.49 | 11 | 205 | 195 | 11 | 9 | 11 | 9 | 0.6 | 0.4 | 20 | 10
2021-03-07 | 8:00 | 2021/3/7 8:00 | 198 | 20 | 9 | 10.06278 | 25 | 10.24283 | 0.57 | 10 | 205 | 195 | 11 | 9 | 11 | 9 | 0.6 | 0.4 | 20 | 10
2021-03-08 | 8:00 | 2021/3/8 8:00 | 199 | 20 | 9 | 10.13008 | 25 | 10.08347 | 0.57 | 10 | 205 | 195 | 11 | 9 | 11 | 9 | 0.6 | 0.4 | 20 | 10
2021-03-09 | 8:00 | 2021/3/9 8:00 | 201 | 20 | 9 | 10.33319 | 25 | 10.11823 | 0.41 | 10 | 205 | 195 | 11 | 9 | 11 | 9 | 0.6 | 0.4 | 20 | 10
2021-03-10 | 8:00 | 2021/3/10 8:00 | 200 | 20 | 9 | 10.25812 | 25 | 10.32484 | 0.6 | 10 | 205 | 195 | 11 | 9 | 11 | 9 | 0.6 | 0.4 | 20 | 10
2021-03-11 | 8:00 | 2021/3/11 8:00 | 202 | 20 | 9 | 10.2327 | 25 | 10.18888 | 0.52 | 11 | 205 | 195 | 11 | 9 | 11 | 9 | 0.6 | 0.4 | 20 | 10
2021-03-12 | 8:00 | 2021/3/12 8:00 | 203 | 20 | 9 | 10.33008 | 25 | 10.16037 | 0.52 | 10 | 205 | 195 | 11 | 9 | 11 | 9 | 0.6 | 0.4 | 20 | 10
2021-03-13 | 8:00 | 2021/3/13 8:00 | 204 | 20 | 9 | 10.06474 | 25 | 10.17722 | 0.45 | 10 | 205 | 195 | 11 | 9 | 11 | 9 | 0.6 | 0.4 | 20 | 10
2021-03-14 | 8:00 | 2021/3/14 8:00 | 200 | 20 | 9 | 10.29708 | 25 | 10.19249 | 0.51 | 10 | 205 | 195 | 11 | 9 | 11 | 9 | 0.6 | 0.4 | 20 | 10
2021-03-15 | 8:00 | 2021/3/15 8:00 | 202 | 20 | 9 | 10.10447 | 25 | 10.09987 | 0.52 | 10 | 205 | 195 | 11 | 9 | 11 | 9 | 0.6 | 0.4 | 20 | 10
2021-03-16 | 8:00 | 2021/3/16 8:00 | 200 | 20 | 9 | 10.20244 | 25 | 10.20925 | 0.41 | 11 | 205 | 195 | 11 | 9 | 11 | 9 | 0.6 | 0.4 | 20 | 10
2021-03-17 | 8:00 | 2021/3/17 8:00 | 202 | 20 | 9 | 10.15914 | 25 | 10.02298 | 0.43 | 10 | 205 | 195 | 11 | 9 | 11 | 9 | 0.6 | 0.4 | 20 | 10
2021-03-18 | 8:00 | 2021/3/18 8:00 | 201 | 20 | 9 | 10.15272 | 25 | 10.19428 | 0.55 | 11 | 205 | 195 | 11 | 9 | 11 | 9 | 0.6 | 0.4 | 20 | 10
2021-03-19 | 8:00 | 2021/3/19 8:00 | 196 | 20 | 9 | 10.28791 | 25 | 10.03936 | 0.48 | 11 | 205 | 195 | 11 | 9 | 11 | 9 | 0.6 | 0.4 | 20 | 10
2021-03-20 | 8:00 | 2021/3/20 8:00 | 203 | 20 | 9 | 10.29375 | 25 | 10.0742 | 0.53 | 11 | 205 | 195 | 11 | 9 | 11 | 9 | 0.6 | 0.4 | 20 | 10
2021-03-21 | 8:00 | 2021/3/21 8:00 | 201 | 20 | 9 | 10.17365 | 25 | 10.31691 | 0.49 | 10 | 205 | 195 | 11 | 9 | 11 | 9 | 0.6 | 0.4 | 20 | 10
2021-03-22 | 8:00 | 2021/3/22 8:00 | 198 | 20 | 9 | 10.17169 | 25 | 10.1403 | 0.47 | 11 | 205 | 195 | 11 | 9 | 11 | 9 | 0.6 | 0.4 | 20 | 10
2021-03-23 | 8:00 | 2021/3/23 8:00 | 203 | 20 | 9 | 10.09889 | 25 | 10.28836 | 0.58 | 10 | 205 | 195 | 11 | 9 | 11 | 9 | 0.6 | 0.4 | 20 | 10
2021-03-24 | 8:00 | 2021/3/24 8:00 | 199 | 20 | 9 | 10.13331 | 25 | 10.04252 | 0.5 | 11 | 205 | 195 | 11 | 9 | 11 | 9 | 0.6 | 0.4 | 20 | 10
2021-03-25 | 8:00 | 2021/3/25 8:00 | 197 | 20 | 9 | 10.2253 | 25 | 10.13249 | 0.55 | 10 | 205 | 195 | 11 | 9 | 11 | 9 | 0.6 | 0.4 | 20 | 10
2021-03-26 | 8:00 | 2021/3/26 8:00 | 197 | 20 | 9 | 10.29862 | 25 | 10.03563 | 0.42 | 10 | 205 | 195 | 11 | 9 | 11 | 9 | 0.6 | 0.4 | 20 | 10
2021-03-27 | 8:00 | 2021/3/27 8:00 | 204 | 20 | 9 | 10.31141 | 25 | 10.17186 | 0.41 | 10 | 205 | 195 | 11 | 9 | 11 | 9 | 0.6 | 0.4 | 20 | 10
2021-03-28 | 8:00 | 2021/3/28 8:00 | 202 | 20 | 9 | 10.12627 | 25 | 10.25356 | 0.4 | 11 | 205 | 195 | 11 | 9 | 11 | 9 | 0.6 | 0.4 | 20 | 10
2021-03-29 | 8:00 | 2021/3/29 8:00 | 204 | 20 | 9 | 10.11371 | 25 | 10.23536 | 0.6 | 11 | 205 | 195 | 11 | 9 | 11 | 9 | 0.6 | 0.4 | 20 | 10
2021-03-30 | 8:00 | 2021/3/30 8:00 | 199 | 20 | 9 | 10.04149 | 25 | 10.24021 | 0.5 | 10 | 205 | 195 | 11 | 9 | 11 | 9 | 0.6 | 0.4 | 20 | 10
|  | 平均値 | 199.8455 | 20 | 9 | 10.16279 | 25 | 10.16514 | 0.5031778 | 14.14431
|  | MAX | 204 | 20 | 9 | 10.33319 | 25 | 10.33214 | 0.6 | 20
|  | MIN | 196 | 20 | 9 | 10.00036 | 25 | 10.00023 | 0.4 | 10
|  | 標準偏差 | 2.564268 | 0 | 0 | 0.09507773 | 0 | 0.09877954 | 0.06025376 | 3.410487
|  | 工程能力指数Cp | 0.6499581 |  |  | 3.505903 |  | 3.374518
|  | Cpu | 0.5400527 |  |  | 0.5974187 |  | 0.5635619
|  | Cpｌ | 0.4998803 |  |  | 0.5694573 |  | 0.5564839
|  | Cpk | 0.4998803 |  |  | 0.5694573 |  | 0.5564839

## 10.出荷試験
出荷試験データ |  |  | 出荷規格上限 | 1.6 | ｍｍ
|  |  | 出荷規格下限 | 1.46 | ｍｍ
|  |  | 判定基準： A及びBラインいずれも規格内であること |  |  |  | データ区間 | 頻度
ロットNo. | A | B | 判定 |  |  | 1.46 | 1.46 | 0
20200401 | 1.518388 | 1.52 | 合格 |  |  | 1.47 | 1.47 | 7
20200402 | 1.50766 | 1.536211 | 合格 |  |  | 1.48 | 1.48 | 10
20200403 | 1.504615 | 1.53409 | 合格 |  |  | 1.49 | 1.49 | 20
20200404 | 1.515738 | 1.530388 | 合格 |  |  | 1.5 | 1.5 | 62
20200405 | 1.48494 | 1.520647 | 合格 |  |  | 1.51 | 1.51 | 93
20200406 | 1.502478 | 1.527 | 合格 |  |  | 1.52 | 1.52 | 111
20200407 | 1.527778 | 1.547722 | 合格 |  |  | 1.53 | 1.53 | 115
20200408 | 1.469 | 1.532717 | 合格 |  |  | 1.54 | 1.54 | 96
20200409 | 1.514759 | 1.539167 | 合格 |  |  | 1.55 | 1.55 | 77
20200410 | 1.468 | 1.545238 | 合格 |  |  | 1.56 | 1.56 | 52
20200411 | 1.501721 | 1.559591 | 合格 |  |  | 1.57 | 1.57 | 32
20200412 | 1.491724 | 1.537385 | 合格 |  |  | 1.58 | 1.58 | 6
20200413 | 1.508567 | 1.555084 | 合格 |  |  | 1.59 | 1.59 | 5
20200414 | 1.508783 | 1.556679 | 合格 |  |  | 1.6 | 1.6 | 0
20200415 | 1.516101 | 1.549263 | 合格
20200416 | 1.526952 | 1.54 | 合格
20200417 | 1.501578 | 1.540557 | 合格
20200418 | 1.529794 | 1.544306 | 合格
20200419 | 1.526201 | 1.526972 | 合格
20200420 | 1.465 | 1.531784 | 合格
20200421 | 1.500056 | 1.520156 | 合格
20200422 | 1.480034 | 1.517237 | 合格
20200423 | 1.506259 | 1.499 | 合格
20200424 | 1.516411 | 1.498 | 合格
20200425 | 1.506005 | 1.499 | 合格
20200426 | 1.469 | 1.504603 | 合格
20200427 | 1.465 | 1.499405 | 合格
20200428 | 1.506244 | 1.512712 | 合格
20200429 | 1.465 | 1.516795 | 合格
20200430 | 1.484738 | 1.504032 | 合格
20200506 | 1.49293 | 1.497 | 合格
20200507 | 1.490404 | 1.49567 | 合格
20200508 | 1.475 | 1.498102 | 合格
20200509 | 1.461 | 1.498996 | 合格
20200510 | 1.490845 | 1.508262 | 合格
20200511 | 1.504573 | 1.506865 | 合格
20200512 | 1.524357 | 1.514144 | 合格
20200513 | 1.492903 | 1.517582 | 合格
20200514 | 1.527881 | 1.537 | 合格
20200515 | 1.52726 | 1.535 | 合格
20200516 | 1.513745 | 1.521 | 合格
20200517 | 1.501031 | 1.516 | 合格
20200518 | 1.52233 | 1.528 | 合格
20200519 | 1.510175 | 1.525 | 合格
20200520 | 1.522246 | 1.542 | 合格
20200521 | 1.50354 | 1.532 | 合格
20200522 | 1.537989 | 1.537 | 合格
20200523 | 1.541645 | 1.555 | 合格
20200524 | 1.515307 | 1.531 | 合格
20200525 | 1.536407 | 1.555 | 合格
20200526 | 1.533545 | 1.551 | 合格
20200527 | 1.55347 | 1.546 | 合格
20200528 | 1.528037 | 1.553 | 合格
20200529 | 1.519561 | 1.543 | 合格
20200530 | 1.520011 | 1.545 | 合格
20200531 | 1.544225 | 1.542 | 合格
20200601 | 1.526693 | 1.526 | 合格
20200602 | 1.52117 | 1.527 | 合格
20200603 | 1.536175 | 1.513 | 合格
20200604 | 1.503605 | 1.514 | 合格
20200605 | 1.504283 | 1.518 | 合格
20200606 | 1.522839 | 1.508 | 合格
20200607 | 1.489 | 1.514 | 合格
20200608 | 1.503203 | 1.495 | 合格
20200609 | 1.517805 | 1.506 | 合格
20200610 | 1.490324 | 1.493 | 合格
20200611 | 1.511859 | 1.5 | 合格
20200612 | 1.514441 | 1.494 | 合格
20200613 | 1.492411 | 1.503 | 合格
20200614 | 1.495127 | 1.509 | 合格
20200615 | 1.498226 | 1.496 | 合格
20200616 | 1.489931 | 1.499 | 合格
20200617 | 1.490478 | 1.501 | 合格
20200618 | 1.525043 | 1.503 | 合格
20200619 | 1.524786 | 1.514 | 合格
20200620 | 1.531084 | 1.517 | 合格
20200621 | 1.531239 | 1.5202 | 合格
20200622 | 1.504194 | 1.53424 | 合格
20200623 | 1.526853 | 1.524737 | 合格
20200624 | 1.492674 | 1.549816 | 合格
20200625 | 1.502159 | 1.526 | 合格
20200626 | 1.504354 | 1.530422 | 合格
20200627 | 1.495899 | 1.543234 | 合格
20200628 | 1.516733 | 1.540304 | 合格
20200629 | 1.512317 | 1.553198 | 合格
20200630 | 1.511943 | 1.551769 | 合格
20200701 | 1.535813 | 1.536885 | 合格
20200702 | 1.523049 | 1.551294 | 合格
20200703 | 1.532289 | 1.563774 | 合格
20200704 | 1.541627 | 1.544327 | 合格
20200705 | 1.531554 | 1.552774 | 合格
20200706 | 1.545664 | 1.561322 | 合格
20200707 | 1.527088 | 1.539548 | 合格
20200708 | 1.505798 | 1.543929 | 合格
20200709 | 1.518515 | 1.532078 | 合格
20200710 | 1.490008 | 1.530674 | 合格
20200711 | 1.533294 | 1.531048 | 合格
20200712 | 1.534575 | 1.532439 | 合格
20200713 | 1.531504 | 1.504794 | 合格
20200714 | 1.517848 | 1.517922 | 合格
20200715 | 1.539699 | 1.51895 | 合格
20200716 | 1.526135 | 1.525 | 合格
20200717 | 1.491461 | 1.526 | 合格
20200718 | 1.486993 | 1.510593 | 合格
20200719 | 1.48838 | 1.527 | 合格
20200720 | 1.489269 | 1.51429 | 合格
20200721 | 1.471333 | 1.528 | 合格
20200722 | 1.478394 | 1.49244 | 合格
20200723 | 1.481154 | 1.517242 | 合格
20200724 | 1.513617 | 1.519 | 合格
20200725 | 1.525257 | 1.518 | 合格
20200726 | 1.502295 | 1.518 | 合格
20200727 | 1.486044 | 1.519 | 合格
20200728 | 1.513447 | 1.518418 | 合格
20200729 | 1.507588 | 1.531042 | 合格
20200730 | 1.487541 | 1.517708 | 合格
20200731 | 1.503835 | 1.528957 | 合格
20200801 | 1.516553 | 1.536789 | 合格
20200802 | 1.472042 | 1.538852 | 合格
20200803 | 1.473796 | 1.525374 | 合格
20200804 | 1.493483 | 1.540845 | 合格
20200805 | 1.516556 | 1.536719 | 合格
20200806 | 1.518771 | 1.53663 | 合格
20200807 | 1.500725 | 1.566509 | 合格
20200808 | 1.508765 | 1.563013 | 合格
20200814 | 1.504388 | 1.544977 | 合格
20200815 | 1.530931 | 1.568282 | 合格
20200816 | 1.507288 | 1.562145 | 合格
20200817 | 1.509754 | 1.559798 | 合格
20200818 | 1.494408 | 1.556875 | 合格
20200819 | 1.483074 | 1.536329 | 合格
20200820 | 1.495727 | 1.543827 | 合格
20200821 | 1.478312 | 1.537815 | 合格
20200822 | 1.513518 | 1.530104 | 合格
20200823 | 1.494449 | 1.524304 | 合格
20200824 | 1.517267 | 1.5293 | 合格
20200825 | 1.517873 | 1.520842 | 合格
20200826 | 1.475223 | 1.527485 | 合格
20200827 | 1.475361 | 1.51466 | 合格
20200828 | 1.504291 | 1.504274 | 合格
20200829 | 1.483768 | 1.491688 | 合格
20200830 | 1.485879 | 1.509649 | 合格
20200831 | 1.484808 | 1.506742 | 合格
20200901 | 1.496293 | 1.504418 | 合格
20200902 | 1.498256 | 1.497793 | 合格
20200903 | 1.482952 | 1.504736 | 合格
20200904 | 1.494373 | 1.498477 | 合格
20200905 | 1.493139 | 1.507766 | 合格
20200906 | 1.483801 | 1.517833 | 合格
20200907 | 1.482215 | 1.507149 | 合格
20200908 | 1.476027 | 1.519578 | 合格
20200909 | 1.512121 | 1.517998 | 合格
20200910 | 1.51084 | 1.522346 | 合格
20200911 | 1.491622 | 1.528377 | 合格
20200912 | 1.512736 | 1.53 | 合格
20200913 | 1.49281 | 1.528296 | 合格
20200914 | 1.520463 | 1.524 | 合格
20200915 | 1.509323 | 1.532862 | 合格
20200916 | 1.50779 | 1.54 | 合格
20200917 | 1.532844 | 1.545561 | 合格
20200918 | 1.535723 | 1.558897 | 合格
20200919 | 1.495952 | 1.545388 | 合格
20200920 | 1.504835 | 1.55839 | 合格
20200921 | 1.501856 | 1.535501 | 合格
20200922 | 1.524413 | 1.566495 | 合格
20200923 | 1.510804 | 1.566293 | 合格
20200924 | 1.55084 | 1.562916 | 合格
20200925 | 1.533935 | 1.563927 | 合格
20200926 | 1.505928 | 1.548293 | 合格
20200927 | 1.504618 | 1.544364 | 合格
20200928 | 1.540163 | 1.53969 | 合格
20200929 | 1.518222 | 1.525937 | 合格
20200930 | 1.526873 | 1.532341 | 合格
20201001 | 1.519633 | 1.534146 | 合格
20201002 | 1.512503 | 1.520986 | 合格
20201003 | 1.495794 | 1.512667 | 合格
20201004 | 1.526954 | 1.522503 | 合格
20201005 | 1.50609 | 1.505184 | 合格
20201006 | 1.529202 | 1.513853 | 合格
20201007 | 1.520542 | 1.494708 | 合格
20201008 | 1.518424 | 1.501895 | 合格
20201009 | 1.490377 | 1.493138 | 合格
20201010 | 1.51944 | 1.52134 | 合格
20201011 | 1.507085 | 1.513005 | 合格
20201012 | 1.518544 | 1.502157 | 合格
20201013 | 1.474614 | 1.508924 | 合格
20201014 | 1.485643 | 1.512385 | 合格
20201015 | 1.494048 | 1.504605 | 合格
20201016 | 1.489517 | 1.515641 | 合格
20201017 | 1.505824 | 1.522668 | 合格
20201018 | 1.565796 | 1.532652 | 合格
20201019 | 1.57435 | 1.538149 | 合格
20201020 | 1.551839 | 1.532742 | 合格
20201021 | 1.541713 | 1.524 | 合格
20201022 | 1.549046 | 1.522725 | 合格
20201023 | 1.56452 | 1.525 | 合格
20201024 | 1.575 | 1.537045 | 合格
20201025 | 1.54299 | 1.541135 | 合格
20201026 | 1.575 | 1.541069 | 合格
20201027 | 1.564474 | 1.556507 | 合格
20201028 | 1.5451 | 1.552193 | 合格
20201029 | 1.580399 | 1.548723 | 合格
20201030 | 1.539352 | 1.57 | 合格
20201101 | 1.575 | 1.564095 | 合格
20201102 | 1.560956 | 1.552535 | 合格
20201103 | 1.59 | 1.554493 | 合格
20201104 | 1.551348 | 1.549877 | 合格
20201105 | 1.583366 | 1.540729 | 合格
20201106 | 1.564435 | 1.532796 | 合格
20201107 | 1.54977 | 1.52978 | 合格
20201108 | 1.536027 | 1.534633 | 合格
20201109 | 1.537265 | 1.52446 | 合格
20201110 | 1.548245 | 1.521231 | 合格
20201111 | 1.554506 | 1.507925 | 合格
20201112 | 1.56135 | 1.514781 | 合格
20201113 | 1.530918 | 1.502496 | 合格
20201114 | 1.566653 | 1.505212 | 合格
20201115 | 1.546778 | 1.511925 | 合格
20201116 | 1.538218 | 1.51905 | 合格
20201117 | 1.585 | 1.517596 | 合格
20201118 | 1.543837 | 1.506787 | 合格
20201119 | 1.542004 | 1.508479 | 合格
20201120 | 1.553072 | 1.502022 | 合格
20201121 | 1.522628 | 1.50745 | 合格
20201122 | 1.585 | 1.518509 | 合格
20201123 | 1.553685 | 1.515986 | 合格
20201124 | 1.530612 | 1.507883 | 合格
20201125 | 1.54503 | 1.507814 | 合格
20201126 | 1.520674 | 1.538374 | 合格
20201127 | 1.5177 | 1.526321 | 合格
20201128 | 1.555367 | 1.528726 | 合格
20201129 | 1.557442 | 1.531756 | 合格
20201130 | 1.522654 | 1.524514 | 合格
20201201 | 1.521653 | 1.530717 | 合格
20201202 | 1.512077 | 1.543609 | 合格
20201203 | 1.559827 | 1.540996 | 合格
20201204 | 1.517471 | 1.553492 | 合格
20201205 | 1.554454 | 1.535688 | 合格
20201206 | 1.525447 | 1.55068 | 合格
20201207 | 1.520677 | 1.564568 | 合格
20201208 | 1.540816 | 1.562066 | 合格
20201209 | 1.565038 | 1.544639 | 合格
20201210 | 1.564831 | 1.54119 | 合格
20201211 | 1.559335 | 1.545981 | 合格
20201212 | 1.561265 | 1.544486 | 合格
20201213 | 1.553004 | 1.533563 | 合格
20201214 | 1.543121 | 1.530294 | 合格
20201215 | 1.534807 | 1.522929 | 合格
20201216 | 1.531883 | 1.523389 | 合格
20201217 | 1.53634 | 1.53003 | 合格
20201218 | 1.531772 | 1.521279 | 合格
20201219 | 1.525177 | 1.516565 | 合格
20201220 | 1.537664 | 1.517902 | 合格
20201221 | 1.552281 | 1.504247 | 合格
20201222 | 1.535847 | 1.517258 | 合格
20201223 | 1.520022 | 1.512545 | 合格
20201224 | 1.510523 | 1.496611 | 合格
20201225 | 1.498601 | 1.499283 | 合格
20201226 | 1.506036 | 1.50905 | 合格
20201227 | 1.527821 | 1.504424 | 合格
20201228 | 1.517318 | 1.504628 | 合格
20210107 | 1.490183 | 1.503933 | 合格
20210108 | 1.505108 | 1.51317 | 合格
20210109 | 1.505518 | 1.509588 | 合格
20210110 | 1.526853 | 1.506107 | 合格
20210111 | 1.551871 | 1.517878 | 合格
20210112 | 1.514544 | 1.522166 | 合格
20210113 | 1.55343 | 1.524076 | 合格
20210114 | 1.535705 | 1.516214 | 合格
20210115 | 1.544256 | 1.516701 | 合格
20210116 | 1.528123 | 1.538554 | 合格
20210117 | 1.54777 | 1.528483 | 合格
20210118 | 1.523558 | 1.526 | 合格
20210119 | 1.555767 | 1.543172 | 合格
20210120 | 1.534749 | 1.555774 | 合格
20210121 | 1.554754 | 1.562159 | 合格
20210122 | 1.531432 | 1.551045 | 合格
20210123 | 1.55803 | 1.554095 | 合格
20210124 | 1.547148 | 1.549757 | 合格
20210125 | 1.564483 | 1.548487 | 合格
20210126 | 1.558085 | 1.560217 | 合格
20210127 | 1.54361 | 1.55746 | 合格
20210128 | 1.527732 | 1.548861 | 合格
20210129 | 1.545808 | 1.544325 | 合格
20210130 | 1.54997 | 1.531511 | 合格
20210201 | 1.557359 | 1.521473 | 合格
20210202 | 1.545127 | 1.525877 | 合格
20210203 | 1.511321 | 1.525436 | 合格
20210204 | 1.549681 | 1.515158 | 合格
20210205 | 1.521813 | 1.516925 | 合格
20210206 | 1.546325 | 1.511605 | 合格
20210207 | 1.529725 | 1.500005 | 合格
20210208 | 1.515781 | 1.50177 | 合格
20210209 | 1.524055 | 1.505549 | 合格
20210210 | 1.520086 | 1.511198 | 合格
20210211 | 1.497157 | 1.508088 | 合格
20210212 | 1.513346 | 1.50616 | 合格
20210213 | 1.511018 | 1.514129 | 合格
20210214 | 1.504478 | 1.501425 | 合格
20210215 | 1.513019 | 1.508934 | 合格
20210216 | 1.512147 | 1.510541 | 合格
20210217 | 1.536118 | 1.515586 | 合格
20210218 | 1.512124 | 1.520467 | 合格
20210219 | 1.538626 | 1.52336 | 合格
20210220 | 1.525112 | 1.524986 | 合格
20210221 | 1.525152 | 1.521808 | 合格
20210222 | 1.539076 | 1.514128 | 合格
20210223 | 1.53641 | 1.517946 | 合格
20210224 | 1.562705 | 1.524066 | 合格
20210225 | 1.556808 | 1.524436 | 合格
20210226 | 1.53994 | 1.525085 | 合格
20210227 | 1.546532 | 1.535612 | 合格
20210228 | 1.549865 | 1.556587 | 合格
20210301 | 1.566764 | 1.553288 | 合格
20210302 | 1.528721 | 1.553713 | 合格
20210303 | 1.567827 | 1.544326 | 合格
20210304 | 1.57389 | 1.534133 | 合格
20210305 | 1.554881 | 1.547778 | 合格
20210306 | 1.563956 | 1.568522 | 合格
20210307 | 1.542234 | 1.542279 | 合格
20210308 | 1.572754 | 1.54 | 合格
20210309 | 1.537504 | 1.54727 | 合格
20210310 | 1.545264 | 1.548628 | 合格
20210311 | 1.542022 | 1.525462 | 合格
20210312 | 1.525081 | 1.529555 | 合格
20210313 | 1.525474 | 1.529929 | 合格
20210314 | 1.547844 | 1.495 | 合格
20210315 | 1.532212 | 1.495 | 合格
20210316 | 1.520809 | 1.510195 | 合格
20210317 | 1.53199 | 1.495 | 合格
20210318 | 1.536209 | 1.503398 | 合格
20210319 | 1.51681 | 1.514545 | 合格
20210320 | 1.535216 | 1.49499 | 合格
20210321 | 1.530183 | 1.507471 | 合格
20210322 | 1.518059 | 1.497222 | 合格
20210323 | 1.522702 | 1.495 | 合格
20210324 | 1.528842 | 1.496134 | 合格
20210325 | 1.504162 | 1.49887 | 合格
20210326 | 1.512874 | 1.497769 | 合格
20210327 | 1.526366 | 1.515129 | 合格
20210328 | 1.552522 | 1.5209 | 合格
20210329 | 1.545626 | 1.515863 | 合格
20210330 | 1.545788 | 1.504958 | 合格